## 항목
Heat번호 | Cast번호 | 제품구분 | 제강공장 | 제강일시 | 출강목표 | 규격 | 2차정련코드 | Tundish온도 | 합금철단가(원/톤) | C | Mn | Si | P | S | Sn | Sol_Al | Tot_Al | Nb | Ti | V | Cr | Mo | Ni | Cu | B | Ca | N | H | CEQ | 종점온도 | 종점산소(ppm) | 취련횟수 | 출강 생석회/형석(kg) | 출강 Al(RH_Al 총 사용량, kg) | BS Top Bubbling시간(분) | LF 총처리시간(분) | LF출발_[S] | 승온전력량(kwh) | LF최종 합금 후 B/B(분) | LF최종 승온 후 B/B(분) | RH 총처리시간(분) | RH 도착/출발온도(℃) | 최저 진공도(torr) | 2torr이하 처리시간(분) | TOB송산량(Nm3) | Coolant투입량(kg) | 최종합금철 투입후 환류시간(분) | Ca투입후 환류시간(분) | C Min | C Max | Slab번호 | Heat번호 | Cast번호 | 제품구분 | 공장 | 연주기 | Strand | 연주일시 | 규격 | 출강목표 | 주편두께 | 주편폭 | Slab두께 | Slab폭 | Slab중량 | 주속 | 주속 편차 | 몰드파우더 | 2차냉각모드 | 2차냉각패턴 | MLAC 적중률(±3mm) | 주편특성 | SEN 종류 | 턴디쉬 온도 | 트래킹코드 | 스카핑 구분 | 스카핑 장소 | 주편손질방법 | 품질 Tracking 이상조치 | 스카핑 실적 | 스카핑 지시 | 주문번호 | 행번 | 코일번호 | Slab번호 | Heat번호 | 열간압연일시 | 공장 | 두께 | 폭 | 중량 | 현규격 | 압연규격약호 | 정정규격약호 | 주문번호 | 출강목표 | 용도 | 행번 | SRT지시 | RDT지시 | FDT지시 | CT지시 | 냉각패턴지시 | SRT | RDT | FDT | CT | 냉각패턴 | 통과공정 | 시편번호 | 시편채취위치 | 시편 방향 | YP지시 | TS지시 | EL지시 | YP | TS | EL | 부적합여부 | 결함(부적합사유) | 결함코드 | 냉연코일번호 | 모코일번호 | 열연코일번호 | Slab번호 | Heat번호 | 생산일자 | 공장 | 라인 | 두께 | 폭 | 중량 | 냉연규격 | 열연규격 | 출강목표 | 용도 | 주문번호 | 행번 | 라인스피드 | HS | SS | SCS(GJS) | RCS(RQ) | RHS(LTHS) | OAS | SPM_EL | 시편채취위치 | 시편방향 | 시편호수 | 시편호수상세 | YP설계 | TS설계 | EL설계 | N-value설계 | BH설계 | YP | TS | EL | N-value | r0 | r45 | r90 | r-bar | BH
H26010002 | CS26010002 | 냉연 | 1제강 | 2025-12-22 20:00 | BH34 | BH340_OUT | RH | 1557.4 | 1345958 | 0.0041 | 0.41 | 0.02 | 0.0361 | 0.0054 | 0.002 | 0.0323 | 0.0381 | 0.008 | 0 | 0.0024 | 0.025 | 0.0021 | 0.02 | 0.007 | 0.0007 | 0.0002 | 0.0024 | 1.7 | 0.08 | 1682.7 | 635 | 2 | 1565 | 211 | 7.8 | 0 |  | 0 |  |  | 32.1 | 1608/1574 | 1.06 | 17.1 | 5996 | 743 | 8 |  | 0.002 | 0.003 | SL260100012 | H26010002 | CS26010002 | 냉연 | 1제강 | 1CC | 2 | 2025-12-23 | BH340_OUT | BH34 | 250 | 1620 | 250 | 1620 | 31.79 | 1.5 | 0.02 | MP-IF | Soft | P3 | 95.2 | 정상 | Bifurcated | 1557.4 |  | 없음 | [5 empty] | OR26014712 | 8 | HC260100012 | SL260100012 | H26010002 | 2025-12-27 | 2열연 | 3.47 | 1580 | 31.32 | BH340_OUT | BH34 | BH34 | OR26014712 | BH34 | 자동차 외판 | 8 | 1200 | 1080 | 910 | 650 | U | 1187.9 | 1099.5 | 920.7 | 649.5 | U | 열연-산세 | T100012 | T | L |  |  |  | 274 | 351 | 38.4 | N |  |  | C260100011 | HC260100012 | HC260100012 | SL260100012 | H26010002 | 2026-01-01 | 냉연공장 | CGL_GA | 1 | 1570 | 29.44 | BH340_OUT | BH34 | BH34 | 자동차 외판 | OR26014712 | 8 | 142.3 | 702.6 | 834.4 | 642 | 466 | 419.7 | 413.6 | 0.96 | B | L | JIS5 | JIS 5호 | 185~265 | 340~420 | 34↑ | 0.19↑ | 30↑ | 227 | 366 | 37.6 | 0.223 | 1.59 | 1.37 | 1.92 | 1.562 | 46
H26010003 | CS26010003 | 냉연 | 1제강 | 2025-12-22 23:00 | BH34 | BH340_OUT | RH | 1556.6 | 1147149 | 0.0022 | 0.4 | 0.01 | 0.0369 | 0.0061 | 0.0024 | 0.0265 | 0.0296 | 0.009 | 0 | 0.0003 | 0.013 | 0.0012 | 0.006 | 0.015 | 0.0004 | 0.0009 | 0.0026 | 1.5 | 0.073 | 1665 | 664 | 1 | 1460 | 174 | 7 | 0 |  | 0 |  |  | 32.4 | 1614/1567 | 0.68 | 12.5 | 6983 | 2587 | 6.9 |  | 0.002 | 0.003 | SL260100016 | H26010003 | CS26010003 | 냉연 | 1제강 | 1CC | 1 | 2025-12-23 | BH340_OUT | BH34 | 250 | 1590 | 250 | 1590 | 31.2 | 1.5 | 0.05 | MP-IF | Soft | P4 | 94.7 | 정상 | Bifurcated | 1556.6 |  | 없음 | [5 empty] | OR26013496 | 14 | HC260100016 | SL260100016 | H26010003 | 2025-12-26 | 2열연 | 4.38 | 1550 | 30.74 | BH340_OUT | BH34 | BH34 | OR26013496 | BH34 | 자동차 외판 | 14 | 1200 | 1080 | 910 | 650 | U | 1188.8 | 1099.1 | 910.6 | 640.8 | U | 열연-산세 | T100016 | T | L |  |  |  | 269 | 389 | 35.2 | N | 슬리버 | D02 | C260100015 | HC260100016 | HC260100016 | SL260100016 | H26010003 | 2026-01-01 | 냉연공장 | CGL_GA | 1 | 1540 | 27.67 | BH340_OUT | BH34 | BH34 | 자동차 외판 | OR26013496 | 14 | 133.5 | 736 | 832.5 | 673.8 | 455.6 | 416.3 | 429.1 | 1.04 | B | L | JIS5 | JIS 5호 | 185~265 | 340~420 | 34↑ | 0.19↑ | 30↑ | 222 | 352 | 37.6 | 0.204 | 1.63 | 1.47 | 1.91 | 1.62 | 42
H26010005 | CS26010005 | 냉연 | 1제강 | 2025-12-22 21:00 | IF27 | IF270_IN | RH | 1557.6 | 1379012 | 0.0018 | 0.12 | 0.01 | 0.0119 | 0.0062 | 0.001 | 0.0355 | 0.0401 | 0 | 0.055 | 0.002 | 0.026 | 0.0034 | 0.01 | 0.01 | 0 | 0.0011 | 0.0028 | 2.4 | 0.029 | 1646 | 834 | 1 | 1338 | 407 | 3.4 | 0 |  | 0 |  |  | 38.8 | 1596/1590 | 1.2 | 10.1 | 7426 | 2774 | 7.4 |  | 0.0016 | 0.0024 | SL260100024 | H26010005 | CS26010005 | 냉연 | 1제강 | 1CC | 1 | 2025-12-23 | IF270_IN | IF27 | 250 | 1560 | 250 | 1560 | 30.62 | 1.48 | 0.02 | MP-IF | Soft | P1 | 93.3 | 정상 | Bifurcated | 1557.6 |  | 없음 | [5 empty] | OR26013316 | 3 | HC260100024 | SL260100024 | H26010005 | 2025-12-27 | 2열연 | 8.83 | 1520 | 30.16 | IF270_IN | IF27 | IF27 | OR26013316 | IF27 | 자동차 내판 | 3 | 1200 | 1080 | 920 | 700 | U | 1207.9 | 1082.9 | 925.5 | 692.3 | U | 열연-산세 | T100024 | T | L |  |  |  | 191 | 300 | 44.7 | N |  |  | C260100023 | HC260100024 | HC260100024 | SL260100024 | H26010005 | 2026-01-01 | 냉연공장 | CGL_GA | 1.6 | 1510 | 18.1 | IF270_IN | IF27 | IF27 | 자동차 내판 | OR26013316 | 3 | 134 | 715.7 | 822.5 | 651.1 | 480.3 | 409.4 | 447.9 | 0.9 | M | L | JIS5 | JIS 5호 | 120~190 | 270~350 | 44↑ | 0.22↑ |  | 160 | 300 | 49.2 | 0.237 | 1.77 | 1.72 | 2.44 | 1.913
H26010007 | CS26010007 | 냉연 | 1제강 | 2025-12-25 20:00 | LC44 | LC440R | LF | 1556 | 970547 | 0.0698 | 1.23 | 0.23 | 0.0672 | 0.0047 | 0.0023 | 0.0352 | 0.038 | 0 | 0 | 0.0003 | 0.029 | 0.0009 | 0.011 | 0.016 | 0 | 0.0005 | 0.0034 | 1 | 0.283 | 1686.5 | 430 | 2 | 991 | 287 | 4 | 39.9 | 0.0095 | 5995 | 7.6 | 5.7 | 0 | 1597/1573 |  | 0 | 4043 | 2266 | 5.6 | 7.6 | 0.056 | 0.084 | SL260100032 | H26010007 | CS26010007 | 냉연 | 1제강 | 1CC | 2 | 2025-12-26 | LC440R | LC44 | 250 | 1680 | 250 | 1680 | 32.97 | 1.58 | 0.02 | MP-LC | Medium | P1 | 95.6 | 정상 | Bifurcated | 1556 |  | 없음 | [5 empty] | OR26016158 | 13 | HC260100032 | SL260100032 | H26010007 | 2025-12-28 | 2열연 | 2.87 | 1640 | 32.48 | LC440R | LC44 | LC44 | OR26016158 | LC44 | 구조용 | 13 | 1200 | 1080 | 880 | 660 | E | 1195 | 1079.5 | 877 | 661 | E | 열연-산세 | T100032 | T | L |  |  |  | 328 | 479 | 30.8 | N |  |  | C260100031 | HC260100032 | HC260100032 | SL260100032 | H26010007 | 2026-01-02 | 냉연공장 | CGL_GA | 1 | 1630 | 26.63 | LC440R | LC44 | LC44 | 구조용 | OR26016158 | 13 | 147.2 | 744.9 | 797.9 | 653.3 | 484.2 | 418.9 | 438.7 | 1.06 | T | L | JIS5 | JIS 5호 | 245~365 | 440~540 | 29↑ |  |  | 311 | 488 | 30.9 | 0.183 | 1.14 | 1 | 1.51 | 1.162
H26010012 | CS26010002 | 냉연 | 1제강 | 2025-12-22 23:00 | LC34 | LC340 | LF | 1547.4 | 1387970 | 0.0442 | 0.33 | 0.03 | 0.0336 | 0.0095 | 0.0005 | 0.0355 | 0.0413 | 0 | 0 | 0.0029 | 0.018 | 0.0021 | 0.007 | 0.014 | 0 | 0.0011 | 0.0028 | 1.7 | 0.105 | 1677.6 | 446 | 1 | 921 | 275 | 3.2 | 43 | 0.0152 | 5672 | 12 | 3.8 | 0 | 1603/1565 |  | 0 | 6238 | 1525 | 8.3 | 9.6 | 0.032 | 0.048 | SL260100050 | H26010012 | CS26010002 | 냉연 | 1제강 | 2CC | 2 | 2025-12-23 | LC340 | LC34 | 250 | 1390 | 250 | 1390 | 27.28 | 1.47 | 0.01 | MP-LC | Medium | P1 | 97.5 | 정상 | Bifurcated | 1547.4 |  | 없음 | [5 empty] | OR26016184 | 8 | HC260100050 | SL260100050 | H26010012 | 2025-12-28 | 2열연 | 2.1 | 1350 | 26.87 | LC340 | LC34 | LC34 | OR26016184 | LC34 | 일반 가공용 | 8 | 1200 | 1080 | 890 | 680 | E | 1204.9 | 1065.6 | 898.5 | 674.2 | E | 열연-산세 | T100050 | T | L |  |  |  | 270 | 359 | 35.6 | N |  |  | C260100049 | HC260100050 | HC260100050 | SL260100050 | H26010012 | 2026-01-03 | 냉연공장 | CAL | 0.65 | 1340 | 22.3 | LC340 | LC34 | LC34 | 일반 가공용 | OR26016184 | 8 | 279.7 | 726.9 | 778.4 | 642.6 | 480.3 | 415 | 412.3 | 1.17 | M | L | JIS5 | JIS 5호 | 175~275 | 340~440 | 34↑ |  |  | 204 | 365 | 37.1 | 0.204 | 1.26 | 1.09 | 1.57 | 1.253
H26010013 | CS26010003 | 냉연 | 1제강 | 2025-12-24 22:00 | LC44 | LC440R | LF | 1553.8 | 944180 | 0.0749 | 1.19 | 0.27 | 0.0619 | 0.0051 | 0.0013 | 0.0457 | 0.0493 | 0 | 0 | 0.0001 | 0.024 | 0.0033 | 0.013 | 0.014 | 0 | 0.0012 | 0.0034 | 1.9 | 0.281 | 1657.7 | 475 | 2 | 993 | 268 | 5.6 | 33.6 | 0.0102 | 7890 | 6.9 | 3.6 | 0 | 1619/1584 |  | 0 | 7413 | 2131 | 8.1 | 8.2 | 0.056 | 0.084 | SL260100054 | H26010013 | CS26010003 | 냉연 | 1제강 | 2CC | 2 | 2025-12-25 | LC440R | LC44 | 250 | 1590 | 250 | 1590 | 31.2 | 1.47 | 0.02 | MP-LC | Medium | P2 | 92.6 | 정상 | Bifurcated | 1553.8 |  | 없음 | [5 empty] | OR26013850 | 17 | HC260100054 | SL260100054 | H26010013 | 2025-12-30 | 2열연 | 1.99 | 1550 | 30.74 | LC440R | LC44 | LC44 | OR26013850 | LC44 | 구조용 | 17 | 1200 | 1080 | 880 | 660 | E | 1198.6 | 1092 | 881.6 | 654.9 | E | 열연-산세 | T100054 | T | L |  |  |  | 340 | 466 | 27.6 | N |  |  | C260100053 | HC260100054 | HC260100054 | SL260100054 | H26010013 | 2026-01-03 | 냉연공장 | CAL | 0.65 | 1540 | 14.14 | LC440R | LC44 | LC44 | 구조용 | OR26013850 | 17 | 276.7 | 719.5 | 790 | 663.3 | 474.6 | 408.4 | 443.3 | 1.13 | M | L | JIS5 | JIS 5호 | 245~365 | 440~540 | 29↑ |  |  | 319 | 498 | 29.8 | 0.182 | 1.18 | 1.1 | 1.42 | 1.2
H26010014 | CS26010004 | 냉연 | 1제강 | 2025-12-27 21:00 | IF27 | IF270_IN | RH | 1556.1 | 970237 | 0.0023 | 0.11 | 0.01 | 0.0105 | 0.0053 | 0.0013 | 0.0256 | 0.0283 | 0 | 0.0623 | 0 | 0.028 | 0.0013 | 0.006 | 0.013 | 0 | 0.0008 | 0.0027 | 1.9 | 0.028 | 1685.8 | 685 | 1 | 807 | 286 | 3.6 | 0 |  | 0 |  |  | 27.1 | 1608/1586 | 1.32 | 11 | 6011 | 1766 | 7.1 |  | 0.0016 | 0.0024 | SL260100057 | H26010014 | CS26010004 | 냉연 | 1제강 | 1CC | 2 | 2025-12-28 | IF270_IN | IF27 | 250 | 1580 | 250 | 1580 | 31.01 | 1.4 | 0.02 | MP-IF | Soft | P2 | 98.8 | 정상 | Bifurcated | 1556.1 |  | 없음 | [5 empty] | OR26011389 | 7 | HC260100057 | SL260100057 | H26010014 | 2025-12-30 | 2열연 | 3.74 | 1540 | 30.54 | IF270_IN | IF27 | IF27 | OR26011389 | IF27 | 자동차 내판 | 7 | 1200 | 1080 | 920 | 700 | U | 1197.7 | 1088.3 | 918.7 | 713 | U | 열연-산세 | T100057 | T | L |  |  |  | 172 | 323 | 44.1 | N |  |  | C260100056 | HC260100057 | HC260100057 | SL260100057 | H26010014 | 2026-01-03 | 냉연공장 | CAL | 0.7 | 1530 | 21.99 | IF270_IN | IF27 | IF27 | 자동차 내판 | OR26011389 | 7 | 277.2 | 720.7 | 822.4 | 658.6 | 494.5 | 400.9 | 445.1 | 0.86 | M | L | JIS5 | JIS 5호 | 120~190 | 270~350 | 44↑ | 0.22↑ |  | 153 | 299 | 48.8 | 0.235 | 2.02 | 1.8 | 2.46 | 2.02
H26010018 | CS26010008 | 냉연 | 1제강 | 2025-12-27 20:00 | IF27 | IF270_IN | RH | 1562.6 | 1014310 | 0.0025 | 0.09 | 0.01 | 0.0122 | 0.0046 | 0.0002 | 0.0342 | 0.0365 | 0 | 0.0597 | 0.0018 | 0.012 | 0.0032 | 0.008 | 0.019 | 0 | 0.0011 | 0.003 | 1 | 0.023 | 1675.4 | 409 | 1 | 1021 | 335 | 6.7 | 0 |  | 0 |  |  | 32.7 | 1619/1583 | 0.83 | 14.5 | 6362 | 1050 | 9.2 |  | 0.0016 | 0.0024 | SL260100074 | H26010018 | CS26010008 | 냉연 | 1제강 | 1CC | 1 | 2025-12-28 | IF270_IN | IF27 | 250 | 1220 | 250 | 1220 | 23.94 | 1.4 | 0.05 | MP-IF | Soft | P1 | 94.6 | 정상 | Bifurcated | 1562.6 |  | 없음 | [5 empty] | OR26011225 | 13 | HC260100074 | SL260100074 | H26010018 | 2025-12-31 | 2열연 | 7.43 | 1180 | 23.58 | IF270_IN | IF27 | IF27 | OR26011225 | IF27 | 자동차 내판 | 13 | 1200 | 1080 | 920 | 700 | U | 1192.4 | 1089.5 | 906.3 | 703.2 | U | 열연-산세 | T100074 | T | L |  |  |  | 172 | 315 | 46.2 | N |  |  | C260100073 | HC260100074 | HC260100074 | SL260100074 | H26010018 | 2026-01-04 | 냉연공장 | CGL_GA | 1.4 | 1170 | 13.91 | IF270_IN | IF27 | IF27 | 자동차 내판 | OR26011225 | 13 | 127.6 | 700.4 | 834.5 | 656.1 | 474.3 | 389.8 | 413.5 | 0.88 | M | L | JIS5 | JIS 5호 | 120~190 | 270~350 | 44↑ | 0.22↑ |  | 150 | 291 | 49.3 | 0.248 | 2.05 | 1.88 | 2.54 | 2.087
H26010018 | CS26010008 | 냉연 | 1제강 | 2025-12-25 21:00 | IF27 | IF270_IN | RH | 1556.7 | 976712 | 0.0018 | 0.13 | 0.01 | 0.0099 | 0.0065 | 0.0026 | 0.0368 | 0.039 | 0 | 0.0594 | 0.0001 | 0.011 | 0.0002 | 0.018 | 0.007 | 0 | 0.0015 | 0.0026 | 2.3 | 0.027 | 1686.2 | 592 | 2 | 1507 | 336 | 6.1 | 0 |  | 0 |  |  | 28.6 | 1609/1582 | 1.42 | 14.2 | 7340 | 1002 | 6 |  | 0.0016 | 0.0024 | SL260100075 | H26010018 | CS26010008 | 냉연 | 1제강 | 1CC | 1 | 2025-12-26 | IF270_IN | IF27 | 250 | 1750 | 250 | 1750 | 34.34 | 1.34 | 0.06 | MP-IF | Soft | P5 | 97.1 | 정상 | Bifurcated | 1556.7 |  | 없음 | [5 empty] | OR26018980 | 13 | HC260100075 | SL260100075 | H26010018 | 2025-12-31 | 2열연 | 2.76 | 1710 | 33.83 | IF270_IN | IF27 | IF27 | OR26018980 | IF27 | 자동차 내판 | 13 | 1200 | 1080 | 920 | 700 | U | 1183.2 | 1084.8 | 926.7 | 687.6 | U | 열연-산세 | T100075 | T | L |  |  |  | 190 | 295 | 45.4 | N |  |  | C260100074 | HC260100075 | HC260100075 | SL260100075 | H26010018 | 2026-01-04 | 냉연공장 | CAL | 0.65 | 1700 | 20.97 | IF270_IN | IF27 | IF27 | 자동차 내판 | OR26018980 | 13 | 307.4 | 726.9 | 830.3 | 675.3 | 450.8 | 413.2 | 427.2 | 0.73 | M | L | JIS5 | JIS 5호 | 120~190 | 270~350 | 44↑ | 0.22↑ |  | 153 | 294 | 47.5 | 0.242 | 1.95 | 1.62 | 2.48 | 1.917
H26010019 | CS26010009 | 냉연 | 1제강 | 2025-12-27 23:00 | IF27 | IF270_IN | RH | 1561.6 | 1110757 | 0.0022 | 0.08 | 0.01 | 0.006 | 0.0064 | 0.0022 | 0.0367 | 0.0391 | 0 | 0.0556 | 0.0022 | 0.012 | 0.004 | 0.019 | 0.018 | 0 | 0.0009 | 0.0017 | 2.3 | 0.022 | 1679.6 | 823 | 2 | 882 | 359 | 4.4 | 0 |  | 0 |  |  | 31.9 | 1601/1576 | 0.71 | 19.2 | 4969 | 628 | 6.5 |  | 0.0016 | 0.0024 | SL260100079 | H26010019 | CS26010009 | 냉연 | 1제강 | 2CC | 1 | 2025-12-28 | IF270_IN | IF27 | 250 | 1590 | 250 | 1590 | 31.2 | 1.56 | 0.02 | MP-IF | Soft | P3 | 94.8 | 정상 | Bifurcated | 1561.6 |  | 없음 | [5 empty] | OR26017512 | 3 | HC260100079 | SL260100079 | H26010019 | 2025-12-31 | 2열연 | 4.24 | 1550 | 30.74 | IF270_IN | IF27 | IF27 | OR26017512 | IF27 | 자동차 내판 | 3 | 1200 | 1080 | 920 | 700 | U | 1202.3 | 1061.8 | 906.8 | 693.3 | U | 열연-산세 | T100079 | T | L |  |  |  | 213 | 296 | 44.5 | N |  |  | C260100078 | HC260100079 | HC260100079 | SL260100079 | H26010019 | 2026-01-05 | 냉연공장 | CGL_GA | 0.8 | 1540 | 19.98 | IF270_IN | IF27 | IF27 | 자동차 내판 | OR26017512 | 3 | 156 | 717.1 | 819.9 | 659.6 | 452.3 | 392.2 | 444.1 | 0.69 | T | L | JIS5 | JIS 5호 | 120~190 | 270~350 | 44↑ | 0.22↑ |  | 163 | 292 | 48.4 | 0.243 | 1.97 | 1.74 | 2.41 | 1.965
H26010021 | CS26010001 | 냉연 | 1제강 | 2025-12-26 21:00 | LC44 | LC440R | LF | 1555.2 | 1039583 | 0.0721 | 1.21 | 0.26 | 0.0622 | 0.0081 | 0.0009 | 0.0319 | 0.0354 | 0 | 0 | 0.0007 | 0.027 | 0.0012 | 0.01 | 0.019 | 0 | 0.0008 | 0.0032 | 1.4 | 0.281 | 1687 | 425 | 1 | 1302 | 326 | 4 | 30.1 | 0.0111 | 5142 | 10.5 | 7.7 | 0 | 1599/1569 |  | 0 | 7497 | 2870 | 6.6 | 6.5 | 0.056 | 0.084 | SL260100088 | H26010021 | CS26010001 | 냉연 | 1제강 | 1CC | 2 | 2025-12-27 | LC440R | LC44 | 250 | 1890 | 250 | 1890 | 37.09 | 1.32 | 0.03 | MP-LC | Medium | P1 | 97.2 | 정상 | Bifurcated | 1555.2 |  | 없음 | [5 empty] | OR26013601 | 8 | HC260100088 | SL260100088 | H26010021 | 2025-12-31 | 2열연 | 1.82 | 1850 | 36.53 | LC440R | LC44 | LC44 | OR26013601 | LC44 | 구조용 | 8 | 1200 | 1080 | 880 | 660 | E | 1190.3 | 1063.8 | 880.7 | 672.5 | E | 열연-산세 | T100088 | T | L |  |  |  | 311 | 455 | 30.4 | N |  |  | C260100087 | HC260100088 | HC260100088 | SL260100088 | H26010021 | 2026-01-05 | 냉연공장 | CAL | 0.65 | 1840 | 27.03 | LC440R | LC44 | LC44 | 구조용 | OR26013601 | 8 | 271.6 | 701.6 | 789 | 655.7 | 479.6 | 404.2 | 447.1 | 0.99 | B | L | JIS5 | JIS 5호 | 245~365 | 440~540 | 29↑ |  |  | 305 | 491 | 30.8 | 0.177 | 0.96 | 0.84 | 1.31 | 0.987
H26010023 | CS26010003 | 냉연 | 1제강 | 2025-12-27 22:00 | IF34 | IF340_OUT | RH | 1561.3 | 1024355 | 0.0028 | 0.45 | 0.03 | 0.0488 | 0.0063 | 0.0026 | 0.0395 | 0.042 | 0.0106 | 0.0173 | 0.0028 | 0.012 | 0.0049 | 0.013 | 0.015 | 0.0006 | 0.0004 | 0.0025 | 1.4 | 0.084 | 1643.8 | 632 | 2 | 1514 | 261 | 6.2 | 0 |  | 0 |  |  | 39.5 | 1613/1565 | 1.06 | 13.2 | 7282 | 1300 | 9.2 |  | 0.002 | 0.003 | SL260100093 | H26010023 | CS26010003 | 냉연 | 1제강 | 1CC | 1 | 2025-12-28 | IF340_OUT | IF34 | 250 | 1160 | 250 | 1160 | 22.76 | 1.26 | 0.04 | MP-IF | Soft | P1 | 93.5 | 정상 | Bifurcated | 1561.3 |  | 없음 | [5 empty] | OR26015244 | 9 | HC260100093 | SL260100093 | H26010023 | 2026-01-01 | 2열연 | 2.94 | 1120 | 22.42 | IF340_OUT | IF34 | IF34 | OR26015244 | IF34 | 자동차 외판 | 9 | 1200 | 1080 | 910 | 680 | U | 1190.4 | 1098.2 | 906.2 | 677.9 | U | 열연-산세 | T100093 | T | L |  |  |  | 261 | 355 | 36 | N |  |  | C260100092 | HC260100093 | HC260100093 | SL260100093 | H26010023 | 2026-01-05 | 냉연공장 | CGL_GA | 0.65 | 1110 | 20.85 | IF340_OUT | IF34 | IF34 | 자동차 외판 | OR26015244 | 9 | 134.8 | 728.4 | 836.5 | 651.7 | 458.8 | 382.2 | 423.1 | 0.83 | T | L | JIS5 | JIS 5호 | 175~245 | 340~420 | 36↑ | 0.19↑ |  | 216 | 378 | 38.1 | 0.211 | 1.65 | 1.49 | 2.05 | 1.67
H26010025 | CS26010005 | 냉연 | 1제강 | 2025-12-27 21:00 | IF27 | IF270_IN | RH | 1555.1 | 1372158 | 0.0016 | 0.09 | 0.01 | 0.0151 | 0.0043 | 0.0004 | 0.031 | 0.0345 | 0 | 0.0623 | 0.0008 | 0.014 | 0.0033 | 0.006 | 0.008 | 0 | 0.0005 | 0.002 | 2.1 | 0.021 | 1667.2 | 546 | 1 | 1078 | 354 | 7.3 | 0 |  | 0 |  |  | 27.1 | 1600/1585 | 0.95 | 17.3 | 7334 | 1332 | 5.3 |  | 0.0016 | 0.0024 | SL260100104 | H26010025 | CS26010005 | 냉연 | 1제강 | 1CC | 2 | 2025-12-28 | IF270_IN | IF27 | 250 | 1400 | 250 | 1400 | 27.47 | 1.69 | 0.04 | MP-IF | Soft | P4 | 97.7 | 정상 | Bifurcated | 1555.1 |  | 없음 | [5 empty] | OR26015209 | 3 | HC260100104 | SL260100104 | H26010025 | 2026-01-02 | 2열연 | 5.86 | 1360 | 27.06 | IF270_IN | IF27 | IF27 | OR26015209 | IF27 | 자동차 내판 | 3 | 1200 | 1080 | 920 | 700 | U | 1207.2 | 1091.2 | 927.7 | 699.8 | U | 열연-산세 | T100104 | T | L |  |  |  | 169 | 313 | 42.9 | N |  |  | C260100103 | HC260100104 | HC260100104 | SL260100104 | H26010025 | 2026-01-06 | 냉연공장 | CGL_GA | 1.2 | 1350 | 22.19 | IF270_IN | IF27 | IF27 | 자동차 내판 | OR26015209 | 3 | 156.7 | 724.1 | 821.5 | 648.1 | 453.2 | 384.5 | 414.1 | 0.76 | B | L | JIS5 | JIS 5호 | 120~190 | 270~350 | 44↑ | 0.22↑ |  | 157 | 301 | 48.3 | 0.246 | 2.09 | 1.89 | 2.55 | 2.105
H26010026 | CS26010006 | 냉연 | 1제강 | 2025-12-24 22:00 | IF27 | IF270_IN | RH | 1557.3 | 959815 | 0.0026 | 0.09 | 0.01 | 0.0101 | 0.0048 | 0 | 0.0379 | 0.0415 | 0 | 0.0585 | 0.001 | 0.011 | 0.005 | 0.011 | 0.012 | 0 | 0.0012 | 0.0024 | 2.1 | 0.023 | 1683.1 | 646 | 1 | 1048 | 266 | 3.7 | 0 |  | 0 |  |  | 26.9 | 1606/1568 | 1.09 | 16.9 | 8989 | 1235 | 9.7 |  | 0.0016 | 0.0024 | SL260100106 | H26010026 | CS26010006 | 냉연 | 1제강 | 1CC | 1 | 2025-12-25 | IF270_IN | IF27 | 250 | 1280 | 250 | 1280 | 25.12 | 1.64 | 0.04 | MP-IF | Soft | P3 | 95.7 | 정상 | Bifurcated | 1557.3 |  | 없음 | [5 empty] | OR26017963 | 17 | HC260100106 | SL260100106 | H26010026 | 2025-12-30 | 2열연 | 4.29 | 1240 | 24.74 | IF270_IN | IF27 | IF27 | OR26017963 | IF27 | 자동차 내판 | 17 | 1200 | 1080 | 920 | 700 | U | 1221.1 | 1085.3 | 905.3 | 705 | U | 열연-산세 | T100106 | T | L |  |  |  | 193 | 309 | 43.6 | N |  |  | C260100105 | HC260100106 | HC260100106 | SL260100106 | H26010026 | 2026-01-06 | 냉연공장 | CGL_GA | 0.8 | 1230 | 18.8 | IF270_IN | IF27 | IF27 | 자동차 내판 | OR26017963 | 17 | 180.7 | 728.1 | 826.6 | 654.5 | 498.4 | 415.7 | 405.3 | 0.84 | T | L | JIS5 | JIS 5호 | 120~190 | 270~350 | 44↑ | 0.22↑ |  | 158 | 302 | 49.8 | 0.248 | 2.05 | 1.75 | 2.49 | 2.01
H26010028 | CS26010008 | 냉연 | 1제강 | 2025-12-31 22:00 | LC44 | LC440R | LF | 1561.9 | 1141397 | 0.0673 | 1.19 | 0.23 | 0.0628 | 0.0058 | 0.0017 | 0.0405 | 0.0427 | 0 | 0 | 0.003 | 0.019 | 0.0039 | 0.019 | 0.019 | 0 | 0 | 0.0027 | 1.6 | 0.273 | 1641.8 | 449 | 2 | 1396 | 250 | 5.8 | 33.8 | 0.0089 | 7760 | 8.2 | 7.2 | 0 | 1591/1578 |  | 0 | 8467 | 2752 | 6.1 | 7.7 | 0.056 | 0.084 | SL260100113 | H26010028 | CS26010008 | 냉연 | 1제강 | 2CC | 1 | 2026-01-01 | LC440R | LC44 | 250 | 1610 | 250 | 1610 | 31.6 | 1.44 | 0.05 | MP-LC | Medium | P4 | 97.9 | 정상 | Bifurcated | 1561.9 |  | 없음 | [5 empty] | OR26018252 | 19 | HC260100113 | SL260100113 | H26010028 | 2026-01-03 | 2열연 | 4.76 | 1570 | 31.12 | LC440R | LC44 | LC44 | OR26018252 | LC44 | 구조용 | 19 | 1200 | 1080 | 880 | 660 | E | 1199.3 | 1063.7 | 877 | 679.9 | E | 열연-산세 | T100113 | T | L |  |  |  | 343 | 472 | 28 | N |  |  | C260100112 | HC260100113 | HC260100113 | SL260100113 | H26010028 | 2026-01-06 | 냉연공장 | CAL | 1.6 | 1560 | 18.67 | LC440R | LC44 | LC44 | 구조용 | OR26018252 | 19 | 209.2 | 706 | 792.8 | 677.8 | 452.7 | 410 | 434.4 | 0.95 | M | L | JIS5 | JIS 5호 | 245~365 | 440~540 | 29↑ |  |  | 300 | 488 | 34.5 | 0.184 | 1.2 | 1.04 | 1.38 | 1.165
H26010029 | CS26010009 | 냉연 | 1제강 | 2025-12-28 23:00 | BH34 | BH340_OUT | RH | 1562.1 | 1263861 | 0.0026 | 0.42 | 0.02 | 0.036 | 0.0065 | 0.0001 | 0.029 | 0.0322 | 0.009 | 0 | 0.0033 | 0.027 | 0.0038 | 0.015 | 0.005 | 0.0006 | 0.0006 | 0.0024 | 1.5 | 0.081 | 1651 | 614 | 2 | 1278 | 234 | 6.7 | 0 |  | 0 |  |  | 25.7 | 1592/1575 | 1.48 | 11.6 | 8846 | 742 | 8 |  | 0.002 | 0.003 | SL260100117 | H26010029 | CS26010009 | 냉연 | 1제강 | 1CC | 2 | 2025-12-29 | BH340_OUT | BH34 | 250 | 1430 | 250 | 1430 | 28.06 | 1.27 | 0.06 | MP-IF | Soft | P2 | 97.2 | 정상 | Bifurcated | 1562.1 |  | 없음 | [5 empty] | OR26016452 | 16 | HC260100117 | SL260100117 | H26010029 | 2025-12-31 | 2열연 | 5.1 | 1390 | 27.64 | BH340_OUT | BH34 | BH34 | OR26016452 | BH34 | 자동차 외판 | 16 | 1200 | 1080 | 910 | 650 | U | 1174.6 | 1069.7 | 906.8 | 668.4 | U | 열연-산세 | T100117 | T | L |  |  |  | 256 | 357 | 37 | N |  |  | C260100116 | HC260100117 | HC260100117 | SL260100117 | H26010029 | 2026-01-06 | 냉연공장 | CGL_GA | 1.4 | 1380 | 17.97 | BH340_OUT | BH34 | BH34 | 자동차 외판 | OR26016452 | 16 | 118.8 | 732.1 | 841.2 | 667.9 | 490.5 | 415.8 | 419.7 | 0.92 | M | L | JIS5 | JIS 5호 | 185~265 | 340~420 | 34↑ | 0.19↑ | 30↑ | 227 | 374 | 42.4 | 0.22 | 1.79 | 1.48 | 2.01 | 1.69 | 36
H26010031 | CS26010001 | 냉연 | 1제강 | 2025-12-28 21:00 | LC34 | LC340 | LF | 1557.5 | 983942 | 0.0363 | 0.37 | 0.03 | 0.0405 | 0.0073 | 0.002 | 0.0401 | 0.044 | 0 | 0 | 0.0014 | 0.028 | 0.0035 | 0.007 | 0.014 | 0 | 0.0009 | 0.0041 | 2.1 | 0.106 | 1668.4 | 357 | 2 | 1166 | 367 | 5.2 | 32.9 | 0.0097 | 8689 | 11.3 | 8 | 0 | 1612/1566 |  | 0 | 8988 | 1523 | 8.2 | 5.8 | 0.032 | 0.048 | SL260100127 | H26010031 | CS26010001 | 냉연 | 1제강 | 2CC | 2 | 2025-12-29 | LC340 | LC34 | 250 | 1540 | 250 | 1540 | 30.22 | 1.3 | 0.05 | MP-LC | Medium | P5 | 97.4 | 정상 | Bifurcated | 1557.5 |  | 없음 | [5 empty] | OR26017732 | 4 | HC260100127 | SL260100127 | H26010031 | 2026-01-01 | 2열연 | 3.96 | 1500 | 29.77 | LC340 | LC34 | LC34 | OR26017732 | LC34 | 일반 가공용 | 4 | 1200 | 1080 | 890 | 680 | E | 1200 | 1096.9 | 881.5 | 683.1 | E | 열연-산세 | T100127 | T | L |  |  |  | 277 | 400 | 33.7 | N |  |  | C260100126 | HC260100127 | HC260100127 | SL260100127 | H26010031 | 2026-01-07 | 냉연공장 | CAL | 1.2 | 1490 | 16.67 | LC340 | LC34 | LC34 | 일반 가공용 | OR26017732 | 4 | 240.6 | 705 | 786.7 | 673.5 | 489 | 388.8 | 449.6 | 1.16 | T | L | JIS5 | JIS 5호 | 175~275 | 340~440 | 34↑ |  |  | 238 | 373 | 38 | 0.21 | 1.36 | 1.11 | 1.51 | 1.272
H26010032 | CS26010002 | 냉연 | 1제강 | 2025-12-29 23:00 | IF27 | IF270_IN | RH | 1556.5 | 1325127 | 0.0018 | 0.08 | 0.01 | 0.0143 | 0.0054 | 0.0027 | 0.0411 | 0.0446 | 0 | 0.0586 | 0.003 | 0.028 | 0.0021 | 0.006 | 0.02 | 0 | 0.0014 | 0.0022 | 1.3 | 0.023 | 1660.3 | 887 | 2 | 1189 | 377 | 7.7 | 0 |  | 0 |  |  | 28.9 | 1602/1583 | 0.94 | 17.8 | 7000 | 786 | 6.3 |  | 0.0016 | 0.0024 | SL260100129 | H26010032 | CS26010002 | 냉연 | 1제강 | 1CC | 2 | 2025-12-30 | IF270_IN | IF27 | 250 | 1220 | 250 | 1220 | 23.94 | 1.66 | 0.03 | MP-IF | Soft | P1 | 95.2 | 정상 | Bifurcated | 1556.5 |  | 없음 | [5 empty] | OR26012326 | 19 | HC260100129 | SL260100129 | H26010032 | 2026-01-04 | 2열연 | 9.8 | 1180 | 23.58 | IF270_IN | IF27 | IF27 | OR26012326 | IF27 | 자동차 내판 | 19 | 1200 | 1080 | 920 | 700 | U | 1199.4 | 1090.3 | 907.4 | 694.6 | U | 열연-산세 | T100129 | T | L |  |  |  | 165 | 286 | 43.9 | N |  |  | C260100128 | HC260100129 | HC260100129 | SL260100129 | H26010032 | 2026-01-07 | 냉연공장 | CAL | 1.6 | 1170 | 15.56 | IF270_IN | IF27 | IF27 | 자동차 내판 | OR26012326 | 19 | 209 | 713.9 | 829.1 | 651.4 | 499.1 | 389.8 | 409.4 | 0.8 | B | L | JIS5 | JIS 5호 | 120~190 | 270~350 | 44↑ | 0.22↑ |  | 151 | 305 | 49.6 | 0.241 | 2.07 | 1.85 | 2.52 | 2.072
H26010033 | CS26010003 | 냉연 | 1제강 | 2025-12-26 23:00 | LC44 | LC440R | LF | 1555.8 | 1364169 | 0.0677 | 1.18 | 0.26 | 0.0479 | 0.0054 | 0.0019 | 0.046 | 0.051 | 0 | 0 | 0.0008 | 0.023 | 0.0044 | 0.007 | 0.018 | 0 | 0.0007 | 0.003 | 1.6 | 0.272 | 1649 | 556 | 2 | 1552 | 404 | 5.3 | 43.6 | 0.009 | 8494 | 7.4 | 5.7 | 0 | 1592/1571 |  | 0 | 7673 | 621 | 7.1 | 9.6 | 0.056 | 0.084 | SL260100133 | H26010033 | CS26010003 | 냉연 | 1제강 | 1CC | 1 | 2025-12-27 | LC440R | LC44 | 250 | 1790 | 250 | 1790 | 35.13 | 1.36 | 0.05 | MP-LC | Medium | P1 | 98.5 | 정상 | Bifurcated | 1555.8 |  | 없음 | [5 empty] | OR26015498 | 2 | HC260100133 | SL260100133 | H26010033 | 2025-12-31 | 2열연 | 2.44 | 1750 | 34.6 | LC440R | LC44 | LC44 | OR26015498 | LC44 | 구조용 | 2 | 1200 | 1080 | 880 | 660 | E | 1199.5 | 1071 | 875.2 | 656 | E | 열연-산세 | T100133 | T | L |  |  |  | 346 | 466 | 28.8 | N |  |  | C260100132 | HC260100133 | HC260100133 | SL260100133 | H26010033 | 2026-01-07 | 냉연공장 | CGL_GA | 0.8 | 1740 | 31.83 | LC440R | LC44 | LC44 | 구조용 | OR26015498 | 2 | 161.4 | 709.5 | 783.1 | 641.5 | 473.2 | 397 | 425.7 | 1.06 | T | L | JIS5 | JIS 5호 | 245~365 | 440~540 | 29↑ |  |  | 299 | 489 | 32.3 | 0.195 | 1.29 | 1.19 | 1.6 | 1.317
H26010034 | CS26010004 | 냉연 | 1제강 | 2025-12-27 23:00 | IF34 | IF340_OUT | RH | 1558.8 | 1115848 | 0.0026 | 0.42 | 0.02 | 0.0374 | 0.0044 | 0.0024 | 0.0469 | 0.0513 | 0.0095 | 0.0146 | 0.0023 | 0.018 | 0.0023 | 0.019 | 0.01 | 0.0006 | 0 | 0.0024 | 2.2 | 0.079 | 1654.1 | 606 | 1 | 923 | 335 | 3 | 0 |  | 0 |  |  | 35.1 | 1612/1570 | 0.53 | 11.4 | 7346 | 2330 | 9.2 |  | 0.002 | 0.003 | SL260100138 | H26010034 | CS26010004 | 냉연 | 1제강 | 1CC | 2 | 2025-12-28 | IF340_OUT | IF34 | 250 | 1660 | 250 | 1660 | 32.58 | 1.54 | 0.03 | MP-IF | Soft | P3 | 93.9 | 정상 | Bifurcated | 1558.8 |  | 없음 | [5 empty] | OR26012031 | 5 | HC260100138 | SL260100138 | H26010034 | 2026-01-01 | 2열연 | 3.17 | 1620 | 32.09 | IF340_OUT | IF34 | IF34 | OR26012031 | IF34 | 자동차 외판 | 5 | 1200 | 1080 | 910 | 680 | U | 1207 | 1077.3 | 907.3 | 674.9 | U | 열연-산세 | T100138 | T | L |  |  |  | 234 | 351 | 36.6 | Y | 슬리버 | D02 | C260100137 | HC260100138 | HC260100138 | SL260100138 | H26010034 | 2026-01-07 | 냉연공장 | CGL_GA | 0.8 | 1610 | 27.6 | IF340_OUT | IF34 | IF34 | 자동차 외판 | OR26012031 | 5 | 134 | 734.2 | 828.7 | 658.3 | 481.2 | 388.9 | 428.9 | 0.78 | M | L | JIS5 | JIS 5호 | 175~245 | 340~420 | 36↑ | 0.19↑ |  | 203 | 359 | 39.8 | 0.217 | 1.66 | 1.5 | 1.95 | 1.653
H26010040 | CS26010000 | 냉연 | 1제강 | 2025-12-31 23:00 | IF27 | IF270_IN | RH | 1556.7 | 1257785 | 0.002 | 0.12 | 0 | 0.0133 | 0.0061 | 0.0011 | 0.0366 | 0.0391 | 0 | 0.0597 | 0.0015 | 0.02 | 0.0023 | 0.005 | 0.019 | 0 | 0.0014 | 0.0034 | 1.4 | 0.028 | 1676.6 | 516 | 2 | 1055 | 311 | 5.3 | 0 |  | 0 |  |  | 27.8 | 1594/1588 | 1.29 | 13.2 | 6842 | 1386 | 9.4 |  | 0.0016 | 0.0024 | SL260100161 | H26010040 | CS26010000 | 냉연 | 1제강 | 1CC | 1 | 2026-01-01 | IF270_IN | IF27 | 250 | 1260 | 250 | 1260 | 24.73 | 1.62 | 0.05 | MP-IF | Soft | P5 | 92.5 | 정상 | Bifurcated | 1556.7 |  | 없음 | [5 empty] | OR26011549 | 11 | HC260100161 | SL260100161 | H26010040 | 2026-01-04 | 2열연 | 3.87 | 1220 | 24.36 | IF270_IN | IF27 | IF27 | OR26011549 | IF27 | 자동차 내판 | 11 | 1200 | 1080 | 920 | 700 | U | 1182 | 1083 | 918.1 | 697.4 | U | 열연-산세 | T100161 | T | L |  |  |  | 216 | 301 | 43.7 | N |  |  | C260100160 | HC260100161 | HC260100161 | SL260100161 | H26010040 | 2026-01-08 | 냉연공장 | CAL | 0.8 | 1210 | 18.76 | IF270_IN | IF27 | IF27 | 자동차 내판 | OR26011549 | 11 | 265.9 | 733.6 | 827.5 | 646.6 | 482 | 407.9 | 417.3 | 0.74 | M | L | JIS5 | JIS 5호 | 120~190 | 270~350 | 44↑ | 0.22↑ |  | 153 | 306 | 48.9 | 0.233 | 1.94 | 1.72 | 2.42 | 1.95
H26010042 | CS26010002 | 냉연 | 1제강 | 2025-12-29 23:00 | LC34 | LC340 | LF | 1564 | 1283445 | 0.0378 | 0.31 | 0.04 | 0.0337 | 0.0061 | 0.0005 | 0.043 | 0.0474 | 0 | 0 | 0.0013 | 0.011 | 0.002 | 0.012 | 0.019 | 0 | 0.0006 | 0.0029 | 1.5 | 0.094 | 1646.4 | 508 | 1 | 1386 | 205 | 5.6 | 26.5 | 0.0092 | 6322 | 10.4 | 7.8 | 0 | 1615/1582 |  | 0 | 5400 | 620 | 5.2 | 9.4 | 0.032 | 0.048 | SL260100172 | H26010042 | CS26010002 | 냉연 | 1제강 | 1CC | 1 | 2025-12-30 | LC340 | LC34 | 250 | 1780 | 250 | 1780 | 34.93 | 1.38 | 0.06 | MP-LC | Medium | P5 | 97.7 | 정상 | Bifurcated | 1564 |  | 없음 | [5 empty] | OR26012508 | 3 | HC260100172 | SL260100172 | H26010042 | 2026-01-03 | 2열연 | 2.74 | 1740 | 34.41 | LC340 | LC34 | LC34 | OR26012508 | LC34 | 일반 가공용 | 3 | 1200 | 1080 | 890 | 680 | E | 1206.2 | 1083.1 | 892.4 | 669.8 | E | 열연-산세 | T100172 | T | L |  |  |  | 283 | 383 | 32.4 | N |  |  | C260100171 | HC260100172 | HC260100172 | SL260100172 | H26010042 | 2026-01-08 | 냉연공장 | CAL | 0.8 | 1730 | 32.35 | LC340 | LC34 | LC34 | 일반 가공용 | OR26012508 | 3 | 263.8 | 749.7 | 793.4 | 644.3 | 455.5 | 404.4 | 443.2 | 1.17 | B | L | JIS5 | JIS 5호 | 175~275 | 340~440 | 34↑ |  |  | 232 | 372 | 37.2 | 0.213 | 1.44 | 1.24 | 1.67 | 1.397
H26010044 | CS26010004 | 냉연 | 1제강 | 2026-01-01 21:00 | IF27 | IF270_IN | RH | 1560.6 | 1109539 | 0.0018 | 0.1 | 0.01 | 0.0112 | 0.0065 | 0.0015 | 0.0359 | 0.0418 | 0 | 0.0607 | 0.0014 | 0.016 | 0.0039 | 0.013 | 0.013 | 0 | 0.0003 | 0.0024 | 1.7 | 0.024 | 1674.9 | 800 | 2 | 1424 | 176 | 4.5 | 0 |  | 0 |  |  | 29.7 | 1618/1567 | 1.41 | 14.4 | 4795 | 1899 | 8.7 |  | 0.0016 | 0.0024 | SL260100179 | H26010044 | CS26010004 | 냉연 | 1제강 | 1CC | 2 | 2026-01-02 | IF270_IN | IF27 | 250 | 1240 | 250 | 1240 | 24.34 | 1.39 | 0.02 | MP-IF | Soft | P1 | 96.4 | 정상 | Bifurcated | 1560.6 |  | 없음 | [5 empty] | OR26013066 | 6 | HC260100179 | SL260100179 | H26010044 | 2026-01-04 | 2열연 | 7.01 | 1200 | 23.97 | IF270_IN | IF27 | IF27 | OR26013066 | IF27 | 자동차 내판 | 6 | 1200 | 1080 | 920 | 700 | U | 1201.5 | 1081.7 | 924.5 | 687.1 | U | 열연-산세 | T100179 | T | L |  |  |  | 195 | 296 | 43.7 | N |  |  | C260100178 | HC260100179 | HC260100179 | SL260100179 | H26010044 | 2026-01-09 | 냉연공장 | CAL | 1.6 | 1190 | 13.18 | IF270_IN | IF27 | IF27 | 자동차 내판 | OR26013066 | 6 | 205 | 725.5 | 826.2 | 647.8 | 491.1 | 418.1 | 442.4 | 0.87 | T | L | JIS5 | JIS 5호 | 120~190 | 270~350 | 44↑ | 0.22↑ |  | 170 | 304 | 49.5 | 0.231 | 1.84 | 1.68 | 2.35 | 1.888
H26010044 | CS26010004 | 냉연 | 1제강 | 2026-01-02 22:00 | LC34 | LC340 | LF | 1562.7 | 1246013 | 0.0434 | 0.34 | 0.02 | 0.0274 | 0.0082 | 0.0014 | 0.0378 | 0.0424 | 0 | 0 | 0.0031 | 0.029 | 0.0042 | 0.011 | 0.013 | 0 | 0.001 | 0.0033 | 1.9 | 0.109 | 1679.6 | 390 | 2 | 1489 | 408 | 7 | 42.2 | 0.0109 | 8593 | 5.5 | 6.4 | 0 | 1604/1580 |  | 0 | 7729 | 347 | 9.2 | 7.9 | 0.032 | 0.048 | SL260100180 | H26010044 | CS26010004 | 냉연 | 1제강 | 2CC | 1 | 2026-01-03 | LC340 | LC34 | 250 | 1080 | 250 | 1080 | 21.2 | 1.45 | 0.03 | MP-LC | Medium | P2 | 97.6 | 정상 | Bifurcated | 1562.7 |  | 없음 | [5 empty] | OR26018600 | 18 | HC260100180 | SL260100180 | H26010044 | 2026-01-06 | 2열연 | 2.62 | 1040 | 20.88 | LC340 | LC34 | LC34 | OR26018600 | LC34 | 일반 가공용 | 18 | 1200 | 1080 | 890 | 680 | E | 1204 | 1067 | 904.4 | 672.9 | E | 열연-산세 | T100180 | T | L |  |  |  | 285 | 393 | 35.2 | N |  |  | C260100179 | HC260100180 | HC260100180 | SL260100180 | H26010044 | 2026-01-09 | 냉연공장 | CAL | 0.8 | 1030 | 14.2 | LC340 | LC34 | LC34 | 일반 가공용 | OR26018600 | 18 | 260.3 | 755 | 771 | 652.5 | 471.5 | 396.8 | 425.1 | 1.21 | M | L | JIS5 | JIS 5호 | 175~275 | 340~440 | 34↑ |  |  | 228 | 369 | 36.7 | 0.207 | 1.44 | 1.27 | 1.64 | 1.405
H26010045 | CS26010005 | 냉연 | 1제강 | 2025-12-27 20:00 | HS59 | HSLA590C | LF | 1559.2 | 1094849 | 0.0879 | 1.47 | 0.29 | 0.0105 | 0.0046 | 0.0009 | 0.0355 | 0.0405 | 0.0343 | 0 | 0.0035 | 0.016 | 0.0006 | 0.005 | 0.005 | 0 | 0.001 | 0.004 | 1.8 | 0.338 | 1647.2 | 526 | 1 | 1543 | 194 | 8 | 39.6 | 0.0088 | 6826 | 10.1 | 4.9 | 0 | 1601/1586 |  | 0 | 7471 | 1049 | 8.5 | 5.1 | 0.064 | 0.096 | SL260100183 | H26010045 | CS26010005 | 냉연 | 1제강 | 1CC | 2 | 2025-12-28 | HSLA590C | HS59 | 250 | 1530 | 250 | 1530 | 30.03 | 1.34 | 0.05 | MP-LC | Medium | P3 | 97.6 | 정상 | Bifurcated | 1559.2 |  | 없음 | [5 empty] | OR26018843 | 13 | HC260100183 | SL260100183 | H26010045 | 2026-01-02 | 2열연 | 3.11 | 1490 | 29.58 | HSLA590C | HS59 | HS59 | OR26018843 | HS59 | 자동차 구조용 | 13 | 1230 | 1080 | 880 | 580 | E | 1256.8 | 1091.6 | 884.4 | 579.1 | E | 열연-산세 | T100183 | T | L |  |  |  | 486 | 646 | 22.6 | N |  |  | C260100182 | HC260100183 | HC260100183 | SL260100183 | H26010045 | 2026-01-09 | 냉연공장 | CAL | 1.2 | 1480 | 21 | HSLA590C | HS59 | HS59 | 자동차 구조용 | OR26018843 | 13 | 247.7 | 752.3 | 800.1 | 645.1 | 485.8 | 402.4 | 446.9 | 0.99 | M | L | JIS5 | JIS 5호 | 440~600 | 590~710 | 20↑ |  |  | 477 | 666 | 24.4 | 0.151 | 0.95 | 0.93 | 1.24 | 1.012
H26010045 | CS26010005 | 냉연 | 1제강 | 2025-12-28 22:00 | IF27 | IF270_IN | RH | 1553 | 1307687 | 0.0023 | 0.09 | 0.01 | 0.0068 | 0.0068 | 0.0027 | 0.029 | 0.0324 | 0 | 0.0593 | 0.0018 | 0.026 | 0.0019 | 0.008 | 0.012 | 0 | 0.0006 | 0.0026 | 1.1 | 0.025 | 1669 | 513 | 2 | 1492 | 302 | 3.7 | 0 |  | 0 |  |  | 30.8 | 1596/1567 | 1.1 | 12.3 | 8289 | 2487 | 6.6 |  | 0.0016 | 0.0024 | SL260100184 | H26010045 | CS26010005 | 냉연 | 1제강 | 1CC | 1 | 2025-12-29 | IF270_IN | IF27 | 250 | 1710 | 250 | 1710 | 33.56 | 1.8 | 0.04 | MP-IF | Soft | P5 | 94.7 | 정상 | Bifurcated | 1553 |  | 없음 | [5 empty] | OR26011143 | 6 | HC260100184 | SL260100184 | H26010045 | 2026-01-02 | 2열연 | 5.67 | 1670 | 33.06 | IF270_IN | IF27 | IF27 | OR26011143 | IF27 | 자동차 내판 | 6 | 1200 | 1080 | 920 | 700 | U | 1189.3 | 1062.2 | 919.4 | 721.3 | U | 열연-산세 | T100184 | T | L |  |  |  | 203 | 304 | 45 | N | 슬리버 | D02 | C260100183 | HC260100184 | HC260100184 | SL260100184 | H26010045 | 2026-01-09 | 냉연공장 | CAL | 1.2 | 1660 | 16.86 | IF270_IN | IF27 | IF27 | 자동차 내판 | OR26011143 | 6 | 213.1 | 703.5 | 827.9 | 672 | 484.5 | 419.2 | 427.9 | 0.8 | T | L | JIS5 | JIS 5호 | 120~190 | 270~350 | 44↑ | 0.22↑ |  | 157 | 296 | 47.4 | 0.242 | 1.91 | 1.86 | 2.47 | 2.025
H26010046 | CS26010006 | 냉연 | 1제강 | 2026-01-01 22:00 | HS59 | HSLA590C | LF | 1562.3 | 1369218 | 0.0779 | 1.49 | 0.3 | 0.0168 | 0.0051 | 0.0023 | 0.0417 | 0.0474 | 0.0384 | 0 | 0.0034 | 0.016 | 0.0047 | 0.018 | 0.006 | 0 | 0.0013 | 0.0046 | 1.7 | 0.333 | 1652.9 | 498 | 1 | 844 | 182 | 3.1 | 44.5 | 0.0087 | 4322 | 7 | 8 | 0 | 1604/1578 |  | 0 | 6420 | 2510 | 6 | 5.5 | 0.064 | 0.096 | SL260100186 | H26010046 | CS26010006 | 냉연 | 1제강 | 1CC | 1 | 2026-01-02 | HSLA590C | HS59 | 250 | 1840 | 250 | 1840 | 36.11 | 1.41 | 0.04 | MP-LC | Medium | P5 | 96 | 정상 | Bifurcated | 1562.3 |  | 없음 | [5 empty] | OR26012587 | 7 | HC260100186 | SL260100186 | H26010046 | 2026-01-05 | 2열연 | 1.83 | 1800 | 35.57 | HSLA590C | HS59 | HS59 | OR26012587 | HS59 | 자동차 구조용 | 7 | 1230 | 1080 | 880 | 580 | E | 1234.3 | 1069.1 | 875.6 | 581.8 | E | 열연-산세 | T100186 | T | L |  |  |  | 483 | 614 | 24.1 | N |  |  | C260100185 | HC260100186 | HC260100186 | SL260100186 | H26010046 | 2026-01-09 | 냉연공장 | CAL | 0.7 | 1790 | 17.79 | HSLA590C | HS59 | HS59 | 자동차 구조용 | OR26012587 | 7 | 273.3 | 754.7 | 810.1 | 645.8 | 493.4 | 393.4 | 449.1 | 0.91 | T | L | JIS5 | JIS 5호 | 440~600 | 590~710 | 20↑ |  |  | 486 | 650 | 22.4 | 0.156 | 1.18 | 0.96 | 1.15 | 1.062
H26010047 | CS26010007 | 냉연 | 1제강 | 2025-12-31 22:00 | IF27 | IF270_IN | RH | 1553.9 | 1112543 | 0.0032 | 0.13 | 0 | 0.0117 | 0.0068 | 0.0003 | 0.0359 | 0.0406 | 0 | 0.0608 | 0.0011 | 0.027 | 0.0025 | 0.018 | 0.014 | 0 | 0.0011 | 0.0024 | 1.2 | 0.033 | 1657.6 | 501 | 1 | 1543 | 191 | 7.8 | 0 |  | 0 |  |  | 37.2 | 1602/1573 | 1.24 | 10.4 | 6168 | 340 | 9.9 |  | 0.0016 | 0.0024 | SL260100189 | H26010047 | CS26010007 | 냉연 | 1제강 | 1CC | 1 | 2026-01-01 | IF270_IN | IF27 | 250 | 1180 | 250 | 1180 | 23.16 | 1.55 | 0.06 | MP-IF | Soft | P4 | 92.1 | 정상 | Bifurcated | 1553.9 |  | 없음 | [5 empty] | OR26012777 | 16 | HC260100189 | SL260100189 | H26010047 | 2026-01-03 | 2열연 | 8.78 | 1140 | 22.81 | IF270_IN | IF27 | IF27 | OR26012777 | IF27 | 자동차 내판 | 16 | 1200 | 1080 | 920 | 700 | U | 1201.7 | 1071.9 | 920.8 | 692.9 | U | 열연-산세 | T100189 | T | L |  |  |  | 183 | 328 | 46.1 | N |  |  | C260100188 | HC260100189 | HC260100189 | SL260100189 | H26010047 | 2026-01-09 | 냉연공장 | CGL_GA | 1.6 | 1130 | 20.3 | IF270_IN | IF27 | IF27 | 자동차 내판 | OR26012777 | 16 | 132.8 | 746.3 | 815.8 | 649.9 | 463.7 | 381.5 | 414.1 | 0.74 | M | L | JIS5 | JIS 5호 | 120~190 | 270~350 | 44↑ | 0.22↑ |  | 160 | 294 | 49.1 | 0.244 | 1.84 | 1.69 | 2.32 | 1.885
H26010047 | CS26010007 | 냉연 | 1제강 | 2025-12-29 22:00 | IF34 | IF340_OUT | RH | 1556.3 | 1242909 | 0.0032 | 0.45 | 0.02 | 0.049 | 0.0069 | 0.0024 | 0.038 | 0.0436 | 0.0102 | 0.0256 | 0.0021 | 0.018 | 0.0001 | 0.016 | 0.017 | 0.0008 | 0.0002 | 0.0022 | 1.8 | 0.084 | 1657.8 | 834 | 2 | 1444 | 364 | 7.5 | 0 |  | 0 |  |  | 35.6 | 1614/1565 | 1.38 | 20 | 5430 | 2210 | 5.6 |  | 0.002 | 0.003 | SL260100190 | H26010047 | CS26010007 | 냉연 | 1제강 | 1CC | 2 | 2025-12-30 | IF340_OUT | IF34 | 250 | 1570 | 250 | 1570 | 30.81 | 1.43 | 0.03 | MP-IF | Soft | P3 | 94.3 | 정상 | Bifurcated | 1556.3 |  | 없음 | [5 empty] | OR26018192 | 10 | HC260100190 | SL260100190 | H26010047 | 2026-01-02 | 2열연 | 3.9 | 1530 | 30.35 | IF340_OUT | IF34 | IF34 | OR26018192 | IF34 | 자동차 외판 | 10 | 1200 | 1080 | 910 | 680 | U | 1191.1 | 1085.6 | 908.2 | 660.4 | U | 열연-산세 | T100190 | T | L |  |  |  | 247 | 351 | 37.2 | N |  |  | C260100189 | HC260100190 | HC260100190 | SL260100190 | H26010047 | 2026-01-09 | 냉연공장 | CGL_GA | 0.8 | 1520 | 21.25 | IF340_OUT | IF34 | IF34 | 자동차 외판 | OR26018192 | 10 | 166.1 | 702.6 | 828 | 676.7 | 479.7 | 405 | 426.3 | 0.81 | T | L | JIS5 | JIS 5호 | 175~245 | 340~420 | 36↑ | 0.19↑ |  | 220 | 373 | 37.7 | 0.216 | 1.58 | 1.48 | 2.11 | 1.663
H26010048 | CS26010008 | 냉연 | 1제강 | 2025-12-29 21:00 | IF27 | IF270_IN | RH | 1559 | 1111241 | 0.0023 | 0.1 | 0.01 | 0.0072 | 0.0054 | 0.0004 | 0.0293 | 0.0341 | 0 | 0.0622 | 0.0029 | 0.014 | 0.0008 | 0.011 | 0.006 | 0 | 0.0007 | 0.0031 | 1.6 | 0.024 | 1686.1 | 839 | 2 | 1589 | 154 | 5.4 | 0 |  | 0 |  |  | 29.6 | 1595/1589 | 0.51 | 11.7 | 5554 | 2848 | 6.1 |  | 0.0016 | 0.0024 | SL260100195 | H26010048 | CS26010008 | 냉연 | 1제강 | 1CC | 1 | 2025-12-30 | IF270_IN | IF27 | 250 | 1520 | 250 | 1520 | 29.83 | 1.7 | 0.04 | MP-IF | Soft | P5 | 93.7 | 정상 | Bifurcated | 1559 |  | 없음 | [5 empty] | OR26015436 | 1 | HC260100195 | SL260100195 | H26010048 | 2026-01-02 | 2열연 | 4.47 | 1480 | 29.38 | IF270_IN | IF27 | IF27 | OR26015436 | IF27 | 자동차 내판 | 1 | 1200 | 1080 | 920 | 700 | U | 1192.7 | 1068.4 | 917.2 | 699.9 | U | 열연-산세 | T100195 | T | L |  |  |  | 186 | 301 | 43.8 | N |  |  | C260100194 | HC260100195 | HC260100195 | SL260100195 | H26010048 | 2026-01-09 | 냉연공장 | CAL | 0.7 | 1470 | 14.1 | IF270_IN | IF27 | IF27 | 자동차 내판 | OR26015436 | 1 | 274.8 | 744.5 | 837 | 658.6 | 483.3 | 389.7 | 422.4 | 0.96 | B | L | JIS5 | JIS 5호 | 120~190 | 270~350 | 44↑ | 0.22↑ |  | 149 | 283 | 48.4 | 0.241 | 1.99 | 1.81 | 2.48 | 2.022
H26010055 | CS26010005 | 냉연 | 1제강 | 2026-01-04 21:00 | LC44 | LC440R | LF | 1562.4 | 1240604 | 0.0695 | 1.16 | 0.25 | 0.0578 | 0.0066 | 0.0019 | 0.0349 | 0.0396 | 0 | 0 | 0.0035 | 0.023 | 0.0022 | 0.016 | 0.013 | 0 | 0.0004 | 0.0035 | 1.5 | 0.271 | 1686.8 | 595 | 2 | 1484 | 340 | 3.7 | 48 | 0.0103 | 8457 | 11.4 | 3.8 | 0 | 1608/1575 |  | 0 | 4649 | 1606 | 7.1 | 8 | 0.056 | 0.084 | SL260100223 | H26010055 | CS26010005 | 냉연 | 1제강 | 1CC | 2 | 2026-01-05 | LC440R | LC44 | 250 | 1270 | 250 | 1270 | 24.92 | 1.52 | 0.03 | MP-LC | Medium | P3 | 93.6 | 정상 | Bifurcated | 1562.4 |  | 없음 | [5 empty] | OR26017458 | 6 | HC260100223 | SL260100223 | H26010055 | 2026-01-07 | 2열연 | 3.96 | 1230 | 24.55 | LC440R | LC44 | LC44 | OR26017458 | LC44 | 구조용 | 6 | 1200 | 1080 | 880 | 660 | E | 1215.9 | 1062.7 | 881.9 | 659.6 | E | 열연-산세 | T100223 | T | L |  |  |  | 346 | 462 | 29.2 | N |  |  | C260100222 | HC260100223 | HC260100223 | SL260100223 | H26010055 | 2026-01-11 | 냉연공장 | CGL_GA | 1.4 | 1220 | 18.41 | LC440R | LC44 | LC44 | 구조용 | OR26017458 | 6 | 132.3 | 756.6 | 787.4 | 654.5 | 468.3 | 385.9 | 422.6 | 0.93 | M | L | JIS5 | JIS 5호 | 245~365 | 440~540 | 29↑ |  |  | 300 | 488 | 34.3 | 0.193 | 1.3 | 1.09 | 1.49 | 1.243
H26010056 | CS26010006 | 냉연 | 1제강 | 2026-01-05 23:00 | IF34 | IF340_OUT | RH | 1562.1 | 1151755 | 0.0027 | 0.44 | 0.02 | 0.0479 | 0.0059 | 0.0026 | 0.0324 | 0.0381 | 0.0135 | 0.023 | 0.0007 | 0.01 | 0.0003 | 0.01 | 0.014 | 0.0005 | 0.0005 | 0.0036 | 2.1 | 0.08 | 1652.2 | 467 | 2 | 1518 | 389 | 4.8 | 0 |  | 0 |  |  | 25.4 | 1602/1586 | 0.55 | 14.4 | 7205 | 2066 | 6 |  | 0.002 | 0.003 | SL260100226 | H26010056 | CS26010006 | 냉연 | 1제강 | 1CC | 2 | 2026-01-06 | IF340_OUT | IF34 | 250 | 1810 | 250 | 1810 | 35.52 | 1.37 | 0.06 | MP-IF | Soft | P2 | 92.3 | 정상 | Bifurcated | 1562.1 |  | 없음 | [5 empty] | OR26014971 | 2 | HC260100226 | SL260100226 | H26010056 | 2026-01-08 | 2열연 | 6.58 | 1770 | 34.99 | IF340_OUT | IF34 | IF34 | OR26014971 | IF34 | 자동차 외판 | 2 | 1200 | 1080 | 910 | 680 | U | 1201.4 | 1062.8 | 912.7 | 663.6 | U | 열연-산세 | T100226 | T | L |  |  |  | 277 | 366 | 39.5 | N |  |  | C260100225 | HC260100226 | HC260100226 | SL260100226 | H26010056 | 2026-01-11 | 냉연공장 | CGL_GA | 1.4 | 1760 | 23.09 | IF340_OUT | IF34 | IF34 | 자동차 외판 | OR26014971 | 2 | 129.3 | 719.7 | 828.5 | 663.9 | 499.2 | 409.6 | 408.3 | 0.72 | M | L | JIS5 | JIS 5호 | 175~245 | 340~420 | 36↑ | 0.19↑ |  | 211 | 373 | 40.5 | 0.21 | 1.67 | 1.61 | 2.15 | 1.76
H26010057 | CS26010007 | 냉연 | 1제강 | 2025-12-30 20:00 | IF27 | IF270_IN | RH | 1556.4 | 1246685 | 0.002 | 0.1 | 0.02 | 0.0129 | 0.0076 | 0.0007 | 0.0345 | 0.0368 | 0 | 0.0526 | 0.0023 | 0.019 | 0.0008 | 0.008 | 0.009 | 0 | 0.0009 | 0.0026 | 1.1 | 0.024 | 1656.6 | 707 | 2 | 945 | 418 | 3.2 | 0 |  | 0 |  |  | 38.2 | 1612/1571 | 1.11 | 15.4 | 7701 | 2598 | 5.4 |  | 0.0016 | 0.0024 | SL260100229 | H26010057 | CS26010007 | 냉연 | 1제강 | 2CC | 1 | 2025-12-31 | IF270_IN | IF27 | 250 | 1430 | 250 | 1430 | 28.06 | 1.48 | 0.05 | MP-IF | Soft | P5 | 92.9 | 정상 | Bifurcated | 1556.4 |  | 없음 | [5 empty] | OR26017156 | 11 | HC260100229 | SL260100229 | H26010057 | 2026-01-04 | 2열연 | 7.54 | 1390 | 27.64 | IF270_IN | IF27 | IF27 | OR26017156 | IF27 | 자동차 내판 | 11 | 1200 | 1080 | 920 | 700 | U | 1189 | 1071.7 | 926.5 | 686.9 | U | 열연-산세 | T100229 | T | L |  |  |  | 204 | 302 | 46.4 | N |  |  | C260100228 | HC260100229 | HC260100229 | SL260100229 | H26010057 | 2026-01-11 | 냉연공장 | CGL_GA | 1.6 | 1380 | 19.35 | IF270_IN | IF27 | IF27 | 자동차 내판 | OR26017156 | 11 | 141.3 | 742.2 | 825.4 | 652.6 | 460.9 | 394.5 | 403 | 0.78 | M | L | JIS5 | JIS 5호 | 120~190 | 270~350 | 44↑ | 0.22↑ |  | 152 | 304 | 49.4 | 0.237 | 1.99 | 1.77 | 2.48 | 2.002
H26010058 | CS26010008 | 냉연 | 1제강 | 2026-01-02 22:00 | IF34 | IF340_OUT | RH | 1555.5 | 1004893 | 0.0031 | 0.47 | 0.02 | 0.0465 | 0.0072 | 0.0013 | 0.0344 | 0.0395 | 0.0123 | 0.023 | 0.0033 | 0.025 | 0.0043 | 0.019 | 0.018 | 0.0008 | 0.0008 | 0.0029 | 1.1 | 0.09 | 1680.6 | 504 | 2 | 1556 | 305 | 3.8 | 0 |  | 0 |  |  | 35.1 | 1594/1574 | 0.6 | 18.9 | 6890 | 1478 | 6 |  | 0.002 | 0.003 | SL260100235 | H26010058 | CS26010008 | 냉연 | 1제강 | 1CC | 1 | 2026-01-03 | IF340_OUT | IF34 | 250 | 1070 | 250 | 1070 | 21 | 1.49 | 0.01 | MP-IF | Soft | P2 | 96.9 | 정상 | Bifurcated | 1555.5 |  | 없음 | [5 empty] | OR26014431 | 17 | HC260100235 | SL260100235 | H26010058 | 2026-01-07 | 2열연 | 5.94 | 1030 | 20.68 | IF340_OUT | IF34 | IF34 | OR26014431 | IF34 | 자동차 외판 | 17 | 1200 | 1080 | 910 | 680 | U | 1223.3 | 1071.2 | 893.2 | 686.4 | U | 열연-산세 | T100235 | T | L |  |  |  | 239 | 398 | 35.5 | N |  |  | C260100234 | HC260100235 | HC260100235 | SL260100235 | H26010058 | 2026-01-11 | 냉연공장 | CGL_GA | 1.4 | 1020 | 20.06 | IF340_OUT | IF34 | IF34 | 자동차 외판 | OR26014431 | 17 | 131.1 | 755.6 | 828.2 | 678.3 | 473 | 410 | 428.1 | 0.83 | M | L | JIS5 | JIS 5호 | 175~245 | 340~420 | 36↑ | 0.19↑ |  | 218 | 380 | 39.7 | 0.213 | 1.69 | 1.45 | 1.99 | 1.645
H26010060 | CS26010000 | 냉연 | 1제강 | 2026-01-01 22:00 | IF27 | IF270_IN | RH | 1563.1 | 907948 | 0.0017 | 0.05 | 0 | 0.0148 | 0.0064 | 0.0018 | 0.037 | 0.0391 | 0 | 0.0541 | 0.0008 | 0.02 | 0.0017 | 0.009 | 0.011 | 0 | 0.0012 | 0.0023 | 2.2 | 0.016 | 1689.6 | 583 | 1 | 1427 | 334 | 7.5 | 0 |  | 0 |  |  | 38.5 | 1601/1577 | 1.27 | 10.3 | 5257 | 1903 | 7.8 |  | 0.0016 | 0.0024 | SL260100243 | H26010060 | CS26010000 | 냉연 | 1제강 | 2CC | 2 | 2026-01-02 | IF270_IN | IF27 | 250 | 1250 | 250 | 1250 | 24.53 | 1.65 | 0.03 | MP-IF | Soft | P1 | 95.2 | 정상 | Bifurcated | 1563.1 |  | 없음 | [5 empty] | OR26014736 | 14 | HC260100243 | SL260100243 | H26010060 | 2026-01-05 | 2열연 | 4.59 | 1210 | 24.16 | IF270_IN | IF27 | IF27 | OR26014736 | IF27 | 자동차 내판 | 14 | 1200 | 1080 | 920 | 700 | U | 1198.8 | 1063.5 | 905.8 | 695.9 | U | 열연-산세 | T100243 | T | L |  |  |  | 217 | 289 | 46.4 | N |  |  | C260100242 | HC260100243 | HC260100243 | SL260100243 | H26010060 | 2026-01-11 | 냉연공장 | CGL_GA | 0.7 | 1200 | 15.46 | IF270_IN | IF27 | IF27 | 자동차 내판 | OR26014736 | 14 | 149.6 | 716.6 | 813.8 | 668.2 | 492.6 | 413.2 | 443.1 | 0.9 | M | L | JIS5 | JIS 5호 | 120~190 | 270~350 | 44↑ | 0.22↑ |  | 152 | 295 | 47.8 | 0.239 | 1.97 | 1.9 | 2.58 | 2.087
H26010065 | CS26010005 | 냉연 | 1제강 | 2026-01-05 21:00 | LC44 | LC440R | LF | 1560 | 1220790 | 0.0744 | 1.2 | 0.25 | 0.0534 | 0.0051 | 0.0003 | 0.0296 | 0.0331 | 0 | 0 | 0.0004 | 0.025 | 0.0037 | 0.018 | 0.008 | 0 | 0.0006 | 0.0039 | 2 | 0.282 | 1689.7 | 512 | 1 | 1007 | 377 | 6.2 | 29.8 | 0.0087 | 5895 | 6.5 | 4.2 | 0 | 1592/1576 |  | 0 | 8995 | 428 | 7.3 | 5.5 | 0.056 | 0.084 | SL260100261 | H26010065 | CS26010005 | 냉연 | 1제강 | 2CC | 1 | 2026-01-06 | LC440R | LC44 | 250 | 1050 | 250 | 1050 | 20.61 | 1.51 | 0.03 | MP-LC | Medium | P2 | 98.7 | 정상 | Bifurcated | 1560 |  | 없음 | [5 empty] | OR26017168 | 7 | HC260100261 | SL260100261 | H26010065 | 2026-01-09 | 2열연 | 2.76 | 1010 | 20.3 | LC440R | LC44 | LC44 | OR26017168 | LC44 | 구조용 | 7 | 1200 | 1080 | 880 | 660 | E | 1192.5 | 1079.5 | 873.3 | 679 | E | 열연-산세 | T100261 | T | L |  |  |  | 334 | 460 | 29.6 | N | 슬리버 | D02 | C260100260 | HC260100261 | HC260100261 | SL260100261 | H26010065 | 2026-01-12 | 냉연공장 | CGL_GA | 1 | 1000 | 18.47 | LC440R | LC44 | LC44 | 구조용 | OR26017168 | 7 | 177.2 | 700.1 | 789.5 | 676.4 | 461.3 | 396.9 | 435.4 | 0.89 | M | L | JIS5 | JIS 5호 | 245~365 | 440~540 | 29↑ |  |  | 306 | 480 | 32 | 0.186 | 1.2 | 0.99 | 1.37 | 1.137
H26010065 | CS26010005 | 냉연 | 1제강 | 2026-01-05 23:00 | IF27 | IF270_IN | RH | 1557.4 | 1103924 | 0.0018 | 0.09 | 0.02 | 0.0123 | 0.0051 | 0.0011 | 0.0342 | 0.0379 | 0 | 0.0665 | 0.0009 | 0.013 | 0.005 | 0.017 | 0.013 | 0 | 0.0008 | 0.002 | 2.5 | 0.023 | 1640.3 | 889 | 2 | 1522 | 288 | 5.2 | 0 |  | 0 |  |  | 36.9 | 1609/1569 | 1.01 | 16.3 | 7677 | 1863 | 6.2 |  | 0.0016 | 0.0024 | SL260100264 | H26010065 | CS26010005 | 냉연 | 1제강 | 2CC | 2 | 2026-01-06 | IF270_IN | IF27 | 250 | 1640 | 250 | 1640 | 32.18 | 1.55 | 0.03 | MP-IF | Soft | P2 | 96.3 | 정상 | Bifurcated | 1557.4 |  | 없음 | [5 empty] | OR26019303 | 5 | HC260100264 | SL260100264 | H26010065 | 2026-01-09 | 2열연 | 6.38 | 1600 | 31.7 | IF270_IN | IF27 | IF27 | OR26019303 | IF27 | 자동차 내판 | 5 | 1200 | 1080 | 920 | 700 | U | 1200.9 | 1062.7 | 919.1 | 695.4 | U | 열연-산세 | T100264 | T | L |  |  |  | 175 | 330 | 45 | N |  |  | C260100263 | HC260100264 | HC260100264 | SL260100264 | H26010065 | 2026-01-12 | 냉연공장 | CAL | 1.2 | 1590 | 22.82 | IF270_IN | IF27 | IF27 | 자동차 내판 | OR26019303 | 5 | 269.7 | 757.8 | 838 | 674.5 | 466.4 | 418.8 | 408.1 | 0.9 | T | L | JIS5 | JIS 5호 | 120~190 | 270~350 | 44↑ | 0.22↑ |  | 157 | 303 | 48.1 | 0.231 | 2.05 | 1.81 | 2.55 | 2.055
H26010068 | CS26010008 | 냉연 | 1제강 | 2026-01-01 21:00 | IF27 | IF270_IN | RH | 1554.3 | 1307602 | 0.0022 | 0.15 | 0 | 0.0146 | 0.0042 | 0.0014 | 0.0318 | 0.0338 | 0 | 0.0587 | 0.0036 | 0.012 | 0.0025 | 0.006 | 0.007 | 0 | 0.0005 | 0.0026 | 1.1 | 0.032 | 1645.9 | 595 | 2 | 1195 | 251 | 6.3 | 0 |  | 0 |  |  | 32.1 | 1605/1568 | 0.56 | 11.7 | 4453 | 828 | 7.8 |  | 0.0016 | 0.0024 | SL260100273 | H26010068 | CS26010008 | 냉연 | 1제강 | 1CC | 2 | 2026-01-02 | IF270_IN | IF27 | 250 | 1730 | 250 | 1730 | 33.95 | 1.53 | 0.06 | MP-IF | Soft | P4 | 97.3 | 정상 | Bifurcated | 1554.3 |  | 없음 | [5 empty] | OR26017123 | 12 | HC260100273 | SL260100273 | H26010068 | 2026-01-06 | 2열연 | 3.05 | 1690 | 33.44 | IF270_IN | IF27 | IF27 | OR26017123 | IF27 | 자동차 내판 | 12 | 1200 | 1080 | 920 | 700 | U | 1187.4 | 1096.4 | 916.5 | 701.2 | U | 열연-산세 | T100273 | T | L |  |  |  | 186 | 297 | 46 | N |  |  | C260100272 | HC260100273 | HC260100273 | SL260100273 | H26010068 | 2026-01-13 | 냉연공장 | CAL | 0.7 | 1680 | 27.76 | IF270_IN | IF27 | IF27 | 자동차 내판 | OR26017123 | 12 | 263.9 | 755.2 | 832.1 | 668.1 | 496.5 | 412.4 | 426.1 | 0.87 | M | L | JIS5 | JIS 5호 | 120~190 | 270~350 | 44↑ | 0.22↑ |  | 156 | 308 | 46.1 | 0.234 | 1.9 | 1.77 | 2.43 | 1.967
H26010073 | CS26010003 | 냉연 | 1제강 | 2026-01-04 23:00 | IF27 | IF270_IN | RH | 1555 | 926080 | 0.0017 | 0.1 | 0.01 | 0.0103 | 0.0061 | 0.002 | 0.0361 | 0.0392 | 0 | 0.0622 | 0.0016 | 0.021 | 0.0037 | 0.007 | 0.012 | 0 | 0.0004 | 0.0025 | 2.2 | 0.025 | 1669 | 404 | 1 | 1398 | 284 | 6.4 | 0 |  | 0 |  |  | 38.2 | 1618/1584 | 1.18 | 12.7 | 4456 | 953 | 5.8 |  | 0.0016 | 0.0024 | SL260100293 | H26010073 | CS26010003 | 냉연 | 1제강 | 1CC | 1 | 2026-01-05 | IF270_IN | IF27 | 250 | 1770 | 250 | 1770 | 34.74 | 1.75 | 0.02 | MP-IF | Soft | P5 | 96.9 | 정상 | Bifurcated | 1555 |  | 없음 | [5 empty] | OR26013202 | 18 | HC260100293 | SL260100293 | H26010073 | 2026-01-10 | 2열연 | 3.2 | 1730 | 34.22 | IF270_IN | IF27 | IF27 | OR26013202 | IF27 | 자동차 내판 | 18 | 1200 | 1080 | 920 | 700 | U | 1198.3 | 1077.8 | 916.6 | 694.3 | U | 열연-산세 | T100293 | T | L |  |  |  | 199 | 283 | 45.4 | N |  |  | C260100292 | HC260100293 | HC260100293 | SL260100293 | H26010073 | 2026-01-14 | 냉연공장 | CGL_GA | 0.65 | 1720 | 17.79 | IF270_IN | IF27 | IF27 | 자동차 내판 | OR26013202 | 18 | 163.5 | 720 | 828.5 | 647.7 | 453.6 | 394.2 | 435.3 | 0.95 | M | L | JIS5 | JIS 5호 | 120~190 | 270~350 | 44↑ | 0.22↑ |  | 161 | 292 | 46.5 | 0.236 | 1.96 | 1.68 | 2.35 | 1.917
H26010073 | CS26010003 | 냉연 | 1제강 | 2026-01-04 21:00 | BH34 | BH340_OUT | RH | 1548.2 | 1189258 | 0.002 | 0.4 | 0.03 | 0.0408 | 0.0066 | 0.0019 | 0.0446 | 0.0482 | 0.0064 | 0 | 0.0034 | 0.019 | 0.0034 | 0.013 | 0.015 | 0.0003 | 0.0009 | 0.0019 | 1.1 | 0.076 | 1650.5 | 730 | 2 | 803 | 303 | 6.5 | 0 |  | 0 |  |  | 39.3 | 1617/1578 | 1.41 | 12.3 | 7773 | 2040 | 7.8 |  | 0.002 | 0.003 | SL260100296 | H26010073 | CS26010003 | 냉연 | 1제강 | 2CC | 1 | 2026-01-05 | BH340_OUT | BH34 | 250 | 1850 | 250 | 1850 | 36.31 | 1.37 | 0.06 | MP-IF | Soft | P1 | 94.9 | 정상 | Bifurcated | 1548.2 |  | 없음 | [5 empty] | OR26018564 | 18 | HC260100296 | SL260100296 | H26010073 | 2026-01-09 | 2열연 | 5.39 | 1810 | 35.76 | BH340_OUT | BH34 | BH34 | OR26018564 | BH34 | 자동차 외판 | 18 | 1200 | 1080 | 910 | 650 | U | 1189.1 | 1080 | 930.5 | 646.2 | U | 열연-산세 | T100296 | T | L |  |  |  | 254 | 367 | 38.8 | N |  |  | C260100295 | HC260100296 | HC260100296 | SL260100296 | H26010073 | 2026-01-14 | 냉연공장 | CGL_GA | 1.2 | 1800 | 25.39 | BH340_OUT | BH34 | BH34 | 자동차 외판 | OR26018564 | 18 | 178.9 | 745.1 | 823.1 | 673.4 | 481.2 | 390 | 419.2 | 0.98 | M | L | JIS5 | JIS 5호 | 185~265 | 340~420 | 34↑ | 0.19↑ | 30↑ | 227 | 367 | 36.2 | 0.2 | 1.59 | 1.45 | 1.98 | 1.618 | 34
H26010074 | CS26010004 | 냉연 | 1제강 | 2026-01-07 23:00 | LC44 | LC440R | LF | 1557.2 | 1381462 | 0.0677 | 1.21 | 0.27 | 0.0613 | 0.0057 | 0.0012 | 0.0391 | 0.0448 | 0 | 0 | 0.0001 | 0.017 | 0.0019 | 0.008 | 0.01 | 0 | 0.0009 | 0.0038 | 1.1 | 0.274 | 1676.4 | 310 | 1 | 1596 | 173 | 7.5 | 39.1 | 0.0117 | 4994 | 7.2 | 6.2 | 0 | 1612/1585 |  | 0 | 6473 | 838 | 6.7 | 8.5 | 0.056 | 0.084 | SL260100300 | H26010074 | CS26010004 | 냉연 | 1제강 | 2CC | 1 | 2026-01-08 | LC440R | LC44 | 250 | 1660 | 250 | 1660 | 32.58 | 1.44 | 0.02 | MP-LC | Medium | P1 | 93.7 | 정상 | Bifurcated | 1557.2 |  | 없음 | [5 empty] | OR26014774 | 4 | HC260100300 | SL260100300 | H26010074 | 2026-01-10 | 2열연 | 3.85 | 1620 | 32.09 | LC440R | LC44 | LC44 | OR26014774 | LC44 | 구조용 | 4 | 1200 | 1080 | 880 | 660 | E | 1208.6 | 1082.9 | 868.8 | 649.9 | E | 열연-산세 | T100300 | T | L |  |  |  | 330 | 461 | 31.2 | N |  |  | C260100299 | HC260100300 | HC260100300 | SL260100300 | H26010074 | 2026-01-14 | 냉연공장 | CGL_GA | 1.4 | 1610 | 25.99 | LC440R | LC44 | LC44 | 구조용 | OR26014774 | 4 | 118.2 | 748.2 | 784.1 | 648 | 479.7 | 404.9 | 427.8 | 0.99 | B | L | JIS5 | JIS 5호 | 245~365 | 440~540 | 29↑ |  |  | 325 | 494 | 30.8 | 0.185 | 1.09 | 1.01 | 1.43 | 1.135
H26010078 | CS26010008 | 냉연 | 1제강 | 2026-01-04 20:00 | LC44 | LC440R | LF | 1556.1 | 969764 | 0.0698 | 1.15 | 0.24 | 0.0562 | 0.0057 | 0.001 | 0.0492 | 0.0525 | 0 | 0 | 0.0012 | 0.017 | 0.0012 | 0.016 | 0.011 | 0 | 0.0009 | 0.0037 | 1.1 | 0.267 | 1670.5 | 436 | 2 | 1236 | 339 | 3.4 | 29.8 | 0.0089 | 3337 | 5.1 | 3 | 0 | 1607/1581 |  | 0 | 5140 | 2137 | 8 | 9.9 | 0.056 | 0.084 | SL260100314 | H26010078 | CS26010008 | 냉연 | 1제강 | 1CC | 1 | 2026-01-05 | LC440R | LC44 | 250 | 1480 | 250 | 1480 | 29.05 | 1.29 | 0.03 | MP-LC | Medium | P2 | 92.2 | 정상 | Bifurcated | 1556.1 |  | 없음 | [5 empty] | OR26019020 | 13 | HC260100314 | SL260100314 | H26010078 | 2026-01-08 | 2열연 | 3.21 | 1440 | 28.61 | LC440R | LC44 | LC44 | OR26019020 | LC44 | 구조용 | 13 | 1200 | 1080 | 880 | 660 | E | 1191 | 1095.8 | 869.9 | 661 | E | 열연-산세 | T100314 | T | L |  |  |  | 351 | 457 | 29.3 | N |  |  | C260100314 | HC260100314 | HC260100314 | SL260100314 | H26010078 | 2026-01-15 | 냉연공장 | CAL | 1.2 | 1430 | 16.31 | LC440R | LC44 | LC44 | 구조용 | OR26019020 | 13 | 239.2 | 714.9 | 802.8 | 675.8 | 475.6 | 395.8 | 411 | 1.01 | M | L | JIS5 | JIS 5호 | 245~365 | 440~540 | 29↑ |  |  | 292 | 480 | 33 | 0.19 | 1.16 | 1.09 | 1.42 | 1.19
H26010080 | CS26010000 | 냉연 | 1제강 | 2026-01-07 20:00 | BH34 | BH340_OUT | RH | 1555.4 | 1226443 | 0.0026 | 0.44 | 0.02 | 0.0401 | 0.0051 | 0.0027 | 0.0322 | 0.0347 | 0.01 | 0 | 0.0021 | 0.021 | 0.0023 | 0.005 | 0.018 | 0.0003 | 0.0006 | 0.0029 | 2.5 | 0.083 | 1671.5 | 521 | 2 | 1332 | 177 | 7.4 | 0 |  | 0 |  |  | 33 | 1594/1587 | 1.08 | 11.3 | 5080 | 1477 | 6.5 |  | 0.002 | 0.003 | SL260100323 | H26010080 | CS26010000 | 냉연 | 1제강 | 2CC | 2 | 2026-01-08 | BH340_OUT | BH34 | 250 | 1750 | 250 | 1750 | 34.34 | 1.44 | 0.03 | MP-IF | Soft | P2 | 97.6 | 정상 | Bifurcated | 1555.4 |  | 없음 | [5 empty] | OR26018877 | 8 | HC260100323 | SL260100323 | H26010080 | 2026-01-12 | 2열연 | 2.68 | 1710 | 33.83 | BH340_OUT | BH34 | BH34 | OR26018877 | BH34 | 자동차 외판 | 8 | 1200 | 1080 | 910 | 650 | U | 1207.3 | 1061 | 909.9 | 644.6 | U | 열연-산세 | T100323 | T | L |  |  |  | 270 | 364 | 39.2 | N |  |  | C260100323 | HC260100323 | HC260100323 | SL260100323 | H26010080 | 2026-01-16 | 냉연공장 | CAL | 0.7 | 1700 | 24.7 | BH340_OUT | BH34 | BH34 | 자동차 외판 | OR26018877 | 8 | 278.1 | 734.9 | 849.7 | 643.5 | 461.2 | 394.4 | 405 | 0.98 | M | L | JIS5 | JIS 5호 | 185~265 | 340~420 | 34↑ | 0.19↑ | 30↑ | 222 | 370 | 36.2 | 0.208 | 1.63 | 1.4 | 1.8 | 1.557 | 44
H26010082 | CS26010002 | 냉연 | 1제강 | 2026-01-08 21:00 | LC44 | LC440R | LF | 1558.3 | 1024445 | 0.0758 | 1.2 | 0.26 | 0.053 | 0.0056 | 0.0016 | 0.0524 | 0.0572 | 0 | 0 | 0.0037 | 0.026 | 0.0021 | 0.014 | 0.013 | 0 | 0.0013 | 0.0032 | 2.3 | 0.284 | 1670.3 | 512 | 2 | 1422 | 402 | 5.2 | 26.8 | 0.0108 | 8782 | 11.6 | 5.2 | 0 | 1613/1581 |  | 0 | 6009 | 2169 | 7.5 | 9.2 | 0.056 | 0.084 | SL260100329 | H26010082 | CS26010002 | 냉연 | 1제강 | 1CC | 1 | 2026-01-09 | LC440R | LC44 | 250 | 1370 | 250 | 1370 | 26.89 | 1.35 | 0.04 | MP-LC | Medium | P2 | 94.9 | 정상 | Bifurcated | 1558.3 |  | 없음 | [5 empty] | OR26011703 | 3 | HC260100329 | SL260100329 | H26010082 | 2026-01-12 | 2열연 | 2.77 | 1330 | 26.48 | LC440R | LC44 | LC44 | OR26011703 | LC44 | 구조용 | 3 | 1200 | 1080 | 880 | 660 | E | 1201.3 | 1083.4 | 867.3 | 654.7 | E | 열연-산세 | T100329 | T | L |  |  |  | 367 | 469 | 27.1 | N |  |  | C260100329 | HC260100329 | HC260100329 | SL260100329 | H26010082 | 2026-01-16 | 냉연공장 | CGL_GA | 1 | 1320 | 15.62 | LC440R | LC44 | LC44 | 구조용 | OR26011703 | 3 | 135.2 | 741.4 | 797.3 | 653.6 | 462.5 | 382.8 | 412.1 | 1.13 | M | L | JIS5 | JIS 5호 | 245~365 | 440~540 | 29↑ |  |  | 312 | 495 | 30.6 | 0.185 | 1.25 | 1.02 | 1.47 | 1.19
H26010085 | CS26010005 | 냉연 | 1제강 | 2026-01-07 23:00 | LC34 | LC340 | LF | 1549.9 | 1069553 | 0.0487 | 0.41 | 0.03 | 0.0289 | 0.0079 | 0.0023 | 0.0379 | 0.0437 | 0 | 0 | 0.0017 | 0.011 | 0.0033 | 0.007 | 0.01 | 0 | 0.001 | 0.0037 | 1.7 | 0.121 | 1667.6 | 579 | 1 | 1379 | 346 | 7.2 | 26.8 | 0.0109 | 6559 | 9.1 | 5.9 | 0 | 1593/1574 |  | 0 | 4528 | 2512 | 6 | 6.1 | 0.032 | 0.048 | SL260100342 | H26010085 | CS26010005 | 냉연 | 1제강 | 1CC | 1 | 2026-01-08 | LC340 | LC34 | 250 | 1770 | 250 | 1770 | 34.74 | 1.51 | 0.02 | MP-LC | Medium | P3 | 97.7 | 정상 | Bifurcated | 1549.9 |  | 없음 | [5 empty] | OR26018961 | 16 | HC260100342 | SL260100342 | H26010085 | 2026-01-12 | 2열연 | 3.07 | 1730 | 34.22 | LC340 | LC34 | LC34 | OR26018961 | LC34 | 일반 가공용 | 16 | 1200 | 1080 | 890 | 680 | E | 1197 | 1097.9 | 896.4 | 671.5 | E | 열연-산세 | T100342 | T | L |  |  |  | 276 | 389 | 35 | N |  |  | C260100342 | HC260100342 | HC260100342 | SL260100342 | H26010085 | 2026-01-16 | 냉연공장 | CAL | 1 | 1720 | 22.93 | LC340 | LC34 | LC34 | 일반 가공용 | OR26018961 | 16 | 228 | 706.1 | 770.8 | 655.9 | 490.8 | 392.2 | 435.5 | 1.3 | B | L | JIS5 | JIS 5호 | 175~275 | 340~440 | 34↑ |  |  | 236 | 371 | 35.4 | 0.209 | 1.11 | 1.11 | 1.52 | 1.212
H26010087 | CS26010007 | 냉연 | 1제강 | 2026-01-10 21:00 | HS59 | HSLA590C | LF | 1556.3 | 1348718 | 0.0821 | 1.46 | 0.33 | 0.0092 | 0.0041 | 0.0005 | 0.0398 | 0.0447 | 0.0341 | 0 | 0.0015 | 0.014 | 0.0047 | 0.007 | 0.017 | 0 | 0.001 | 0.0032 | 1.1 | 0.331 | 1677.9 | 538 | 2 | 899 | 281 | 5.6 | 35.5 | 0.0075 | 6546 | 5.4 | 7.2 | 0 | 1593/1572 |  | 0 | 7789 | 1392 | 5.7 | 6.6 | 0.064 | 0.096 | SL260100349 | H26010087 | CS26010007 | 냉연 | 1제강 | 1CC | 1 | 2026-01-11 | HSLA590C | HS59 | 250 | 1410 | 250 | 1410 | 27.67 | 1.49 | 0.03 | MP-LC | Medium | P3 | 97.9 | 정상 | Bifurcated | 1556.3 |  | 없음 | [5 empty] | OR26018359 | 6 | HC260100349 | SL260100349 | H26010087 | 2026-01-14 | 2열연 | 3.63 | 1370 | 27.26 | HSLA590C | HS59 | HS59 | OR26018359 | HS59 | 자동차 구조용 | 6 | 1230 | 1080 | 880 | 580 | E | 1241.4 | 1081.9 | 871.8 | 577.2 | E | 열연-산세 | T100349 | T | L |  |  |  | 466 | 625 | 25.2 | N |  |  | C260100349 | HC260100349 | HC260100349 | SL260100349 | H26010087 | 2026-01-17 | 냉연공장 | CAL | 1.4 | 1360 | 13.36 | HSLA590C | HS59 | HS59 | 자동차 구조용 | OR26018359 | 6 | 231.3 | 747.7 | 794.6 | 674.4 | 481.8 | 412.9 | 444.3 | 0.87 | M | L | JIS5 | JIS 5호 | 440~600 | 590~710 | 20↑ |  |  | 490 | 646 | 25.1 | 0.147 | 1.01 | 0.91 | 1.08 | 0.978
H26010088 | CS26010008 | 냉연 | 1제강 | 2026-01-11 22:00 | LC34 | LC340 | LF | 1559.4 | 1223555 | 0.0414 | 0.29 | 0.03 | 0.0237 | 0.0094 | 0.0011 | 0.0377 | 0.0398 | 0 | 0 | 0.0022 | 0.015 | 0.0019 | 0.009 | 0.013 | 0 | 0.0005 | 0.0036 | 1.5 | 0.095 | 1664.5 | 434 | 2 | 1179 | 344 | 3.8 | 38.5 | 0.0135 | 3541 | 6.7 | 4.3 | 0 | 1591/1579 |  | 0 | 7906 | 1495 | 8 | 5.6 | 0.032 | 0.048 | SL260100352 | H26010088 | CS26010008 | 냉연 | 1제강 | 2CC | 2 | 2026-01-12 | LC340 | LC34 | 250 | 1310 | 250 | 1310 | 25.71 | 1.48 | 0.04 | MP-LC | Medium | P3 | 97.7 | 정상 | Bifurcated | 1559.4 |  | 없음 | [5 empty] | OR26019707 | 5 | HC260100352 | SL260100352 | H26010088 | 2026-01-14 | 2열연 | 2.58 | 1270 | 25.32 | LC340 | LC34 | LC34 | OR26019707 | LC34 | 일반 가공용 | 5 | 1200 | 1080 | 890 | 680 | E | 1213.2 | 1084.8 | 890.6 | 681.4 | E | 열연-산세 | T100352 | T | L |  |  |  | 277 | 367 | 33.5 | N |  |  | C260100352 | HC260100352 | HC260100352 | SL260100352 | H26010088 | 2026-01-17 | 냉연공장 | CAL | 0.8 | 1260 | 19.5 | LC340 | LC34 | LC34 | 일반 가공용 | OR26019707 | 5 | 270.6 | 752.4 | 767.6 | 667.1 | 467.4 | 403 | 427.7 | 1.19 | T | L | JIS5 | JIS 5호 | 175~275 | 340~440 | 34↑ |  |  | 228 | 376 | 37.2 | 0.201 | 1.36 | 1.27 | 1.71 | 1.403
H26010095 | CS26010005 | 냉연 | 1제강 | 2026-01-10 20:00 | LC34 | LC340 | LF | 1559.4 | 1392871 | 0.0491 | 0.38 | 0.01 | 0.0278 | 0.0092 | 0.001 | 0.038 | 0.0408 | 0 | 0 | 0.0031 | 0.021 | 0.0039 | 0.013 | 0.009 | 0 | 0 | 0.0032 | 1 | 0.119 | 1677.7 | 450 | 2 | 1035 | 233 | 3.6 | 31.9 | 0.0127 | 3613 | 5.4 | 6.4 | 0 | 1592/1567 |  | 0 | 6359 | 2984 | 9.8 | 7.5 | 0.032 | 0.048 | SL260100383 | H26010095 | CS26010005 | 냉연 | 1제강 | 2CC | 2 | 2026-01-11 | LC340 | LC34 | 250 | 1840 | 250 | 1840 | 36.11 | 1.38 | 0.03 | MP-LC | Medium | P1 | 93.1 | 정상 | Bifurcated | 1559.4 |  | 없음 | [5 empty] | OR26012601 | 7 | HC260100383 | SL260100383 | H26010095 | 2026-01-14 | 2열연 | 5.1 | 1800 | 35.57 | LC340 | LC34 | LC34 | OR26012601 | LC34 | 일반 가공용 | 7 | 1200 | 1080 | 890 | 680 | E | 1198.1 | 1075.5 | 879.5 | 691.6 | E | 열연-산세 | T100383 | T | L |  |  |  | 281 | 387 | 35.3 | N |  |  | C260100383 | HC260100383 | HC260100383 | SL260100383 | H26010095 | 2026-01-18 | 냉연공장 | CAL | 1.4 | 1790 | 27.74 | LC340 | LC34 | LC34 | 일반 가공용 | OR26012601 | 7 | 229.2 | 714.6 | 783.4 | 667 | 479.1 | 408.7 | 430.3 | 1.4 | B | L | JIS5 | JIS 5호 | 175~275 | 340~440 | 34↑ |  |  | 219 | 382 | 39.6 | 0.197 | 1.34 | 1.26 | 1.67 | 1.383
H26010103 | CS26010103 | 냉연 | 1제강 | 2026-01-10 21:00 | HS59 | HSLA590C | LF | 1557.6 | 967746 | 0.0796 | 1.45 | 0.3 | 0.0156 | 0.003 | 0.0016 | 0.0444 | 0.0503 | 0.0339 | 0 | 0.0006 | 0.014 | 0.0047 | 0.008 | 0.005 | 0 | 0.0002 | 0.0043 | 1.4 | 0.326 | 1673.7 | 508 | 1 | 1540 | 392 | 5.6 | 32.8 | 0.005 | 7497 | 5.3 | 7.2 | 0 | 1608/1568 |  | 0 | 6957 | 2087 | 8.7 | 6.1 | 0.064 | 0.096 | SL260100412 | H26010103 | CS26010103 | 냉연 | 1제강 | 2CC | 1 | 2026-01-11 | HSLA590C | HS59 | 250 | 1510 | 250 | 1510 | 29.63 | 1.46 | 0.02 | MP-LC | Medium | P2 | 92.7 | 정상 | Bifurcated | 1557.6 |  | 없음 | [5 empty] | OR26019575 | 18 | HC260100412 | SL260100412 | H26010103 | 2026-01-16 | 2열연 | 1.7 | 1470 | 29.19 | HSLA590C | HS59 | HS59 | OR26019575 | HS59 | 자동차 구조용 | 18 | 1230 | 1080 | 880 | 580 | E | 1241.5 | 1080.3 | 896.3 | 569.1 | E | 열연-산세 | T100412 | T | L |  |  |  | 468 | 605 | 23.7 | N |  |  | C260100412 | HC260100412 | HC260100412 | SL260100412 | H26010103 | 2026-01-19 | 냉연공장 | CAL | 0.7 | 1460 | 26.56 | HSLA590C | HS59 | HS59 | 자동차 구조용 | OR26019575 | 18 | 274.9 | 725.9 | 797.9 | 641.7 | 462.1 | 406.7 | 402.2 | 0.85 | B | L | JIS5 | JIS 5호 | 440~600 | 590~710 | 20↑ |  |  | 491 | 643 | 23.9 | 0.157 | 1.02 | 0.89 | 1.18 | 0.995
H26010103 | CS26010103 | 냉연 | 1제강 | 2026-01-10 23:00 | LC34 | LC340 | LF | 1554.8 | 1108322 | 0.0406 | 0.33 | 0.01 | 0.0296 | 0.0079 | 0.0009 | 0.0455 | 0.0505 | 0 | 0 | 0 | 0.026 | 0.0028 | 0.008 | 0.005 | 0 | 0.0008 | 0.0037 | 2.1 | 0.102 | 1682.9 | 428 | 2 | 819 | 339 | 6.7 | 41.8 | 0.0108 | 7663 | 5.8 | 5.7 | 0 | 1592/1576 |  | 0 | 7372 | 616 | 5.2 | 5 | 0.032 | 0.048 | SL260100414 | H26010103 | CS26010103 | 냉연 | 1제강 | 2CC | 1 | 2026-01-11 | LC340 | LC34 | 250 | 1590 | 250 | 1590 | 31.2 | 1.43 | 0.02 | MP-LC | Medium | P2 | 93.2 | 정상 | Bifurcated | 1554.8 |  | 없음 | [5 empty] | OR26011322 | 16 | HC260100414 | SL260100414 | H26010103 | 2026-01-15 | 2열연 | 3.04 | 1550 | 30.74 | LC340 | LC34 | LC34 | OR26011322 | LC34 | 일반 가공용 | 16 | 1200 | 1080 | 890 | 680 | E | 1178.2 | 1098.8 | 883.8 | 666.6 | E | 열연-산세 | T100414 | T | L |  |  |  | 270 | 413 | 35.1 | N |  |  | C260100414 | HC260100414 | HC260100414 | SL260100414 | H26010103 | 2026-01-19 | 냉연공장 | CAL | 0.8 | 1540 | 22.75 | LC340 | LC34 | LC34 | 일반 가공용 | OR26011322 | 16 | 284.7 | 736.5 | 784.3 | 641.7 | 497 | 397.1 | 439.7 | 1.11 | M | L | JIS5 | JIS 5호 | 175~275 | 340~440 | 34↑ |  |  | 226 | 373 | 36.1 | 0.201 | 1.39 | 1.26 | 1.68 | 1.397
H26010110 | CS26010100 | 냉연 | 1제강 | 2026-01-11 23:00 | IF27 | IF270_IN | RH | 1553 | 1081042 | 0.0017 | 0.07 | 0 | 0.0095 | 0.0059 | 0.0024 | 0.0306 | 0.0341 | 0 | 0.0646 | 0.0032 | 0.022 | 0.0014 | 0.014 | 0.007 | 0 | 0.0006 | 0.0021 | 2.4 | 0.02 | 1651.1 | 588 | 1 | 1050 | 229 | 7.4 | 0 |  | 0 |  |  | 25.3 | 1603/1581 | 0.9 | 14.5 | 8842 | 352 | 8.3 |  | 0.0016 | 0.0024 | SL260100442 | H26010110 | CS26010100 | 냉연 | 1제강 | 1CC | 1 | 2026-01-12 | IF270_IN | IF27 | 250 | 1660 | 250 | 1660 | 32.58 | 1.76 | 0.05 | MP-IF | Soft | P1 | 93.6 | 정상 | Bifurcated | 1553 |  | 없음 | [5 empty] | OR26015858 | 14 | HC260100442 | SL260100442 | H26010110 | 2026-01-17 | 2열연 | 3.69 | 1620 | 32.09 | IF270_IN | IF27 | IF27 | OR26015858 | IF27 | 자동차 내판 | 14 | 1200 | 1080 | 920 | 700 | U | 1195.6 | 1082 | 923.2 | 693.7 | U | 열연-산세 | T100442 | T | L |  |  |  | 175 | 295 | 43.1 | N |  |  | C260100442 | HC260100442 | HC260100442 | SL260100442 | H26010110 | 2026-01-20 | 냉연공장 | CGL_GA | 0.65 | 1610 | 29.2 | IF270_IN | IF27 | IF27 | 자동차 내판 | OR26015858 | 14 | 153.5 | 716.3 | 820 | 644.6 | 452.4 | 393.1 | 438.3 | 0.89 | M | L | JIS5 | JIS 5호 | 120~190 | 270~350 | 44↑ | 0.22↑ |  | 165 | 295 | 47.7 | 0.247 | 1.9 | 1.8 | 2.51 | 2.002
H26010113 | CS26010103 | 냉연 | 1제강 | 2026-01-09 20:00 | IF27 | IF270_IN | RH | 1558.9 | 1198557 | 0.0021 | 0.11 | 0.02 | 0.0145 | 0.0062 | 0.002 | 0.0369 | 0.0425 | 0 | 0.059 | 0.0019 | 0.023 | 0.0012 | 0.016 | 0.017 | 0 | 0.001 | 0.0027 | 2.1 | 0.028 | 1642.6 | 830 | 1 | 1024 | 277 | 7.3 | 0 |  | 0 |  |  | 29.5 | 1600/1585 | 0.61 | 13.7 | 4086 | 2678 | 7.9 |  | 0.0016 | 0.0024 | SL260100452 | H26010113 | CS26010103 | 냉연 | 1제강 | 1CC | 1 | 2026-01-10 | IF270_IN | IF27 | 250 | 1560 | 250 | 1560 | 30.62 | 1.53 | 0.05 | MP-IF | Soft | P5 | 98.1 | 정상 | Bifurcated | 1558.9 |  | 없음 | [5 empty] | OR26019955 | 3 | HC260100452 | SL260100452 | H26010113 | 2026-01-13 | 2열연 | 5.57 | 1520 | 30.16 | IF270_IN | IF27 | IF27 | OR26019955 | IF27 | 자동차 내판 | 3 | 1200 | 1080 | 920 | 700 | U | 1213.8 | 1086.7 | 924.7 | 689.3 | U | 열연-산세 | T100452 | T | L |  |  |  | 190 | 299 | 46.7 | N |  |  | C260100452 | HC260100452 | HC260100452 | SL260100452 | H26010113 | 2026-01-20 | 냉연공장 | CAL | 1 | 1510 | 23.22 | IF270_IN | IF27 | IF27 | 자동차 내판 | OR26019955 | 3 | 246.6 | 727.1 | 836.9 | 661.6 | 482.4 | 409.2 | 443.4 | 0.84 | T | L | JIS5 | JIS 5호 | 120~190 | 270~350 | 44↑ | 0.22↑ |  | 151 | 308 | 48.4 | 0.24 | 2 | 1.79 | 2.43 | 2.002
H26010117 | CS26010107 | 냉연 | 1제강 | 2026-01-10 20:00 | BH34 | BH340_OUT | RH | 1555.5 | 1053492 | 0.0028 | 0.39 | 0.03 | 0.0352 | 0.0074 | 0.002 | 0.0462 | 0.0491 | 0.01 | 0 | 0.0011 | 0.027 | 0.0028 | 0.01 | 0.013 | 0.0005 | 0.001 | 0.003 | 1 | 0.076 | 1653.1 | 771 | 2 | 1488 | 378 | 7.7 | 0 |  | 0 |  |  | 28.6 | 1602/1579 | 1.29 | 14.5 | 7508 | 763 | 5.8 |  | 0.002 | 0.003 | SL260100469 | H26010117 | CS26010107 | 냉연 | 1제강 | 2CC | 2 | 2026-01-11 | BH340_OUT | BH34 | 250 | 1510 | 250 | 1510 | 29.63 | 1.5 | 0.03 | MP-IF | Soft | P4 | 93.3 | 정상 | Bifurcated | 1555.5 |  | 없음 | [5 empty] | OR26019601 | 10 | HC260100469 | SL260100469 | H26010117 | 2026-01-16 | 2열연 | 3.1 | 1470 | 29.19 | BH340_OUT | BH34 | BH34 | OR26019601 | BH34 | 자동차 외판 | 10 | 1200 | 1080 | 910 | 650 | U | 1196 | 1086.5 | 909.5 | 663.7 | U | 열연-산세 | T100469 | T | L |  |  |  | 259 | 382 | 37.3 | N |  |  | C260100469 | HC260100469 | HC260100469 | SL260100469 | H26010117 | 2026-01-21 | 냉연공장 | CAL | 0.7 | 1460 | 17.81 | BH340_OUT | BH34 | BH34 | 자동차 외판 | OR26019601 | 10 | 298.3 | 743.1 | 848.2 | 640.3 | 480.3 | 384.2 | 432.7 | 1.03 | T | L | JIS5 | JIS 5호 | 185~265 | 340~420 | 34↑ | 0.19↑ | 30↑ | 213 | 377 | 36.3 | 0.211 | 1.58 | 1.59 | 2.15 | 1.728 | 46
H26010117 | CS26010107 | 냉연 | 1제강 | 2026-01-09 23:00 | LC44 | LC440R | LF | 1559.8 | 1267491 | 0.0701 | 1.23 | 0.28 | 0.0633 | 0.005 | 0.0014 | 0.0385 | 0.0414 | 0 | 0 | 0.0018 | 0.011 | 0.0024 | 0.01 | 0.017 | 0 | 0.0011 | 0.003 | 1 | 0.28 | 1676.1 | 473 | 1 | 1162 | 247 | 4.5 | 26.3 | 0.0094 | 7346 | 11.5 | 3.1 | 0 | 1612/1576 |  | 0 | 5264 | 1537 | 5.4 | 9.5 | 0.056 | 0.084 | SL260100470 | H26010117 | CS26010107 | 냉연 | 1제강 | 2CC | 1 | 2026-01-10 | LC440R | LC44 | 250 | 1690 | 250 | 1690 | 33.17 | 1.46 | 0.02 | MP-LC | Medium | P4 | 98.7 | 정상 | Bifurcated | 1559.8 |  | 없음 | [5 empty] | OR26013513 | 17 | HC260100470 | SL260100470 | H26010117 | 2026-01-15 | 2열연 | 2.1 | 1650 | 32.67 | LC440R | LC44 | LC44 | OR26013513 | LC44 | 구조용 | 17 | 1200 | 1080 | 880 | 660 | E | 1222.1 | 1072 | 883.5 | 656.7 | E | 열연-산세 | T100470 | T | L |  |  |  | 336 | 478 | 28.7 | N |  |  | C260100470 | HC260100470 | HC260100470 | SL260100470 | H26010117 | 2026-01-21 | 냉연공장 | CAL | 0.8 | 1640 | 16.66 | LC440R | LC44 | LC44 | 구조용 | OR26013513 | 17 | 267.4 | 757.9 | 797.4 | 649 | 459.8 | 392.8 | 443.9 | 0.96 | T | L | JIS5 | JIS 5호 | 245~365 | 440~540 | 29↑ |  |  | 315 | 503 | 30.1 | 0.187 | 1.05 | 0.93 | 1.25 | 1.04
H26010118 | CS26010108 | 냉연 | 1제강 | 2026-01-12 20:00 | IF34 | IF340_OUT | RH | 1554.7 | 1099729 | 0.0025 | 0.46 | 0.02 | 0.0431 | 0.0059 | 0.0017 | 0.0339 | 0.0374 | 0.0141 | 0.0258 | 0.0015 | 0.018 | 0.0012 | 0.019 | 0.005 | 0.0006 | 0.0012 | 0.0021 | 2.4 | 0.085 | 1671.1 | 457 | 2 | 1446 | 447 | 3.4 | 0 |  | 0 |  |  | 39.9 | 1600/1573 | 1.17 | 15.2 | 8999 | 2106 | 9 |  | 0.002 | 0.003 | SL260100473 | H26010118 | CS26010108 | 냉연 | 1제강 | 2CC | 1 | 2026-01-13 | IF340_OUT | IF34 | 250 | 1100 | 250 | 1100 | 21.59 | 1.52 | 0.04 | MP-IF | Soft | P4 | 93.3 | 정상 | Bifurcated | 1554.7 |  | 없음 | [5 empty] | OR26018584 | 2 | HC260100473 | SL260100473 | H26010118 | 2026-01-15 | 2열연 | 3.54 | 1060 | 21.26 | IF340_OUT | IF34 | IF34 | OR26018584 | IF34 | 자동차 외판 | 2 | 1200 | 1080 | 910 | 680 | U | 1224.9 | 1065.2 | 906.3 | 700 | U | 열연-산세 | T100473 | T | L |  |  |  | 251 | 366 | 36.5 | N |  |  | C260100473 | HC260100473 | HC260100473 | SL260100473 | H26010118 | 2026-01-21 | 냉연공장 | CGL_GA | 0.8 | 1050 | 9.78 | IF340_OUT | IF34 | IF34 | 자동차 외판 | OR26018584 | 2 | 168.4 | 725.1 | 824 | 646.5 | 453.7 | 414.4 | 402.4 | 0.91 | B | L | JIS5 | JIS 5호 | 175~245 | 340~420 | 36↑ | 0.19↑ |  | 213 | 375 | 36.4 | 0.218 | 1.73 | 1.54 | 2.19 | 1.75
H26010118 | CS26010108 | 냉연 | 1제강 | 2026-01-11 22:00 | BH34 | BH340_OUT | RH | 1555.2 | 1284839 | 0.0027 | 0.37 | 0.01 | 0.0387 | 0.0068 | 0.0015 | 0.0377 | 0.0417 | 0.0079 | 0 | 0.0033 | 0.025 | 0.0013 | 0.018 | 0.018 | 0.0004 | 0.0001 | 0.0027 | 1.5 | 0.073 | 1673.1 | 591 | 2 | 957 | 230 | 5.3 | 0 |  | 0 |  |  | 29.5 | 1609/1588 | 0.59 | 18.7 | 7671 | 1640 | 5.6 |  | 0.002 | 0.003 | SL260100474 | H26010118 | CS26010108 | 냉연 | 1제강 | 2CC | 2 | 2026-01-12 | BH340_OUT | BH34 | 250 | 1580 | 250 | 1580 | 31.01 | 1.52 | 0.02 | MP-IF | Soft | P3 | 94 | 정상 | Bifurcated | 1555.2 |  | 없음 | [5 empty] | OR26011329 | 13 | HC260100474 | SL260100474 | H26010118 | 2026-01-17 | 2열연 | 3.63 | 1540 | 30.54 | BH340_OUT | BH34 | BH34 | OR26011329 | BH34 | 자동차 외판 | 13 | 1200 | 1080 | 910 | 650 | U | 1204.2 | 1069.9 | 909.1 | 655.6 | U | 열연-산세 | T100474 | T | L |  |  |  | 262 | 388 | 37.9 | N |  |  | C260100474 | HC260100474 | HC260100474 | SL260100474 | H26010118 | 2026-01-22 | 냉연공장 | CAL | 0.8 | 1530 | 25.35 | BH340_OUT | BH34 | BH34 | 자동차 외판 | OR26011329 | 13 | 251.4 | 712 | 856.9 | 660 | 498.2 | 385.5 | 416.9 | 1.07 | T | L | JIS5 | JIS 5호 | 185~265 | 340~420 | 34↑ | 0.19↑ | 30↑ | 214 | 359 | 39.5 | 0.215 | 1.68 | 1.56 | 2.13 | 1.732 | 45
H26010120 | CS26010100 | 냉연 | 1제강 | 2026-01-13 21:00 | IF27 | IF270_IN | RH | 1556 | 1044369 | 0.0018 | 0.1 | 0.01 | 0.01 | 0.0063 | 0.0021 | 0.0294 | 0.0334 | 0 | 0.0619 | 0.0011 | 0.013 | 0.0047 | 0.012 | 0.017 | 0 | 0.0011 | 0.0032 | 2 | 0.024 | 1658.6 | 751 | 1 | 1290 | 204 | 7 | 0 |  | 0 |  |  | 29.3 | 1609/1566 | 0.5 | 12.7 | 7393 | 2849 | 7.3 |  | 0.0016 | 0.0024 | SL260100483 | H26010120 | CS26010100 | 냉연 | 1제강 | 1CC | 1 | 2026-01-14 | IF270_IN | IF27 | 250 | 1340 | 250 | 1340 | 26.3 | 1.57 | 0.05 | MP-IF | Soft | P4 | 95.1 | 정상 | Bifurcated | 1556 |  | 없음 | [5 empty] | OR26013527 | 10 | HC260100483 | SL260100483 | H26010120 | 2026-01-17 | 2열연 | 3.42 | 1300 | 25.9 | IF270_IN | IF27 | IF27 | OR26013527 | IF27 | 자동차 내판 | 10 | 1200 | 1080 | 920 | 700 | U | 1210.7 | 1068.3 | 908.3 | 676.3 | U | 열연-산세 | T100483 | T | L |  |  |  | 178 | 298 | 45.2 | N |  |  | C260100483 | HC260100483 | HC260100483 | SL260100483 | H26010120 | 2026-01-22 | 냉연공장 | CGL_GA | 0.8 | 1290 | 18.39 | IF270_IN | IF27 | IF27 | 자동차 내판 | OR26013527 | 10 | 195.6 | 728.1 | 820.1 | 647.8 | 478 | 396.4 | 405 | 0.71 | M | L | JIS5 | JIS 5호 | 120~190 | 270~350 | 44↑ | 0.22↑ |  | 150 | 296 | 45.9 | 0.238 | 1.83 | 1.63 | 2.39 | 1.87
H26010123 | CS26010103 | 냉연 | 1제강 | 2026-01-10 23:00 | IF34 | IF340_OUT | RH | 1559.1 | 1130865 | 0.0028 | 0.44 | 0.02 | 0.0453 | 0.0047 | 0.0017 | 0.0334 | 0.0369 | 0.0111 | 0.014 | 0.0019 | 0.012 | 0.0016 | 0.011 | 0.006 | 0.0006 | 0.0004 | 0.0026 | 1.5 | 0.08 | 1646.6 | 611 | 2 | 832 | 171 | 7.9 | 0 |  | 0 |  |  | 26 | 1611/1587 | 0.88 | 13.3 | 4825 | 1130 | 5 |  | 0.002 | 0.003 | SL260100492 | H26010123 | CS26010103 | 냉연 | 1제강 | 1CC | 1 | 2026-01-11 | IF340_OUT | IF34 | 250 | 1630 | 250 | 1630 | 31.99 | 1.47 | 0.06 | MP-IF | Soft | P1 | 92.6 | 정상 | Bifurcated | 1559.1 |  | 없음 | [5 empty] | OR26018113 | 10 | HC260100492 | SL260100492 | H26010123 | 2026-01-15 | 2열연 | 6.4 | 1590 | 31.51 | IF340_OUT | IF34 | IF34 | OR26018113 | IF34 | 자동차 외판 | 10 | 1200 | 1080 | 910 | 680 | U | 1214.5 | 1097.6 | 914.2 | 674.5 | U | 열연-산세 | T100492 | T | L |  |  |  | 253 | 379 | 37.7 | N |  |  | C260100492 | HC260100492 | HC260100492 | SL260100492 | H26010123 | 2026-01-22 | 냉연공장 | CGL_GA | 1.4 | 1580 | 22.69 | IF340_OUT | IF34 | IF34 | 자동차 외판 | OR26018113 | 10 | 122 | 721.5 | 832.8 | 671.9 | 484.1 | 399.3 | 431.4 | 0.89 | M | L | JIS5 | JIS 5호 | 175~245 | 340~420 | 36↑ | 0.19↑ |  | 195 | 360 | 40.4 | 0.21 | 1.72 | 1.56 | 2.15 | 1.748
H26010125 | CS26010105 | 냉연 | 1제강 | 2026-01-13 22:00 | IF34 | IF340_OUT | RH | 1554.3 | 1329653 | 0.0028 | 0.44 | 0.01 | 0.0492 | 0.0067 | 0.0001 | 0.0328 | 0.0388 | 0.0139 | 0.0184 | 0.0015 | 0.027 | 0 | 0.01 | 0.015 | 0.0006 | 0.0003 | 0.0029 | 1.6 | 0.083 | 1640 | 521 | 2 | 933 | 443 | 3.5 | 0 |  | 0 |  |  | 38.7 | 1593/1566 | 0.74 | 16.6 | 8184 | 2014 | 6.6 |  | 0.002 | 0.003 | SL260100502 | H26010125 | CS26010105 | 냉연 | 1제강 | 1CC | 2 | 2026-01-14 | IF340_OUT | IF34 | 250 | 1700 | 250 | 1700 | 33.36 | 1.35 | 0.05 | MP-IF | Soft | P5 | 95.3 | 정상 | Bifurcated | 1554.3 |  | 없음 | [5 empty] | OR26011244 | 5 | HC260100502 | SL260100502 | H26010125 | 2026-01-16 | 2열연 | 3.14 | 1660 | 32.86 | IF340_OUT | IF34 | IF34 | OR26011244 | IF34 | 자동차 외판 | 5 | 1200 | 1080 | 910 | 680 | U | 1194.9 | 1072 | 917 | 664.9 | U | 열연-산세 | T100502 | T | L |  |  |  | 245 | 356 | 38.9 | N |  |  | C260100502 | HC260100502 | HC260100502 | SL260100502 | H26010125 | 2026-01-23 | 냉연공장 | CGL_GA | 0.7 | 1650 | 20.37 | IF340_OUT | IF34 | IF34 | 자동차 외판 | OR26011244 | 5 | 157.4 | 731.1 | 827.3 | 678.1 | 484.9 | 397 | 438.9 | 0.79 | M | L | JIS5 | JIS 5호 | 175~245 | 340~420 | 36↑ | 0.19↑ |  | 222 | 374 | 37.3 | 0.209 | 1.69 | 1.51 | 2.1 | 1.703
H26010127 | CS26010107 | 냉연 | 1제강 | 2026-01-13 23:00 | LC44 | LC440R | LF | 1553.7 | 1166186 | 0.0757 | 1.24 | 0.26 | 0.0506 | 0.0054 | 0.0018 | 0.0402 | 0.0439 | 0 | 0 | 0.002 | 0.018 | 0.004 | 0.01 | 0.02 | 0 | 0.0013 | 0.0033 | 2.4 | 0.289 | 1654 | 480 | 1 | 1071 | 150 | 5.7 | 26.1 | 0.0076 | 8651 | 10.2 | 3.2 | 0 | 1605/1586 |  | 0 | 8205 | 1504 | 5.1 | 8.3 | 0.056 | 0.084 | SL260100508 | H26010127 | CS26010107 | 냉연 | 1제강 | 2CC | 1 | 2026-01-14 | LC440R | LC44 | 250 | 1290 | 250 | 1290 | 25.32 | 1.54 | 0.01 | MP-LC | Medium | P4 | 96.2 | 정상 | Bifurcated | 1553.7 |  | 없음 | [5 empty] | OR26017150 | 8 | HC260100508 | SL260100508 | H26010127 | 2026-01-16 | 2열연 | 4.38 | 1250 | 24.94 | LC440R | LC44 | LC44 | OR26017150 | LC44 | 구조용 | 8 | 1200 | 1080 | 880 | 660 | E | 1222.4 | 1093 | 876.9 | 652.3 | E | 열연-산세 | T100508 | T | L |  |  |  | 355 | 502 | 30.9 | N | 슬리버 | D02 | C260100508 | HC260100508 | HC260100508 | SL260100508 | H26010127 | 2026-01-23 | 냉연공장 | CAL | 1.6 | 1240 | 17.96 | LC440R | LC44 | LC44 | 구조용 | OR26017150 | 8 | 215.9 | 753.9 | 795.2 | 659.6 | 485.1 | 393.4 | 402.3 | 1.08 | M | L | JIS5 | JIS 5호 | 245~365 | 440~540 | 29↑ |  |  | 315 | 484 | 33.7 | 0.183 | 1.15 | 0.94 | 1.4 | 1.107
H26010127 | CS26010107 | 냉연 | 1제강 | 2026-01-16 23:00 | BH34 | BH340_OUT | RH | 1556.3 | 1126917 | 0.0021 | 0.42 | 0.01 | 0.0434 | 0.0071 | 0.003 | 0.0351 | 0.0375 | 0.0071 | 0 | 0.0006 | 0.019 | 0.002 | 0.005 | 0.017 | 0.0006 | 0.0012 | 0.0023 | 1.7 | 0.078 | 1654 | 727 | 1 | 1263 | 413 | 4.2 | 0 |  | 0 |  |  | 27.7 | 1607/1577 | 1.36 | 15 | 4226 | 2168 | 6.7 |  | 0.002 | 0.003 | SL260100509 | H26010127 | CS26010107 | 냉연 | 1제강 | 2CC | 1 | 2026-01-17 | BH340_OUT | BH34 | 250 | 1630 | 250 | 1630 | 31.99 | 1.38 | 0.03 | MP-IF | Soft | P4 | 94.1 | 정상 | Bifurcated | 1556.3 |  | 없음 | [5 empty] | OR26019106 | 3 | HC260100509 | SL260100509 | H26010127 | 2026-01-20 | 2열연 | 4.04 | 1590 | 31.51 | BH340_OUT | BH34 | BH34 | OR26019106 | BH34 | 자동차 외판 | 3 | 1200 | 1080 | 910 | 650 | U | 1200.5 | 1069.5 | 897.3 | 649.2 | U | 열연-산세 | T100509 | T | L |  |  |  | 241 | 372 | 37.6 | N |  |  | C260100509 | HC260100509 | HC260100509 | SL260100509 | H26010127 | 2026-01-23 | 냉연공장 | CGL_GA | 1 | 1580 | 18.91 | BH340_OUT | BH34 | BH34 | 자동차 외판 | OR26019106 | 3 | 179.5 | 717.5 | 827.6 | 655.9 | 479.6 | 401.1 | 404.7 | 0.92 | M | L | JIS5 | JIS 5호 | 185~265 | 340~420 | 34↑ | 0.19↑ | 30↑ | 225 | 369 | 37.5 | 0.208 | 1.66 | 1.47 | 2.04 | 1.66 | 39
H26010129 | CS26010109 | 냉연 | 1제강 | 2026-01-13 22:00 | IF27 | IF270_IN | RH | 1558.8 | 1274204 | 0.0023 | 0.11 | 0 | 0.0086 | 0.0067 | 0.0025 | 0.0259 | 0.0307 | 0 | 0.0649 | 0.0008 | 0.025 | 0.0006 | 0.006 | 0.02 | 0 | 0.0015 | 0.0031 | 1.2 | 0.028 | 1663.2 | 469 | 1 | 941 | 317 | 4.3 | 0 |  | 0 |  |  | 31 | 1595/1588 | 0.89 | 19.6 | 7845 | 1884 | 6.4 |  | 0.0016 | 0.0024 | SL260100517 | H26010129 | CS26010109 | 냉연 | 1제강 | 1CC | 1 | 2026-01-14 | IF270_IN | IF27 | 250 | 1140 | 250 | 1140 | 22.37 | 1.75 | 0.05 | MP-IF | Soft | P5 | 92.7 | 정상 | Bifurcated | 1558.8 |  | 없음 | [5 empty] | OR26018539 | 8 | HC260100517 | SL260100517 | H26010129 | 2026-01-18 | 2열연 | 5.22 | 1100 | 22.04 | IF270_IN | IF27 | IF27 | OR26018539 | IF27 | 자동차 내판 | 8 | 1200 | 1080 | 920 | 700 | U | 1197.6 | 1082.4 | 923.1 | 693.6 | U | 열연-산세 | T100517 | T | L |  |  |  | 192 | 306 | 44 | N |  |  | C260100517 | HC260100517 | HC260100517 | SL260100517 | H26010129 | 2026-01-24 | 냉연공장 | CGL_GA | 0.8 | 1090 | 10.14 | IF270_IN | IF27 | IF27 | 자동차 내판 | OR26018539 | 8 | 147.1 | 726.3 | 819.8 | 676.2 | 455 | 382.7 | 436.5 | 0.78 | M | L | JIS5 | JIS 5호 | 120~190 | 270~350 | 44↑ | 0.22↑ |  | 161 | 298 | 48 | 0.242 | 2.14 | 1.84 | 2.58 | 2.1
H26010132 | CS26010102 | 냉연 | 1제강 | 2026-01-11 20:00 | LC44 | LC440R | LF | 1558.4 | 1323865 | 0.078 | 1.25 | 0.25 | 0.0556 | 0.0068 | 0.0025 | 0.0424 | 0.0452 | 0 | 0 | 0.0004 | 0.026 | 0.0032 | 0.017 | 0.006 | 0 | 0.0015 | 0.0034 | 2.4 | 0.294 | 1649.6 | 536 | 2 | 1581 | 245 | 7.8 | 28.4 | 0.0101 | 8115 | 5.7 | 3.3 | 0 | 1603/1585 |  | 0 | 4655 | 1766 | 8.7 | 5.2 | 0.056 | 0.084 | SL260100529 | H26010132 | CS26010102 | 냉연 | 1제강 | 1CC | 2 | 2026-01-12 | LC440R | LC44 | 250 | 1080 | 250 | 1080 | 21.2 | 1.42 | 0.01 | MP-LC | Medium | P5 | 93 | 정상 | Bifurcated | 1558.4 |  | 없음 | [5 empty] | OR26017777 | 14 | HC260100529 | SL260100529 | H26010132 | 2026-01-17 | 2열연 | 5.38 | 1040 | 20.88 | LC440R | LC44 | LC44 | OR26017777 | LC44 | 구조용 | 14 | 1200 | 1080 | 880 | 660 | E | 1210.3 | 1064.6 | 888.5 | 654.8 | E | 열연-산세 | T100529 | T | L |  |  |  | 347 | 481 | 29.6 | N |  |  | C260100529 | HC260100529 | HC260100529 | SL260100529 | H26010132 | 2026-01-24 | 냉연공장 | CGL_GA | 2 | 1030 | 15.45 | LC440R | LC44 | LC44 | 구조용 | OR26017777 | 14 | 131.7 | 715.6 | 788.6 | 645 | 491.2 | 390.8 | 403.4 | 1.13 | M | L | JIS5 | JIS 5호 | 245~365 | 440~540 | 29↑ |  |  | 319 | 497 | 34.7 | 0.173 | 1.1 | 1.01 | 1.3 | 1.105
H26010140 | CS26010100 | 냉연 | 1제강 | 2026-01-14 23:00 | IF34 | IF340_OUT | RH | 1553.7 | 1347995 | 0.002 | 0.45 | 0.02 | 0.0415 | 0.006 | 0.0024 | 0.0356 | 0.0394 | 0.007 | 0.0196 | 0.0017 | 0.014 | 0.0028 | 0.011 | 0.013 | 0.0005 | 0.0006 | 0.0019 | 1.3 | 0.082 | 1672 | 815 | 1 | 1399 | 310 | 5.3 | 0 |  | 0 |  |  | 36.8 | 1599/1582 | 0.88 | 15.2 | 5203 | 287 | 7.2 |  | 0.002 | 0.003 | SL260100561 | H26010140 | CS26010100 | 냉연 | 1제강 | 1CC | 1 | 2026-01-15 | IF340_OUT | IF34 | 250 | 1340 | 250 | 1340 | 26.3 | 1.44 | 0.05 | MP-IF | Soft | P5 | 92.5 | 정상 | Bifurcated | 1553.7 |  | 없음 | [5 empty] | OR26015852 | 11 | HC260100561 | SL260100561 | H26010140 | 2026-01-19 | 2열연 | 2.9 | 1300 | 25.9 | IF340_OUT | IF34 | IF34 | OR26015852 | IF34 | 자동차 외판 | 11 | 1200 | 1080 | 910 | 680 | U | 1205.1 | 1086.5 | 913.5 | 669.8 | U | 열연-산세 | T100561 | T | L |  |  |  | 254 | 352 | 36.6 | N |  |  | C260100561 | HC260100561 | HC260100561 | SL260100561 | H26010140 | 2026-01-25 | 냉연공장 | CGL_GA | 0.65 | 1290 | 20.2 | IF340_OUT | IF34 | IF34 | 자동차 외판 | OR26015852 | 11 | 152.3 | 741.5 | 832.8 | 655.9 | 460.4 | 394.8 | 443.4 | 0.61 | M | L | JIS5 | JIS 5호 | 175~245 | 340~420 | 36↑ | 0.19↑ |  | 214 | 368 | 37.6 | 0.214 | 1.71 | 1.61 | 2.18 | 1.777
H26010144 | CS26010104 | 냉연 | 1제강 | 2026-01-16 21:00 | LC34 | LC340 | LF | 1560.5 | 1240040 | 0.0404 | 0.39 | 0.04 | 0.0291 | 0.0064 | 0.0013 | 0.0426 | 0.0463 | 0 | 0 | 0.0003 | 0.016 | 0.0005 | 0.015 | 0.019 | 0 | 0.0002 | 0.0034 | 2 | 0.111 | 1655.1 | 477 | 2 | 1480 | 385 | 3.3 | 25.1 | 0.0119 | 6401 | 10.9 | 3.5 | 0 | 1603/1572 |  | 0 | 4870 | 2680 | 5.9 | 7.1 | 0.032 | 0.048 | SL260100576 | H26010144 | CS26010104 | 냉연 | 1제강 | 1CC | 1 | 2026-01-17 | LC340 | LC34 | 250 | 1770 | 250 | 1770 | 34.74 | 1.4 | 0.04 | MP-LC | Medium | P4 | 92.2 | 정상 | Bifurcated | 1560.5 |  | 없음 | [5 empty] | OR26014292 | 5 | HC260100576 | SL260100576 | H26010144 | 2026-01-21 | 2열연 | 6.89 | 1730 | 34.22 | LC340 | LC34 | LC34 | OR26014292 | LC34 | 일반 가공용 | 5 | 1200 | 1080 | 890 | 680 | E | 1208.6 | 1090.5 | 894.2 | 677.2 | E | 열연-산세 | T100576 | T | L |  |  |  | 285 | 375 | 36.2 | N |  |  | C260100577 | HC260100576 | HC260100576 | SL260100576 | H26010144 | 2026-01-26 | 냉연공장 | CAL | 2 | 1720 | 31.82 | LC340 | LC34 | LC34 | 일반 가공용 | OR26014292 | 5 | 216.9 | 703.8 | 786 | 663.5 | 463.7 | 388.2 | 425.5 | 1.26 | T | L | JIS5 | JIS 5호 | 175~275 | 340~440 | 34↑ |  |  | 221 | 374 | 40.7 | 0.203 | 1.4 | 1.2 | 1.59 | 1.347
H26010146 | CS26010106 | 냉연 | 1제강 | 2026-01-15 21:00 | LC44 | LC440R | LF | 1563.1 | 1034219 | 0.0674 | 1.17 | 0.25 | 0.0569 | 0.0072 | 0.001 | 0.0405 | 0.0445 | 0 | 0 | 0.002 | 0.028 | 0.0019 | 0.007 | 0.008 | 0 | 0.0006 | 0.0033 | 1.2 | 0.27 | 1674.8 | 422 | 1 | 1531 | 308 | 6.9 | 42.7 | 0.0127 | 3934 | 11.1 | 4.9 | 0 | 1603/1581 |  | 0 | 5205 | 212 | 6.9 | 5.1 | 0.056 | 0.084 | SL260100584 | H26010146 | CS26010106 | 냉연 | 1제강 | 1CC | 1 | 2026-01-16 | LC440R | LC44 | 250 | 1760 | 250 | 1760 | 34.54 | 1.48 | 0.04 | MP-LC | Medium | P3 | 93.4 | 정상 | Bifurcated | 1563.1 |  | 없음 | [5 empty] | OR26017610 | 1 | HC260100584 | SL260100584 | H26010146 | 2026-01-19 | 2열연 | 3.81 | 1720 | 34.02 | LC440R | LC44 | LC44 | OR26017610 | LC44 | 구조용 | 1 | 1200 | 1080 | 880 | 660 | E | 1202.1 | 1073.1 | 883.1 | 649.8 | E | 열연-산세 | T100584 | T | L |  |  |  | 361 | 461 | 29.2 | N |  |  | C260100585 | HC260100584 | HC260100584 | SL260100584 | H26010146 | 2026-01-26 | 냉연공장 | CAL | 1.2 | 1710 | 17.01 | LC440R | LC44 | LC44 | 구조용 | OR26017610 | 1 | 235.8 | 760 | 800.5 | 665.3 | 451.9 | 398.3 | 444.6 | 0.92 | T | L | JIS5 | JIS 5호 | 245~365 | 440~540 | 29↑ |  |  | 309 | 487 | 32 | 0.187 | 1.38 | 1.18 | 1.56 | 1.325
H26010153 | CS26010103 | 냉연 | 1제강 | 2026-01-20 23:00 | IF34 | IF340_OUT | RH | 1559.3 | 1120034 | 0.0027 | 0.43 | 0.02 | 0.0439 | 0.009 | 0.0006 | 0.0309 | 0.0365 | 0.009 | 0.0187 | 0.0021 | 0.025 | 0.004 | 0.008 | 0.016 | 0.0006 | 0.0002 | 0.0025 | 1.8 | 0.082 | 1649.4 | 715 | 1 | 1049 | 378 | 3.8 | 0 |  | 0 |  |  | 27.7 | 1617/1569 | 0.96 | 11.7 | 5545 | 923 | 8.3 |  | 0.002 | 0.003 | SL260100611 | H26010153 | CS26010103 | 냉연 | 1제강 | 1CC | 1 | 2026-01-21 | IF340_OUT | IF34 | 250 | 1200 | 250 | 1200 | 23.55 | 1.55 | 0.05 | MP-IF | Soft | P3 | 98.4 | 정상 | Bifurcated | 1559.3 |  | 없음 | [5 empty] | OR26017565 | 5 | HC260100611 | SL260100611 | H26010153 | 2026-01-23 | 2열연 | 3.37 | 1160 | 23.2 | IF340_OUT | IF34 | IF34 | OR26017565 | IF34 | 자동차 외판 | 5 | 1200 | 1080 | 910 | 680 | U | 1209 | 1079.1 | 902.7 | 678 | U | 열연-산세 | T100611 | T | L |  |  |  | 251 | 377 | 40 | N |  |  | C260100613 | HC260100611 | HC260100611 | SL260100611 | H26010153 | 2026-01-28 | 냉연공장 | CGL_GA | 0.7 | 1150 | 19.72 | IF340_OUT | IF34 | IF34 | 자동차 외판 | OR26017565 | 5 | 162.6 | 711 | 836.5 | 673.2 | 480.2 | 418 | 408.8 | 0.71 | B | L | JIS5 | JIS 5호 | 175~245 | 340~420 | 36↑ | 0.19↑ |  | 213 | 370 | 39.2 | 0.223 | 1.75 | 1.66 | 2.23 | 1.825
H26010158 | CS26010108 | 냉연 | 1제강 | 2026-01-18 21:00 | IF27 | IF270_IN | RH | 1559.7 | 1348686 | 0.002 | 0.12 | 0 | 0.0084 | 0.0057 | 0.0008 | 0.0406 | 0.0458 | 0 | 0.0551 | 0.0022 | 0.024 | 0.0042 | 0.019 | 0.012 | 0 | 0.0005 | 0.0019 | 2.4 | 0.03 | 1661.6 | 761 | 2 | 877 | 271 | 4.9 | 0 |  | 0 |  |  | 32.6 | 1605/1587 | 0.61 | 15.1 | 5239 | 1924 | 5.2 |  | 0.0016 | 0.0024 | SL260100631 | H26010158 | CS26010108 | 냉연 | 1제강 | 1CC | 2 | 2026-01-19 | IF270_IN | IF27 | 250 | 1110 | 250 | 1110 | 21.78 | 1.72 | 0.04 | MP-IF | Soft | P4 | 96.1 | 정상 | Bifurcated | 1559.7 |  | 없음 | [5 empty] | OR26012320 | 18 | HC260100631 | SL260100631 | H26010158 | 2026-01-22 | 2열연 | 2.97 | 1070 | 21.46 | IF270_IN | IF27 | IF27 | OR26012320 | IF27 | 자동차 내판 | 18 | 1200 | 1080 | 920 | 700 | U | 1198 | 1086.4 | 922.8 | 703.2 | U | 열연-산세 | T100631 | T | L |  |  |  | 192 | 303 | 46.7 | N |  |  | C260100634 | HC260100631 | HC260100631 | SL260100631 | H26010158 | 2026-01-28 | 냉연공장 | CAL | 0.65 | 1060 | 15.67 | IF270_IN | IF27 | IF27 | 자동차 내판 | OR26012320 | 18 | 294.1 | 738.2 | 818.4 | 662.9 | 496.3 | 408.3 | 420.2 | 0.77 | B | L | JIS5 | JIS 5호 | 120~190 | 270~350 | 44↑ | 0.22↑ |  | 159 | 304 | 46.6 | 0.233 | 1.96 | 1.82 | 2.37 | 1.992
H26010160 | CS26010100 | 냉연 | 1제강 | 2026-01-17 20:00 | BH34 | BH340_OUT | RH | 1552 | 1180899 | 0.0014 | 0.4 | 0.02 | 0.0405 | 0.0049 | 0.002 | 0.036 | 0.0416 | 0.0135 | 0 | 0.0037 | 0.015 | 0 | 0.006 | 0.007 | 0.0005 | 0.0003 | 0.0026 | 1.9 | 0.073 | 1663.8 | 893 | 1 | 1470 | 369 | 6.8 | 0 |  | 0 |  |  | 34.4 | 1593/1571 | 0.79 | 16.3 | 5861 | 1541 | 8 |  | 0.002 | 0.003 | SL260100637 | H26010160 | CS26010100 | 냉연 | 1제강 | 2CC | 1 | 2026-01-18 | BH340_OUT | BH34 | 250 | 1490 | 250 | 1490 | 29.24 | 1.51 | 0.03 | MP-IF | Soft | P5 | 94.8 | 정상 | Bifurcated | 1552 |  | 없음 | [5 empty] | OR26015446 | 19 | HC260100637 | SL260100637 | H26010160 | 2026-01-22 | 2열연 | 3.13 | 1450 | 28.8 | BH340_OUT | BH34 | BH34 | OR26015446 | BH34 | 자동차 외판 | 19 | 1200 | 1080 | 910 | 650 | U | 1210.2 | 1083.6 | 911.8 | 652.7 | U | 열연-산세 | T100637 | T | L |  |  |  | 267 | 379 | 37.8 | N |  |  | C260100640 | HC260100637 | HC260100637 | SL260100637 | H26010160 | 2026-01-28 | 냉연공장 | CAL | 0.8 | 1440 | 26.21 | BH340_OUT | BH34 | BH34 | 자동차 외판 | OR26015446 | 19 | 242.8 | 716.1 | 842.7 | 670.5 | 469.6 | 400.1 | 438.9 | 1.04 | M | L | JIS5 | JIS 5호 | 185~265 | 340~420 | 34↑ | 0.19↑ | 30↑ | 222 | 365 | 37.5 | 0.207 | 1.72 | 1.59 | 2.09 | 1.748 | 37
H26010160 | CS26010100 | 냉연 | 1제강 | 2026-01-18 20:00 | BH34 | BH340_OUT | RH | 1563 | 922365 | 0.0022 | 0.39 | 0.02 | 0.0446 | 0.0064 | 0.0029 | 0.0495 | 0.0528 | 0.0081 | 0 | 0.0006 | 0.016 | 0.0019 | 0.008 | 0.008 | 0.0007 | 0.0014 | 0.003 | 2.5 | 0.072 | 1686.2 | 779 | 2 | 898 | 440 | 5.5 | 0 |  | 0 |  |  | 32 | 1605/1584 | 1.13 | 16.6 | 7593 | 2004 | 9.3 |  | 0.002 | 0.003 | SL260100638 | H26010160 | CS26010100 | 냉연 | 1제강 | 1CC | 1 | 2026-01-19 | BH340_OUT | BH34 | 250 | 1530 | 250 | 1530 | 30.03 | 1.34 | 0.03 | MP-IF | Soft | P2 | 93.6 | 정상 | Bifurcated | 1563 |  | 없음 | [5 empty] | OR26013685 | 19 | HC260100638 | SL260100638 | H26010160 | 2026-01-23 | 2열연 | 3.07 | 1490 | 29.58 | BH340_OUT | BH34 | BH34 | OR26013685 | BH34 | 자동차 외판 | 19 | 1200 | 1080 | 910 | 650 | U | 1191.9 | 1074.4 | 909.9 | 655.4 | U | 열연-산세 | T100638 | T | L |  |  |  | 271 | 374 | 36.9 | N |  |  | C260100641 | HC260100638 | HC260100638 | SL260100638 | H26010160 | 2026-01-28 | 냉연공장 | CGL_GA | 0.7 | 1480 | 14.2 | BH340_OUT | BH34 | BH34 | 자동차 외판 | OR26013685 | 19 | 165 | 749.3 | 829.6 | 677.1 | 459.1 | 413.1 | 440.7 | 1.04 | B | L | JIS5 | JIS 5호 | 185~265 | 340~420 | 34↑ | 0.19↑ | 30↑ | 229 | 376 | 36.3 | 0.203 | 1.74 | 1.54 | 2.18 | 1.75 | 35
H26010161 | CS26010101 | 냉연 | 1제강 | 2026-01-20 22:00 | LC44 | LC440R | LF | 1556 | 981624 | 0.0703 | 1.25 | 0.24 | 0.0578 | 0.0057 | 0.0003 | 0.0458 | 0.0508 | 0 | 0 | 0.0039 | 0.025 | 0.0041 | 0.011 | 0.008 | 0 | 0.0014 | 0.0032 | 1 | 0.287 | 1643.8 | 323 | 1 | 1442 | 384 | 3.2 | 38 | 0.0083 | 8359 | 8.2 | 7.1 | 0 | 1616/1577 |  | 0 | 6369 | 1308 | 5.4 | 8.4 | 0.056 | 0.084 | SL260100643 | H26010161 | CS26010101 | 냉연 | 1제강 | 2CC | 2 | 2026-01-21 | LC440R | LC44 | 250 | 1550 | 250 | 1550 | 30.42 | 1.18 | 0.05 | MP-LC | Medium | P5 | 96.8 | 정상 | Bifurcated | 1556 |  | 없음 | [5 empty] | OR26013250 | 4 | HC260100643 | SL260100643 | H26010161 | 2026-01-23 | 2열연 | 2.65 | 1510 | 29.96 | LC440R | LC44 | LC44 | OR26013250 | LC44 | 구조용 | 4 | 1200 | 1080 | 880 | 660 | E | 1211.5 | 1090.5 | 877.5 | 670.7 | E | 열연-산세 | T100643 | T | L |  |  |  | 336 | 461 | 33.5 | N |  |  | C260100646 | HC260100643 | HC260100643 | SL260100643 | H26010161 | 2026-01-28 | 냉연공장 | CAL | 0.8 | 1500 | 27.86 | LC440R | LC44 | LC44 | 구조용 | OR26013250 | 4 | 286.3 | 758.3 | 805.4 | 647.8 | 479.3 | 399.7 | 425.2 | 0.96 | M | L | JIS5 | JIS 5호 | 245~365 | 440~540 | 29↑ |  |  | 307 | 489 | 31.7 | 0.176 | 1.09 | 1.05 | 1.36 | 1.138
H26010164 | CS26010104 | 냉연 | 1제강 | 2026-01-18 23:00 | HS59 | HSLA590C | LF | 1566.2 | 1356108 | 0.0825 | 1.53 | 0.3 | 0.0097 | 0.0054 | 0.0012 | 0.0428 | 0.0483 | 0.0336 | 0 | 0.0011 | 0.014 | 0.0043 | 0.012 | 0.008 | 0 | 0 | 0.0043 | 2.3 | 0.343 | 1654.5 | 332 | 2 | 1408 | 227 | 4.2 | 40.6 | 0.0098 | 4361 | 6.2 | 4.8 | 0 | 1596/1587 |  | 0 | 6159 | 600 | 8.9 | 7.3 | 0.064 | 0.096 | SL260100654 | H26010164 | CS26010104 | 냉연 | 1제강 | 2CC | 2 | 2026-01-19 | HSLA590C | HS59 | 250 | 1380 | 250 | 1380 | 27.08 | 1.48 | 0.05 | MP-LC | Medium | P1 | 92.6 | 정상 | Bifurcated | 1566.2 |  | 없음 | [5 empty] | OR26017727 | 1 | HC260100654 | SL260100654 | H26010164 | 2026-01-22 | 2열연 | 2.95 | 1340 | 26.68 | HSLA590C | HS59 | HS59 | OR26017727 | HS59 | 자동차 구조용 | 1 | 1230 | 1080 | 880 | 580 | E | 1228.8 | 1086.1 | 880.8 | 569.3 | E | 열연-산세 | T100654 | T | L |  |  |  | 492 | 603 | 24.3 | N |  |  | C260100657 | HC260100654 | HC260100654 | SL260100654 | H26010164 | 2026-01-29 | 냉연공장 | CGL_GA | 1.2 | 1330 | 25.61 | HSLA590C | HS59 | HS59 | 자동차 구조용 | OR26017727 | 1 | 128.5 | 752.6 | 789 | 661.6 | 492.9 | 386.7 | 447.2 | 1.01 | M | L | JIS5 | JIS 5호 | 440~600 | 590~710 | 20↑ |  |  | 502 | 648 | 22.5 | 0.157 | 0.96 | 0.86 | 1.11 | 0.948
H26010165 | CS26010105 | 냉연 | 1제강 | 2026-01-19 20:00 | IF34 | IF340_OUT | RH | 1556.2 | 1098688 | 0.0027 | 0.41 | 0.02 | 0.0499 | 0.0062 | 0.0017 | 0.032 | 0.0361 | 0.0116 | 0.0215 | 0.0038 | 0.017 | 0.0005 | 0.009 | 0.015 | 0.0007 | 0.0011 | 0.0025 | 1.3 | 0.077 | 1673.7 | 716 | 2 | 1189 | 271 | 6.8 | 0 |  | 0 |  |  | 27.1 | 1601/1588 | 1.14 | 15.9 | 5785 | 2546 | 7.2 |  | 0.002 | 0.003 | SL260100657 | H26010165 | CS26010105 | 냉연 | 1제강 | 2CC | 2 | 2026-01-20 | IF340_OUT | IF34 | 250 | 1250 | 250 | 1250 | 24.53 | 1.33 | 0.04 | MP-IF | Soft | P3 | 96.1 | 정상 | Bifurcated | 1556.2 |  | 없음 | [5 empty] | OR26011884 | 9 | HC260100657 | SL260100657 | H26010165 | 2026-01-24 | 2열연 | 4.77 | 1210 | 24.16 | IF340_OUT | IF34 | IF34 | OR26011884 | IF34 | 자동차 외판 | 9 | 1200 | 1080 | 910 | 680 | U | 1194 | 1078.6 | 924.7 | 678.1 | U | 열연-산세 | T100657 | T | L |  |  |  | 264 | 369 | 36.1 | N |  |  | C260100660 | HC260100657 | HC260100657 | SL260100657 | H26010165 | 2026-01-29 | 냉연공장 | CGL_GA | 1 | 1200 | 14.5 | IF340_OUT | IF34 | IF34 | 자동차 외판 | OR26011884 | 9 | 177.9 | 755.6 | 826.4 | 647 | 467.2 | 386.7 | 407.8 | 0.92 | M | L | JIS5 | JIS 5호 | 175~245 | 340~420 | 36↑ | 0.19↑ |  | 215 | 375 | 38.7 | 0.208 | 1.74 | 1.5 | 2.11 | 1.712
H26010167 | CS26010107 | 냉연 | 1제강 | 2026-01-20 22:00 | IF27 | IF270_IN | RH | 1561.4 | 1274035 | 0.0013 | 0.1 | 0.02 | 0.0113 | 0.0062 | 0.0022 | 0.0365 | 0.0389 | 0 | 0.057 | 0.0036 | 0.01 | 0.0043 | 0.007 | 0.014 | 0 | 0.0008 | 0.0025 | 2.3 | 0.023 | 1674.4 | 401 | 2 | 1534 | 435 | 5.9 | 0 |  | 0 |  |  | 36.8 | 1591/1580 | 1.42 | 19.7 | 4817 | 771 | 9.1 |  | 0.0016 | 0.0024 | SL260100667 | H26010167 | CS26010107 | 냉연 | 1제강 | 1CC | 1 | 2026-01-21 | IF270_IN | IF27 | 250 | 1850 | 250 | 1850 | 36.31 | 1.69 | 0.05 | MP-IF | Soft | P4 | 96 | 정상 | Bifurcated | 1561.4 |  | 없음 | [5 empty] | OR26014485 | 6 | HC260100667 | SL260100667 | H26010167 | 2026-01-23 | 2열연 | 3.92 | 1810 | 35.76 | IF270_IN | IF27 | IF27 | OR26014485 | IF27 | 자동차 내판 | 6 | 1200 | 1080 | 920 | 700 | U | 1196.4 | 1087.6 | 923.5 | 682.8 | U | 열연-산세 | T100667 | T | L |  |  |  | 188 | 267 | 45.7 | N |  |  | C260100670 | HC260100667 | HC260100667 | SL260100667 | H26010167 | 2026-01-30 | 냉연공장 | CGL_GA | 0.8 | 1800 | 20.74 | IF270_IN | IF27 | IF27 | 자동차 내판 | OR26014485 | 6 | 156.8 | 746.6 | 806.3 | 666.6 | 468.1 | 414.7 | 418.2 | 0.81 | T | L | JIS5 | JIS 5호 | 120~190 | 270~350 | 44↑ | 0.22↑ |  | 171 | 301 | 46.8 | 0.234 | 1.93 | 1.6 | 2.37 | 1.875
H26010173 | CS26010103 | 냉연 | 1제강 | 2026-01-24 22:00 | IF34 | IF340_OUT | RH | 1559.5 | 1047539 | 0.002 | 0.46 | 0.03 | 0.0494 | 0.0044 | 0.0003 | 0.0319 | 0.0368 | 0.0148 | 0.0288 | 0.0026 | 0.027 | 0.0001 | 0.006 | 0.012 | 0.0008 | 0.0002 | 0.0027 | 2.1 | 0.086 | 1679.6 | 430 | 1 | 975 | 181 | 5.6 | 0 |  | 0 |  |  | 34.8 | 1603/1587 | 1.4 | 12.1 | 6287 | 2876 | 5.6 |  | 0.002 | 0.003 | SL260100689 | H26010173 | CS26010103 | 냉연 | 1제강 | 2CC | 2 | 2026-01-25 | IF340_OUT | IF34 | 250 | 1410 | 250 | 1410 | 27.67 | 1.46 | 0.04 | MP-IF | Soft | P3 | 94.2 | 정상 | Bifurcated | 1559.5 |  | 없음 | [5 empty] | OR26012647 | 18 | HC260100689 | SL260100689 | H26010173 | 2026-01-27 | 2열연 | 3.41 | 1370 | 27.26 | IF340_OUT | IF34 | IF34 | OR26012647 | IF34 | 자동차 외판 | 18 | 1200 | 1080 | 910 | 680 | U | 1196 | 1078.3 | 905.2 | 672 | U | 열연-산세 | T100689 | T | L |  |  |  | 223 | 385 | 34.6 | N |  |  | C260100693 | HC260100689 | HC260100689 | SL260100689 | H26010173 | 2026-01-31 | 냉연공장 | CGL_GA | 0.8 | 1360 | 17.45 | IF340_OUT | IF34 | IF34 | 자동차 외판 | OR26012647 | 18 | 180.9 | 730.3 | 837.4 | 672.8 | 466.4 | 420 | 420 | 0.81 | T | L | JIS5 | JIS 5호 | 175~245 | 340~420 | 36↑ | 0.19↑ |  | 222 | 379 | 39 | 0.217 | 1.79 | 1.64 | 2.2 | 1.818
H26010175 | CS26010105 | 냉연 | 1제강 | 2026-01-22 21:00 | LC34 | LC340 | LF | 1554.7 | 1203445 | 0.0451 | 0.35 | 0.04 | 0.0297 | 0.009 | 0.0008 | 0.0405 | 0.0448 | 0 | 0 | 0.0004 | 0.014 | 0.0001 | 0.009 | 0.02 | 0 | 0.001 | 0.0033 | 1.4 | 0.108 | 1663.7 | 330 | 2 | 1392 | 268 | 5.8 | 35.6 | 0.012 | 4562 | 6.8 | 7.9 | 0 | 1604/1571 |  | 0 | 7802 | 2419 | 6.2 | 7.1 | 0.032 | 0.048 | SL260100696 | H26010175 | CS26010105 | 냉연 | 1제강 | 1CC | 2 | 2026-01-23 | LC340 | LC34 | 250 | 1450 | 250 | 1450 | 28.46 | 1.33 | 0.04 | MP-LC | Medium | P4 | 92.6 | 정상 | Bifurcated | 1554.7 |  | 없음 | [5 empty] | OR26015710 | 9 | HC260100696 | SL260100696 | H26010175 | 2026-01-25 | 2열연 | 3.5 | 1410 | 28.03 | LC340 | LC34 | LC34 | OR26015710 | LC34 | 일반 가공용 | 9 | 1200 | 1080 | 890 | 680 | E | 1197.8 | 1064.8 | 879.4 | 681.6 | E | 열연-산세 | T100696 | T | L |  |  |  | 279 | 394 | 33.7 | N |  |  | C260100700 | HC260100696 | HC260100696 | SL260100696 | H26010175 | 2026-01-31 | 냉연공장 | CAL | 1 | 1400 | 24.11 | LC340 | LC34 | LC34 | 일반 가공용 | OR26015710 | 9 | 250.6 | 709.6 | 791.4 | 655.1 | 452.4 | 397.2 | 438.4 | 1.24 | M | L | JIS5 | JIS 5호 | 175~275 | 340~440 | 34↑ |  |  | 219 | 372 | 39.8 | 0.2 | 1.39 | 1.24 | 1.76 | 1.407
H26010175 | CS26010105 | 냉연 | 1제강 | 2026-01-22 20:00 | LC34 | LC340 | LF | 1553.9 | 1064594 | 0.0453 | 0.33 | 0.03 | 0.0274 | 0.0076 | 0.0004 | 0.0334 | 0.0383 | 0 | 0 | 0.0008 | 0.024 | 0.0018 | 0.012 | 0.018 | 0 | 0.0009 | 0.0037 | 1.6 | 0.108 | 1655.9 | 459 | 2 | 1111 | 182 | 7.9 | 33 | 0.011 | 8691 | 8 | 4.3 | 0 | 1611/1588 |  | 0 | 7756 | 686 | 8.7 | 7.4 | 0.032 | 0.048 | SL260100699 | H26010175 | CS26010105 | 냉연 | 1제강 | 1CC | 2 | 2026-01-23 | LC340 | LC34 | 250 | 1740 | 250 | 1740 | 34.15 | 1.59 | 0.04 | MP-LC | Medium | P5 | 96.5 | 정상 | Bifurcated | 1553.9 |  | 없음 | [5 empty] | OR26017764 | 16 | HC260100699 | SL260100699 | H26010175 | 2026-01-25 | 2열연 | 4.99 | 1700 | 33.64 | LC340 | LC34 | LC34 | OR26017764 | LC34 | 일반 가공용 | 16 | 1200 | 1080 | 890 | 680 | E | 1189.2 | 1061.9 | 895 | 692.9 | E | 열연-산세 | T100699 | T | L |  |  |  | 276 | 363 | 35.6 | N |  |  | C260100703 | HC260100699 | HC260100699 | SL260100699 | H26010175 | 2026-01-31 | 냉연공장 | CAL | 1.6 | 1690 | 23.88 | LC340 | LC34 | LC34 | 일반 가공용 | OR26017764 | 16 | 221.9 | 735.8 | 782.6 | 672.1 | 451.6 | 406.6 | 441 | 1.17 | M | L | JIS5 | JIS 5호 | 175~275 | 340~440 | 34↑ |  |  | 214 | 370 | 40.1 | 0.207 | 1.28 | 1.1 | 1.63 | 1.278
H26020178 | CS26020108 | 냉연 | 1제강 | 2026-01-26 23:00 | BH34 | BH340_OUT | RH | 1563.4 | 951902 | 0.0018 | 0.42 | 0.02 | 0.0401 | 0.0077 | 0.0013 | 0.0395 | 0.0415 | 0.0069 | 0 | 0.0013 | 0.028 | 0.0004 | 0.018 | 0.013 | 0.0004 | 0.0004 | 0.0032 | 2.5 | 0.08 | 1663.2 | 583 | 1 | 943 | 157 | 4.3 | 0 |  | 0 |  |  | 37 | 1618/1582 | 1.05 | 10.8 | 8204 | 1853 | 7.2 |  | 0.002 | 0.003 | SL260200708 | H26020178 | CS26020108 | 냉연 | 1제강 | 1CC | 1 | 2026-01-27 | BH340_OUT | BH34 | 250 | 1620 | 250 | 1620 | 31.79 | 1.46 | 0.02 | MP-IF | Soft | P2 | 96.9 | 정상 | Bifurcated | 1563.4 |  | 없음 | [5 empty] | OR26025033 | 5 | HC260200708 | SL260200708 | H26020178 | 2026-01-29 | 2열연 | 3.24 | 1580 | 31.32 | BH340_OUT | BH34 | BH34 | OR26025033 | BH34 | 자동차 외판 | 5 | 1200 | 1080 | 910 | 650 | U | 1179.7 | 1066.6 | 918.7 | 647.5 | U | 열연-산세 | T200708 | T | L |  |  |  | 268 | 359 | 36 | N |  |  | C260200712 | HC260200708 | HC260200708 | SL260200708 | H26020178 | 2026-02-01 | 냉연공장 | CGL_GA | 0.8 | 1570 | 19.42 | BH340_OUT | BH34 | BH34 | 자동차 외판 | OR26025033 | 5 | 179 | 745.8 | 826 | 667.5 | 457.8 | 395.4 | 413.3 | 1.03 | M | L | JIS5 | JIS 5호 | 185~265 | 340~420 | 34↑ | 0.19↑ | 30↑ | 233 | 363 | 35.4 | 0.203 | 1.61 | 1.55 | 2.07 | 1.695 | 41
H26020186 | CS26020106 | 냉연 | 1제강 | 2026-01-24 20:00 | BH34 | BH340_OUT | RH | 1555 | 972094 | 0.0029 | 0.4 | 0.03 | 0.0352 | 0.0046 | 0.0016 | 0.0336 | 0.0386 | 0.0087 | 0 | 0.0032 | 0.03 | 0.0045 | 0.01 | 0.014 | 0.0006 | 0.0004 | 0.0022 | 1.9 | 0.079 | 1685.1 | 431 | 2 | 1040 | 211 | 4.1 | 0 |  | 0 |  |  | 37.6 | 1599/1568 | 0.59 | 18.1 | 5714 | 2573 | 8.8 |  | 0.002 | 0.003 | SL260200740 | H26020186 | CS26020106 | 냉연 | 1제강 | 2CC | 2 | 2026-01-25 | BH340_OUT | BH34 | 250 | 1460 | 250 | 1460 | 28.65 | 1.6 | 0.04 | MP-IF | Soft | P3 | 94.6 | 정상 | Bifurcated | 1555 |  | 없음 | [5 empty] | OR26023691 | 15 | HC260200740 | SL260200740 | H26020186 | 2026-01-27 | 2열연 | 7.87 | 1420 | 28.22 | BH340_OUT | BH34 | BH34 | OR26023691 | BH34 | 자동차 외판 | 15 | 1200 | 1080 | 910 | 650 | U | 1196.9 | 1073.3 | 904.3 | 660.8 | U | 열연-산세 | T200740 | T | L |  |  |  | 251 | 373 | 34 | N |  |  | C260200744 | HC260200740 | HC260200740 | SL260200740 | H26020186 | 2026-02-02 | 냉연공장 | CGL_GA | 2 | 1410 | 20.88 | BH340_OUT | BH34 | BH34 | 자동차 외판 | OR26023691 | 15 | 128.9 | 731.2 | 821.8 | 665.2 | 497.2 | 383.3 | 425.9 | 0.91 | B | L | JIS5 | JIS 5호 | 185~265 | 340~420 | 34↑ | 0.19↑ | 30↑ | 224 | 368 | 40.7 | 0.214 | 1.58 | 1.46 | 2.09 | 1.647 | 35
H26020189 | CS26020109 | 냉연 | 1제강 | 2026-01-23 23:00 | IF34 | IF340_OUT | RH | 1564 | 1394576 | 0.0016 | 0.46 | 0.01 | 0.0443 | 0.006 | 0.0027 | 0.0337 | 0.0359 | 0.0149 | 0.0157 | 0.0012 | 0.024 | 0.0014 | 0.009 | 0.019 | 0.0007 | 0.0004 | 0.0033 | 2 | 0.085 | 1658 | 407 | 2 | 1595 | 188 | 6.2 | 0 |  | 0 |  |  | 37.5 | 1603/1573 | 0.75 | 10.2 | 6729 | 1680 | 9.9 |  | 0.002 | 0.003 | SL260200755 | H26020189 | CS26020109 | 냉연 | 1제강 | 1CC | 1 | 2026-01-24 | IF340_OUT | IF34 | 250 | 1280 | 250 | 1280 | 25.12 | 1.46 | 0.02 | MP-IF | Soft | P3 | 94 | 정상 | Bifurcated | 1564 |  | 없음 | [5 empty] | OR26024707 | 8 | HC260200755 | SL260200755 | H26020189 | 2026-01-28 | 2열연 | 4.12 | 1240 | 24.74 | IF340_OUT | IF34 | IF34 | OR26024707 | IF34 | 자동차 외판 | 8 | 1200 | 1080 | 910 | 680 | U | 1217.2 | 1082.5 | 902.9 | 666.1 | U | 열연-산세 | T200755 | T | L |  |  |  | 242 | 358 | 39.6 | N |  |  | C260200759 | HC260200755 | HC260200755 | SL260200755 | H26020189 | 2026-02-03 | 냉연공장 | CGL_GA | 1 | 1230 | 23.01 | IF340_OUT | IF34 | IF34 | 자동차 외판 | OR26024707 | 8 | 129.2 | 753.7 | 829.1 | 678.5 | 499.3 | 412.2 | 443.7 | 0.89 | M | L | JIS5 | JIS 5호 | 175~245 | 340~420 | 36↑ | 0.19↑ |  | 214 | 374 | 39.4 | 0.21 | 1.81 | 1.48 | 2.16 | 1.732
H26020193 | CS26020103 | 냉연 | 1제강 | 2026-01-25 23:00 | IF34 | IF340_OUT | RH | 1568.4 | 1316719 | 0.0025 | 0.45 | 0.01 | 0.0445 | 0.0054 | 0.0028 | 0.0387 | 0.0446 | 0.0116 | 0.018 | 0.0019 | 0.022 | 0.004 | 0.02 | 0.017 | 0.0007 | 0.0009 | 0.0024 | 1.1 | 0.086 | 1672.6 | 566 | 2 | 1248 | 181 | 7 | 0 |  | 0 |  |  | 35.9 | 1597/1568 | 1.09 | 11.5 | 4213 | 1826 | 9.1 |  | 0.002 | 0.003 | SL260200769 | H26020193 | CS26020103 | 냉연 | 1제강 | 1CC | 2 | 2026-01-26 | IF340_OUT | IF34 | 250 | 1400 | 250 | 1400 | 27.47 | 1.38 | 0.04 | MP-IF | Soft | P4 | 93 | 정상 | Bifurcated | 1568.4 |  | 없음 | [5 empty] | OR26026027 | 16 | HC260200769 | SL260200769 | H26020193 | 2026-01-30 | 2열연 | 2.68 | 1360 | 27.06 | IF340_OUT | IF34 | IF34 | OR26026027 | IF34 | 자동차 외판 | 16 | 1200 | 1080 | 910 | 680 | U | 1202.5 | 1072 | 900.1 | 671.6 | U | 열연-산세 | T200769 | T | L |  |  |  | 243 | 364 | 38.5 | N |  |  | C260200773 | HC260200769 | HC260200769 | SL260200769 | H26020193 | 2026-02-03 | 냉연공장 | CGL_GA | 0.65 | 1350 | 14.88 | IF340_OUT | IF34 | IF34 | 자동차 외판 | OR26026027 | 16 | 182.2 | 712.3 | 826.9 | 644.3 | 465.3 | 407.6 | 445.4 | 0.73 | B | L | JIS5 | JIS 5호 | 175~245 | 340~420 | 36↑ | 0.19↑ |  | 214 | 369 | 38.3 | 0.206 | 1.62 | 1.46 | 2.06 | 1.65
H26020193 | CS26020103 | 냉연 | 1제강 | 2026-01-24 22:00 | IF27 | IF270_IN | RH | 1558.6 | 1027426 | 0.0028 | 0.07 | 0.02 | 0.0126 | 0.0063 | 0.0023 | 0.0443 | 0.0496 | 0 | 0.0674 | 0.0008 | 0.023 | 0.0048 | 0.019 | 0.018 | 0 | 0.0006 | 0.0025 | 1.9 | 0.023 | 1683.6 | 719 | 1 | 1176 | 317 | 7.8 | 0 |  | 0 |  |  | 29.6 | 1610/1570 | 1.26 | 17.6 | 8095 | 2956 | 7.2 |  | 0.0016 | 0.0024 | SL260200770 | H26020193 | CS26020103 | 냉연 | 1제강 | 1CC | 2 | 2026-01-25 | IF270_IN | IF27 | 250 | 1610 | 250 | 1610 | 31.6 | 1.38 | 0.04 | MP-IF | Soft | P2 | 97.8 | 정상 | Bifurcated | 1558.6 |  | 없음 | [5 empty] | OR26022875 | 19 | HC260200770 | SL260200770 | H26020193 | 2026-01-27 | 2열연 | 7.2 | 1570 | 31.12 | IF270_IN | IF27 | IF27 | OR26022875 | IF27 | 자동차 내판 | 19 | 1200 | 1080 | 920 | 700 | U | 1194.5 | 1088.2 | 910.6 | 704.6 | U | 열연-산세 | T200770 | T | L |  |  |  | 187 | 291 | 45.9 | N | 슬리버 | D02 | C260200774 | HC260200770 | HC260200770 | SL260200770 | H26020193 | 2026-02-03 | 냉연공장 | CGL_GA | 1.4 | 1560 | 17.12 | IF270_IN | IF27 | IF27 | 자동차 내판 | OR26022875 | 19 | 157.4 | 753.8 | 822.5 | 643.1 | 486.3 | 383.4 | 433.6 | 0.73 | M | L | JIS5 | JIS 5호 | 120~190 | 270~350 | 44↑ | 0.22↑ |  | 155 | 289 | 51.9 | 0.245 | 1.97 | 1.83 | 2.53 | 2.04
H26020197 | CS26020107 | 냉연 | 1제강 | 2026-01-24 22:00 | IF27 | IF270_IN | RH | 1559.8 | 1093531 | 0.0014 | 0.11 | 0 | 0.0085 | 0.0047 | 0.0006 | 0.0321 | 0.0344 | 0 | 0.0649 | 0.0038 | 0.03 | 0.001 | 0.007 | 0.018 | 0 | 0.0011 | 0.0024 | 1.9 | 0.028 | 1678.7 | 609 | 1 | 1392 | 400 | 6 | 0 |  | 0 |  |  | 37.8 | 1601/1568 | 0.63 | 19.1 | 8257 | 802 | 9.9 |  | 0.0016 | 0.0024 | SL260200785 | H26020197 | CS26020107 | 냉연 | 1제강 | 2CC | 1 | 2026-01-25 | IF270_IN | IF27 | 250 | 1500 | 250 | 1500 | 29.44 | 1.42 | 0.05 | MP-IF | Soft | P4 | 98.3 | 정상 | Bifurcated | 1559.8 |  | 없음 | [5 empty] | OR26029552 | 1 | HC260200785 | SL260200785 | H26020197 | 2026-01-30 | 2열연 | 7.08 | 1460 | 29 | IF270_IN | IF27 | IF27 | OR26029552 | IF27 | 자동차 내판 | 1 | 1200 | 1080 | 920 | 700 | U | 1188.9 | 1090.6 | 925.9 | 716.4 | U | 열연-산세 | T200785 | T | L |  |  |  | 196 | 287 | 43.7 | N |  |  | C260200790 | HC260200785 | HC260200785 | SL260200785 | H26020197 | 2026-02-04 | 냉연공장 | CAL | 1.4 | 1450 | 22.62 | IF270_IN | IF27 | IF27 | 자동차 내판 | OR26029552 | 1 | 225.4 | 735.3 | 827.1 | 677.2 | 454.7 | 382.8 | 446.7 | 0.75 | M | L | JIS5 | JIS 5호 | 120~190 | 270~350 | 44↑ | 0.22↑ |  | 143 | 299 | 51.4 | 0.24 | 1.97 | 1.76 | 2.47 | 1.99
H26020198 | CS26020108 | 냉연 | 1제강 | 2026-01-27 20:00 | LC34 | LC340 | LF | 1559.7 | 1188131 | 0.0393 | 0.41 | 0.02 | 0.0294 | 0.0085 | 0.0013 | 0.0413 | 0.0452 | 0 | 0 | 0.0037 | 0.013 | 0.0004 | 0.014 | 0.02 | 0 | 0.001 | 0.0043 | 2.3 | 0.113 | 1676.7 | 597 | 1 | 1349 | 350 | 5.1 | 28.8 | 0.0118 | 6226 | 11.4 | 4 | 0 | 1617/1588 |  | 0 | 6524 | 2287 | 7.2 | 9.7 | 0.032 | 0.048 | SL260200790 | H26020198 | CS26020108 | 냉연 | 1제강 | 2CC | 2 | 2026-01-28 | LC340 | LC34 | 250 | 1530 | 250 | 1530 | 30.03 | 1.22 | 0.03 | MP-LC | Medium | P2 | 97.4 | 정상 | Bifurcated | 1559.7 |  | 없음 | [5 empty] | OR26027193 | 15 | HC260200790 | SL260200790 | H26020198 | 2026-01-30 | 2열연 | 2.36 | 1490 | 29.58 | LC340 | LC34 | LC34 | OR26027193 | LC34 | 일반 가공용 | 15 | 1200 | 1080 | 890 | 680 | E | 1191.2 | 1065 | 874.6 | 697 | E | 열연-산세 | T200790 | T | L |  |  |  | 279 | 378 | 34.9 | N |  |  | C260200795 | HC260200790 | HC260200790 | SL260200790 | H26020198 | 2026-02-04 | 냉연공장 | CAL | 0.7 | 1480 | 28.69 | LC340 | LC34 | LC34 | 일반 가공용 | OR26027193 | 15 | 271.5 | 737.9 | 775.7 | 640.5 | 479.8 | 388.8 | 444.3 | 1.27 | M | L | JIS5 | JIS 5호 | 175~275 | 340~440 | 34↑ |  |  | 213 | 368 | 37.2 | 0.212 | 1.36 | 1.15 | 1.57 | 1.308
H26020199 | CS26020109 | 냉연 | 1제강 | 2026-01-25 20:00 | HS59 | HSLA590C | LF | 1561.3 | 936112 | 0.0786 | 1.54 | 0.29 | 0.017 | 0.0049 | 0.0011 | 0.0509 | 0.0532 | 0.0337 | 0 | 0.0018 | 0.011 | 0.0015 | 0.006 | 0.008 | 0 | 0.0015 | 0.0045 | 2.4 | 0.339 | 1642.9 | 586 | 1 | 1415 | 208 | 7.7 | 40.9 | 0.0092 | 6375 | 5.8 | 4.7 | 0 | 1604/1589 |  | 0 | 8455 | 1627 | 8.9 | 9.7 | 0.064 | 0.096 | SL260200794 | H26020199 | CS26020109 | 냉연 | 1제강 | 1CC | 1 | 2026-01-26 | HSLA590C | HS59 | 250 | 1310 | 250 | 1310 | 25.71 | 1.33 | 0.03 | MP-LC | Medium | P5 | 96.4 | 정상 | Bifurcated | 1561.3 |  | 없음 | [5 empty] | OR26025722 | 11 | HC260200794 | SL260200794 | H26020199 | 2026-01-29 | 2열연 | 3.8 | 1270 | 25.32 | HSLA590C | HS59 | HS59 | OR26025722 | HS59 | 자동차 구조용 | 11 | 1230 | 1080 | 880 | 580 | E | 1239.4 | 1086.6 | 873.7 | 584.8 | E | 열연-산세 | T200794 | T | L |  |  |  | 480 | 598 | 24.2 | N |  |  | C260200799 | HC260200794 | HC260200794 | SL260200794 | H26020199 | 2026-02-05 | 냉연공장 | CGL_GA | 1.4 | 1260 | 22.03 | HSLA590C | HS59 | HS59 | 자동차 구조용 | OR26025722 | 11 | 124.9 | 751.1 | 797.5 | 672.4 | 482.3 | 396.3 | 424.2 | 0.85 | M | L | JIS5 | JIS 5호 | 440~600 | 590~710 | 20↑ |  |  | 500 | 640 | 24.5 | 0.147 | 1.01 | 1.03 | 1.36 | 1.108
H26020200 | CS26020200 | 냉연 | 1제강 | 2026-01-26 23:00 | IF34 | IF340_OUT | RH | 1557.1 | 1240119 | 0.0026 | 0.45 | 0.01 | 0.0471 | 0.0066 | 0.0026 | 0.0376 | 0.0399 | 0.0107 | 0.0179 | 0.0027 | 0.016 | 0.0039 | 0.018 | 0.015 | 0.0007 | 0.0003 | 0.0023 | 1.9 | 0.084 | 1653.3 | 807 | 1 | 1531 | 219 | 4.5 | 0 |  | 0 |  |  | 39.9 | 1595/1570 | 0.61 | 13.2 | 4125 | 2989 | 9.9 |  | 0.002 | 0.003 | SL260200798 | H26020200 | CS26020200 | 냉연 | 1제강 | 1CC | 1 | 2026-01-27 | IF340_OUT | IF34 | 250 | 1370 | 250 | 1370 | 26.89 | 1.43 | 0.03 | MP-IF | Soft | P5 | 97.4 | 정상 | Bifurcated | 1557.1 |  | 없음 | [5 empty] | OR26024505 | 7 | HC260200798 | SL260200798 | H26020200 | 2026-01-31 | 2열연 | 3.53 | 1330 | 26.48 | IF340_OUT | IF34 | IF34 | OR26024505 | IF34 | 자동차 외판 | 7 | 1200 | 1080 | 910 | 680 | U | 1196.5 | 1080.2 | 911.4 | 661.6 | U | 열연-산세 | T200798 | T | L |  |  |  | 276 | 362 | 37.7 | N | 스케일 | D01 | C260200803 | HC260200798 | HC260200798 | SL260200798 | H26020200 | 2026-02-05 | 냉연공장 | CGL_GA | 0.7 | 1320 | 14.3 | IF340_OUT | IF34 | IF34 | 자동차 외판 | OR26024505 | 7 | 154.4 | 711.4 | 825.8 | 676.7 | 470.2 | 384.4 | 405.6 | 0.82 | B | L | JIS5 | JIS 5호 | 175~245 | 340~420 | 36↑ | 0.19↑ |  | 220 | 382 | 37.8 | 0.21 | 1.66 | 1.54 | 2.19 | 1.732
H26020205 | CS26020205 | 냉연 | 1제강 | 2026-01-26 23:00 | IF27 | IF270_IN | RH | 1563.3 | 1035292 | 0.0016 | 0.08 | 0.01 | 0.0083 | 0.0068 | 0.0008 | 0.0365 | 0.0393 | 0 | 0.0575 | 0.0034 | 0.027 | 0.0049 | 0.009 | 0.009 | 0 | 0.0005 | 0.0024 | 1.2 | 0.023 | 1642.2 | 666 | 2 | 1162 | 210 | 3.2 | 0 |  | 0 |  |  | 37.1 | 1592/1567 | 0.76 | 16.4 | 7194 | 1947 | 8.8 |  | 0.0016 | 0.0024 | SL260200816 | H26020205 | CS26020205 | 냉연 | 1제강 | 1CC | 2 | 2026-01-27 | IF270_IN | IF27 | 250 | 1440 | 250 | 1440 | 28.26 | 1.4 | 0.03 | MP-IF | Soft | P3 | 96.6 | 정상 | Bifurcated | 1563.3 |  | 없음 | [5 empty] | OR26027281 | 18 | HC260200816 | SL260200816 | H26020205 | 2026-01-31 | 2열연 | 9.95 | 1400 | 27.84 | IF270_IN | IF27 | IF27 | OR26027281 | IF27 | 자동차 내판 | 18 | 1200 | 1080 | 920 | 700 | U | 1198.5 | 1089.3 | 915.6 | 691.4 | U | 열연-산세 | T200816 | T | L |  |  |  | 190 | 270 | 44.9 | N |  |  | C260200821 | HC260200816 | HC260200816 | SL260200816 | H26020205 | 2026-02-05 | 냉연공장 | CAL | 2 | 1390 | 21.16 | IF270_IN | IF27 | IF27 | 자동차 내판 | OR26027281 | 18 | 183.8 | 730.4 | 831.6 | 677.4 | 485.5 | 414.7 | 409.7 | 0.76 | T | L | JIS5 | JIS 5호 | 120~190 | 270~350 | 44↑ | 0.22↑ |  | 161 | 293 | 51 | 0.249 | 1.9 | 1.72 | 2.56 | 1.975
H26020205 | CS26020205 | 냉연 | 1제강 | 2026-01-25 22:00 | IF27 | IF270_IN | RH | 1559.8 | 1326533 | 0.0026 | 0.05 | 0.01 | 0.0127 | 0.007 | 0 | 0.0416 | 0.0445 | 0 | 0.0654 | 0.001 | 0.021 | 0.0025 | 0.015 | 0.011 | 0 | 0.0005 | 0.0026 | 2.3 | 0.018 | 1666.5 | 596 | 2 | 1385 | 442 | 7.5 | 0 |  | 0 |  |  | 30.8 | 1595/1580 | 0.52 | 20 | 5365 | 1152 | 6.8 |  | 0.0016 | 0.0024 | SL260200818 | H26020205 | CS26020205 | 냉연 | 1제강 | 2CC | 2 | 2026-01-26 | IF270_IN | IF27 | 250 | 1130 | 250 | 1130 | 22.18 | 1.38 | 0.04 | MP-IF | Soft | P3 | 93.2 | 정상 | Bifurcated | 1559.8 |  | 없음 | [5 empty] | OR26021406 | 16 | HC260200818 | SL260200818 | H26020205 | 2026-01-30 | 2열연 | 4.67 | 1090 | 21.84 | IF270_IN | IF27 | IF27 | OR26021406 | IF27 | 자동차 내판 | 16 | 1200 | 1080 | 920 | 700 | U | 1212.8 | 1090.5 | 913.1 | 697.6 | U | 열연-산세 | T200818 | T | L |  |  |  | 193 | 280 | 44.7 | N |  |  | C260200823 | HC260200818 | HC260200818 | SL260200818 | H26020205 | 2026-02-05 | 냉연공장 | CGL_GA | 0.8 | 1080 | 12.01 | IF270_IN | IF27 | IF27 | 자동차 내판 | OR26021406 | 16 | 143.7 | 757.3 | 805.8 | 660.6 | 483.4 | 400 | 436.9 | 0.66 | T | L | JIS5 | JIS 5호 | 120~190 | 270~350 | 44↑ | 0.22↑ |  | 150 | 303 | 47.9 | 0.241 | 1.9 | 1.78 | 2.43 | 1.973
H26020210 | CS26020200 | 냉연 | 1제강 | 2026-01-27 21:00 | IF34 | IF340_OUT | RH | 1563.1 | 1093729 | 0.0028 | 0.43 | 0.04 | 0.0442 | 0.005 | 0.0012 | 0.0302 | 0.0329 | 0.014 | 0.0164 | 0.0036 | 0.018 | 0.0023 | 0.013 | 0.006 | 0.0007 | 0.0006 | 0.0024 | 1.4 | 0.081 | 1676.5 | 744 | 1 | 1172 | 444 | 7.2 | 0 |  | 0 |  |  | 29.2 | 1606/1586 | 1.09 | 15.5 | 4405 | 1051 | 9.7 |  | 0.002 | 0.003 | SL260200835 | H26020210 | CS26020200 | 냉연 | 1제강 | 1CC | 2 | 2026-01-28 | IF340_OUT | IF34 | 250 | 1690 | 250 | 1690 | 33.17 | 1.44 | 0.02 | MP-IF | Soft | P1 | 97 | 정상 | Bifurcated | 1563.1 |  | 없음 | [5 empty] | OR26022447 | 9 | HC260200835 | SL260200835 | H26020210 | 2026-02-02 | 2열연 | 2.92 | 1650 | 32.67 | IF340_OUT | IF34 | IF34 | OR26022447 | IF34 | 자동차 외판 | 9 | 1200 | 1080 | 910 | 680 | U | 1204.9 | 1093.5 | 901.5 | 687.1 | U | 열연-산세 | T200835 | T | L |  |  |  | 247 | 363 | 38.1 | N |  |  | C260200840 | HC260200835 | HC260200835 | SL260200835 | H26020210 | 2026-02-06 | 냉연공장 | CGL_GA | 0.65 | 1640 | 29.73 | IF340_OUT | IF34 | IF34 | 자동차 외판 | OR26022447 | 9 | 160.3 | 757.9 | 829.9 | 650.6 | 490.5 | 395.1 | 400.7 | 0.71 | M | L | JIS5 | JIS 5호 | 175~245 | 340~420 | 36↑ | 0.19↑ |  | 208 | 365 | 37.2 | 0.222 | 1.72 | 1.45 | 2.16 | 1.695
H26020211 | CS26020201 | 냉연 | 1제강 | 2026-01-28 23:00 | LC44 | LC440R | LF | 1561.1 | 1280428 | 0.0616 | 1.25 | 0.25 | 0.0953 | 0.0044 | 0.0019 | 0.0446 | 0.0497 | 0 | 0 | 0.0012 | 0.022 | 0.0011 | 0.005 | 0.017 | 0 | 0.0013 | 0.0032 | 1 | 0.276 | 1679.2 | 452 | 2 | 1590 | 178 | 7.5 | 38.2 | 0.0089 | 5584 | 11.2 | 6.7 | 0 | 1600/1573 |  | 0 | 8946 | 1337 | 8.2 | 6.3 | 0.056 | 0.084 | SL260200841 | H26020211 | CS26020201 | 냉연 | 1제강 | 2CC | 1 | 2026-01-29 | LC440R | LC44 | 250 | 1590 | 250 | 1590 | 31.2 | 1.43 | 0.03 | MP-LC | Medium | P5 | 96.9 | 정상 | Bifurcated | 1561.1 |  | 없음 | [5 empty] | OR26025079 | 13 | HC260200841 | SL260200841 | H26020211 | 2026-02-03 | 2열연 | 2.09 | 1550 | 30.74 | LC440R | LC44 | LC44 | OR26025079 | LC44 | 구조용 | 13 | 1200 | 1080 | 880 | 660 | E | 1204.5 | 1069.8 | 872.6 | 667.8 | E | 열연-산세 | T200841 | T | L |  |  |  | 357 | 467 | 31.9 | Y |  |  | C260200846 | HC260200841 | HC260200841 | SL260200841 | H26020211 | 2026-02-06 | 냉연공장 | CAL | 0.7 | 1540 | 16.29 | LC440R | LC44 | LC44 | 구조용 | OR26025079 | 13 | 278.3 | 759.3 | 803.4 | 663.2 | 476.4 | 412.2 | 432.1 | 0.9 | B | L | JIS5 | JIS 5호 | 245~365 | 440~540 | 29↑ |  |  | 320 | 508 | 28.9 | 0.176 | 0.96 | 0.84 | 1.27 | 0.977
H26020214 | CS26020204 | 냉연 | 1제강 | 2026-01-27 21:00 | IF34 | IF340_OUT | RH | 1554.3 | 1203179 | 0.0017 | 0.5 | 0.02 | 0.047 | 0.0056 | 0.0005 | 0.0338 | 0.0387 | 0.007 | 0.0163 | 0.0025 | 0.014 | 0.0017 | 0.012 | 0.006 | 0.0007 | 0.0015 | 0.0023 | 1.7 | 0.09 | 1663.9 | 534 | 2 | 1128 | 230 | 3.7 | 0 |  | 0 |  |  | 26 | 1591/1587 | 0.56 | 10.7 | 7529 | 1181 | 6.2 |  | 0.002 | 0.003 | SL260200851 | H26020214 | CS26020204 | 냉연 | 1제강 | 1CC | 2 | 2026-01-28 | IF340_OUT | IF34 | 250 | 1450 | 250 | 1450 | 28.46 | 1.44 | 0.01 | MP-IF | Soft | P5 | 98.5 | 정상 | Bifurcated | 1554.3 |  | 없음 | [5 empty] | OR26023855 | 8 | HC260200851 | SL260200851 | H26020214 | 2026-01-31 | 2열연 | 3.34 | 1410 | 28.03 | IF340_OUT | IF34 | IF34 | OR26023855 | IF34 | 자동차 외판 | 8 | 1200 | 1080 | 910 | 680 | U | 1204.5 | 1082.8 | 916.6 | 673.1 | U | 열연-산세 | T200851 | T | L |  |  |  | 244 | 376 | 37.4 | N |  |  | C260200856 | HC260200851 | HC260200851 | SL260200851 | H26020214 | 2026-02-07 | 냉연공장 | CGL_GA | 0.7 | 1400 | 18.22 | IF340_OUT | IF34 | IF34 | 자동차 외판 | OR26023855 | 8 | 160.1 | 745.7 | 833.3 | 656.1 | 468.1 | 387.8 | 409.2 | 0.77 | M | L | JIS5 | JIS 5호 | 175~245 | 340~420 | 36↑ | 0.19↑ |  | 212 | 382 | 38.8 | 0.209 | 1.75 | 1.49 | 2.13 | 1.715
H26020217 | CS26020207 | 냉연 | 1제강 | 2026-01-29 22:00 | LC34 | LC340 | LF | 1563.5 | 1119493 | 0.043 | 0.36 | 0.01 | 0.0306 | 0.0069 | 0.001 | 0.0429 | 0.0483 | 0 | 0 | 0.002 | 0.013 | 0.0045 | 0.009 | 0.013 | 0 | 0.0004 | 0.0043 | 1.6 | 0.108 | 1665.7 | 358 | 1 | 809 | 232 | 6.5 | 34.6 | 0.0097 | 5550 | 5.2 | 4.5 | 0 | 1594/1575 |  | 0 | 7183 | 835 | 9 | 8.4 | 0.032 | 0.048 | SL260200863 | H26020217 | CS26020207 | 냉연 | 1제강 | 2CC | 1 | 2026-01-30 | LC340 | LC34 | 250 | 1720 | 250 | 1720 | 33.75 | 1.46 | 0.04 | MP-LC | Medium | P1 | 98 | 정상 | Bifurcated | 1563.5 |  | 없음 | [5 empty] | OR26025736 | 19 | HC260200863 | SL260200863 | H26020217 | 2026-02-02 | 2열연 | 3.84 | 1680 | 33.25 | LC340 | LC34 | LC34 | OR26025736 | LC34 | 일반 가공용 | 19 | 1200 | 1080 | 890 | 680 | E | 1210.2 | 1099.2 | 890.3 | 678.2 | E | 열연-산세 | T200863 | T | L |  |  |  | 281 | 397 | 36.8 | N |  |  | C260200868 | HC260200863 | HC260200863 | SL260200863 | H26020217 | 2026-02-07 | 냉연공장 | CAL | 1 | 1670 | 16.62 | LC340 | LC34 | LC34 | 일반 가공용 | OR26025736 | 19 | 239 | 737.3 | 786 | 674.1 | 460.6 | 403.5 | 423.8 | 1.35 | B | L | JIS5 | JIS 5호 | 175~275 | 340~440 | 34↑ |  |  | 222 | 373 | 36.4 | 0.208 | 1.44 | 1.3 | 1.67 | 1.427
H26020217 | CS26020207 | 냉연 | 1제강 | 2026-02-01 21:00 | LC34 | LC340 | LF | 1561.3 | 1017332 | 0.0429 | 0.33 | 0 | 0.0233 | 0.008 | 0.0011 | 0.0338 | 0.0373 | 0 | 0 | 0.0002 | 0.022 | 0.0031 | 0.018 | 0.006 | 0 | 0.0015 | 0.0033 | 1.9 | 0.105 | 1673.3 | 490 | 2 | 1357 | 179 | 5.4 | 30.4 | 0.0127 | 3783 | 11.6 | 6.3 | 0 | 1617/1580 |  | 0 | 5589 | 753 | 6.9 | 5.6 | 0.032 | 0.048 | SL260200865 | H26020217 | CS26020207 | 냉연 | 1제강 | 2CC | 1 | 2026-02-02 | LC340 | LC34 | 250 | 1740 | 250 | 1740 | 34.15 | 1.56 | 0.02 | MP-LC | Medium | P3 | 96.6 | 정상 | Bifurcated | 1561.3 |  | 없음 | [5 empty] | OR26023787 | 5 | HC260200865 | SL260200865 | H26020217 | 2026-02-04 | 2열연 | 5.89 | 1700 | 33.64 | LC340 | LC34 | LC34 | OR26023787 | LC34 | 일반 가공용 | 5 | 1200 | 1080 | 890 | 680 | E | 1199.4 | 1065.7 | 891.9 | 677.3 | E | 열연-산세 | T200865 | T | L |  |  |  | 262 | 376 | 32.7 | N |  |  | C260200870 | HC260200865 | HC260200865 | SL260200865 | H26020217 | 2026-02-08 | 냉연공장 | CAL | 2 | 1690 | 29.6 | LC340 | LC34 | LC34 | 일반 가공용 | OR26023787 | 5 | 228.6 | 749.4 | 778.1 | 676.9 | 473.8 | 415.9 | 425.6 | 1.17 | B | L | JIS5 | JIS 5호 | 175~275 | 340~440 | 34↑ |  |  | 230 | 370 | 38.7 | 0.204 | 1.43 | 1.24 | 1.62 | 1.383
H26020218 | CS26020208 | 냉연 | 1제강 | 2026-01-30 23:00 | IF34 | IF340_OUT | RH | 1556.6 | 1266195 | 0.0022 | 0.45 | 0.03 | 0.0463 | 0.0051 | 0.0012 | 0.0346 | 0.0381 | 0.012 | 0.0189 | 0.0003 | 0.024 | 0.0036 | 0.018 | 0.012 | 0.0007 | 0.0013 | 0.0025 | 2.3 | 0.085 | 1646.1 | 683 | 1 | 835 | 195 | 4.6 | 0 |  | 0 |  |  | 26.6 | 1618/1580 | 1.3 | 13.1 | 8648 | 133 | 8.3 |  | 0.002 | 0.003 | SL260200869 | H26020218 | CS26020208 | 냉연 | 1제강 | 1CC | 2 | 2026-01-31 | IF340_OUT | IF34 | 250 | 1720 | 250 | 1720 | 33.75 | 1.34 | 0.03 | MP-IF | Soft | P1 | 96 | 정상 | Bifurcated | 1556.6 |  | 없음 | [5 empty] | OR26029375 | 13 | HC260200869 | SL260200869 | H26020218 | 2026-02-05 | 2열연 | 3.48 | 1680 | 33.25 | IF340_OUT | IF34 | IF34 | OR26029375 | IF34 | 자동차 외판 | 13 | 1200 | 1080 | 910 | 680 | U | 1209.8 | 1077.2 | 913.8 | 692.8 | U | 열연-산세 | T200869 | T | L |  |  |  | 260 | 376 | 39.7 | N |  |  | C260200874 | HC260200869 | HC260200869 | SL260200869 | H26020218 | 2026-02-08 | 냉연공장 | CGL_GA | 0.8 | 1670 | 15.63 | IF340_OUT | IF34 | IF34 | 자동차 외판 | OR26029375 | 13 | 155.7 | 739.4 | 828.2 | 673.6 | 494.9 | 380.8 | 446.2 | 1 | B | L | JIS5 | JIS 5호 | 175~245 | 340~420 | 36↑ | 0.19↑ |  | 215 | 367 | 40 | 0.215 | 1.72 | 1.6 | 2.19 | 1.777
H26020220 | CS26020200 | 냉연 | 1제강 | 2026-01-30 23:00 | BH34 | BH340_OUT | RH | 1562.2 | 1162627 | 0.0028 | 0.4 | 0.02 | 0.0448 | 0.0061 | 0.0029 | 0.0293 | 0.0334 | 0.0105 | 0 | 0.0001 | 0.01 | 0.0032 | 0.019 | 0.01 | 0.0005 | 0.0009 | 0.0023 | 1.1 | 0.074 | 1673.5 | 444 | 2 | 1183 | 257 | 5.9 | 0 |  | 0 |  |  | 36.4 | 1602/1567 | 0.74 | 14.9 | 4554 | 1032 | 6.1 |  | 0.002 | 0.003 | SL260200875 | H26020220 | CS26020200 | 냉연 | 1제강 | 1CC | 1 | 2026-01-31 | BH340_OUT | BH34 | 250 | 1640 | 250 | 1640 | 32.18 | 1.37 | 0.04 | MP-IF | Soft | P3 | 92.1 | 정상 | Bifurcated | 1562.2 |  | 없음 | [5 empty] | OR26021564 | 1 | HC260200875 | SL260200875 | H26020220 | 2026-02-03 | 2열연 | 4.86 | 1600 | 31.7 | BH340_OUT | BH34 | BH34 | OR26021564 | BH34 | 자동차 외판 | 1 | 1200 | 1080 | 910 | 650 | U | 1220.5 | 1092 | 912 | 648.6 | U | 열연-산세 | T200875 | T | L |  |  |  | 260 | 370 | 36.5 | N |  |  | C260200880 | HC260200875 | HC260200875 | SL260200875 | H26020220 | 2026-02-08 | 냉연공장 | CAL | 1.2 | 1590 | 14.9 | BH340_OUT | BH34 | BH34 | 자동차 외판 | OR26021564 | 1 | 235 | 717.2 | 848.2 | 654.9 | 471.7 | 384.6 | 437.5 | 0.97 | B | L | JIS5 | JIS 5호 | 185~265 | 340~420 | 34↑ | 0.19↑ | 30↑ | 222 | 369 | 37.5 | 0.209 | 1.63 | 1.41 | 1.99 | 1.61 | 35
H26020224 | CS26020204 | 냉연 | 1제강 | 2026-01-29 21:00 | HS59 | HSLA590C | LF | 1552.7 | 1166028 | 0.0815 | 1.52 | 0.28 | 0.0141 | 0.0041 | 0.0014 | 0.0377 | 0.0413 | 0.0358 | 0 | 0.0025 | 0.02 | 0.0019 | 0.008 | 0.014 | 0 | 0.0001 | 0.0037 | 1.8 | 0.341 | 1674.5 | 369 | 2 | 1342 | 419 | 8 | 37.2 | 0.0096 | 8468 | 7.1 | 7.1 | 0 | 1591/1580 |  | 0 | 8808 | 1711 | 8.8 | 6.1 | 0.064 | 0.096 | SL260200892 | H26020224 | CS26020204 | 냉연 | 1제강 | 2CC | 2 | 2026-01-30 | HSLA590C | HS59 | 250 | 1790 | 250 | 1790 | 35.13 | 1.44 | 0.04 | MP-LC | Medium | P3 | 98.9 | 정상 | Bifurcated | 1552.7 |  | 없음 | [5 empty] | OR26022247 | 6 | HC260200892 | SL260200892 | H26020224 | 2026-02-02 | 2열연 | 1.75 | 1750 | 34.6 | HSLA590C | HS59 | HS59 | OR26022247 | HS59 | 자동차 구조용 | 6 | 1230 | 1080 | 880 | 580 | E | 1232.8 | 1069.1 | 884.4 | 574.1 | E | 열연-산세 | T200892 | T | L |  |  |  | 489 | 620 | 23.2 | N |  |  | C260200897 | HC260200892 | HC260200892 | SL260200892 | H26020224 | 2026-02-09 | 냉연공장 | CGL_GA | 0.7 | 1740 | 16.26 | HSLA590C | HS59 | HS59 | 자동차 구조용 | OR26022247 | 6 | 176 | 745.7 | 794.9 | 652.8 | 456.3 | 390 | 429 | 1.08 | T | L | JIS5 | JIS 5호 | 440~600 | 590~710 | 20↑ |  |  | 508 | 640 | 22.6 | 0.139 | 0.97 | 0.9 | 1.19 | 0.99
H26020225 | CS26020205 | 냉연 | 1제강 | 2026-02-01 23:00 | HS59 | HSLA590C | LF | 1559.3 | 1038442 | 0.0814 | 1.47 | 0.3 | 0.0125 | 0.0045 | 0.0008 | 0.0426 | 0.0454 | 0.0376 | 0 | 0.0025 | 0.015 | 0.0021 | 0.011 | 0.014 | 0 | 0.0014 | 0.0037 | 2.1 | 0.332 | 1686.1 | 477 | 1 | 1111 | 410 | 3.6 | 33.8 | 0.009 | 8228 | 10 | 5.8 | 0 | 1612/1584 |  | 0 | 5839 | 107 | 6 | 8.7 | 0.064 | 0.096 | SL260200895 | H26020225 | CS26020205 | 냉연 | 1제강 | 1CC | 2 | 2026-02-02 | HSLA590C | HS59 | 250 | 1300 | 250 | 1300 | 25.51 | 1.43 | 0.03 | MP-LC | Medium | P3 | 93.3 | 정상 | Bifurcated | 1559.3 |  | 없음 | [5 empty] | OR26028483 | 7 | HC260200895 | SL260200895 | H26020225 | 2026-02-05 | 2열연 | 2.73 | 1260 | 25.13 | HSLA590C | HS59 | HS59 | OR26028483 | HS59 | 자동차 구조용 | 7 | 1230 | 1080 | 880 | 580 | E | 1239.1 | 1062 | 894.2 | 578.9 | E | 열연-산세 | T200895 | T | L |  |  |  | 483 | 607 | 23.7 | N |  |  | C260200900 | HC260200895 | HC260200895 | SL260200895 | H26020225 | 2026-02-09 | 냉연공장 | CGL_GA | 1.2 | 1250 | 11.81 | HSLA590C | HS59 | HS59 | 자동차 구조용 | OR26028483 | 7 | 162.5 | 740.2 | 787.6 | 658.5 | 496.3 | 385.3 | 414 | 0.92 | M | L | JIS5 | JIS 5호 | 440~600 | 590~710 | 20↑ |  |  | 496 | 638 | 24.3 | 0.158 | 0.85 | 0.83 | 1.02 | 0.882
H26020225 | CS26020205 | 냉연 | 1제강 | 2026-02-03 23:00 | BH34 | BH340_OUT | RH | 1554.4 | 1280234 | 0.0033 | 0.39 | 0.01 | 0.0359 | 0.0049 | 0.0003 | 0.0337 | 0.0371 | 0.0067 | 0 | 0.0006 | 0.011 | 0.0014 | 0.011 | 0.013 | 0.0004 | 0.0012 | 0.0026 | 1.2 | 0.073 | 1663.5 | 453 | 2 | 1214 | 287 | 4 | 0 |  | 0 |  |  | 27.2 | 1617/1579 | 0.56 | 17 | 4906 | 1117 | 9 |  | 0.002 | 0.003 | SL260200897 | H26020225 | CS26020205 | 냉연 | 1제강 | 2CC | 1 | 2026-02-04 | BH340_OUT | BH34 | 250 | 1660 | 250 | 1660 | 32.58 | 1.31 | 0.03 | MP-IF | Soft | P5 | 95.1 | 정상 | Bifurcated | 1554.4 |  | 없음 | [5 empty] | OR26029034 | 13 | HC260200897 | SL260200897 | H26020225 | 2026-02-06 | 2열연 | 3.56 | 1620 | 32.09 | BH340_OUT | BH34 | BH34 | OR26029034 | BH34 | 자동차 외판 | 13 | 1200 | 1080 | 910 | 650 | U | 1210.2 | 1074.9 | 924.4 | 668.7 | U | 열연-산세 | T200897 | T | L |  |  |  | 258 | 372 | 38 | N |  |  | C260200902 | HC260200897 | HC260200897 | SL260200897 | H26020225 | 2026-02-09 | 냉연공장 | CGL_GA | 0.8 | 1610 | 29.52 | BH340_OUT | BH34 | BH34 | 자동차 외판 | OR26029034 | 13 | 163.9 | 702.5 | 841.6 | 642.4 | 469.5 | 401.1 | 413.9 | 1.04 | M | L | JIS5 | JIS 5호 | 185~265 | 340~420 | 34↑ | 0.19↑ | 30↑ | 216 | 352 | 38.5 | 0.221 | 1.73 | 1.53 | 2.16 | 1.738 | 42
H26020225 | CS26020205 | 냉연 | 1제강 | 2026-01-28 22:00 | BH34 | BH340_OUT | RH | 1557.5 | 955284 | 0.0028 | 0.43 | 0.04 | 0.0412 | 0.0041 | 0.0008 | 0.0387 | 0.0424 | 0.0075 | 0 | 0.0013 | 0.021 | 0.0044 | 0.015 | 0.006 | 0.0005 | 0.0011 | 0.0027 | 2.1 | 0.081 | 1670.4 | 492 | 2 | 1548 | 322 | 7.6 | 0 |  | 0 |  |  | 32 | 1598/1582 | 1.32 | 19.4 | 6398 | 341 | 6.5 |  | 0.002 | 0.003 | SL260200898 | H26020225 | CS26020205 | 냉연 | 1제강 | 1CC | 1 | 2026-01-29 | BH340_OUT | BH34 | 250 | 1470 | 250 | 1470 | 28.85 | 1.36 | 0.01 | MP-IF | Soft | P4 | 94.5 | 정상 | Bifurcated | 1557.5 |  | 없음 | [5 empty] | OR26026838 | 16 | HC260200898 | SL260200898 | H26020225 | 2026-02-03 | 2열연 | 3.14 | 1430 | 28.42 | BH340_OUT | BH34 | BH34 | OR26026838 | BH34 | 자동차 외판 | 16 | 1200 | 1080 | 910 | 650 | U | 1210.2 | 1070 | 921.1 | 637.3 | U | 열연-산세 | T200898 | T | L |  |  |  | 246 | 389 | 34.9 | N |  |  | C260200903 | HC260200898 | HC260200898 | SL260200898 | H26020225 | 2026-02-09 | 냉연공장 | CGL_GA | 0.7 | 1420 | 23.87 | BH340_OUT | BH34 | BH34 | 자동차 외판 | OR26026838 | 16 | 154.3 | 754.1 | 828.3 | 648.3 | 491.7 | 387.6 | 409.4 | 1.02 | B | L | JIS5 | JIS 5호 | 185~265 | 340~420 | 34↑ | 0.19↑ | 30↑ | 240 | 375 | 34 | 0.206 | 1.57 | 1.52 | 2.04 | 1.663 | 40
H26020226 | CS26020206 | 냉연 | 1제강 | 2026-01-30 21:00 | BH34 | BH340_OUT | RH | 1564 | 1185569 | 0.0031 | 0.43 | 0.02 | 0.0351 | 0.0058 | 0.0003 | 0.04 | 0.0428 | 0.0045 | 0 | 0.0015 | 0.013 | 0.0006 | 0.01 | 0.006 | 0.0004 | 0.0002 | 0.0027 | 1.8 | 0.079 | 1679.9 | 773 | 2 | 926 | 156 | 6.7 | 0 |  | 0 |  |  | 30.6 | 1619/1586 | 1.04 | 13.1 | 5257 | 2833 | 8.4 |  | 0.002 | 0.003 | SL260200900 | H26020226 | CS26020206 | 냉연 | 1제강 | 2CC | 1 | 2026-01-31 | BH340_OUT | BH34 | 250 | 1280 | 250 | 1280 | 25.12 | 1.49 | 0.03 | MP-IF | Soft | P3 | 97.6 | 정상 | Bifurcated | 1564 |  | 없음 | [5 empty] | OR26027702 | 5 | HC260200900 | SL260200900 | H26020226 | 2026-02-02 | 2열연 | 3.03 | 1240 | 24.74 | BH340_OUT | BH34 | BH34 | OR26027702 | BH34 | 자동차 외판 | 5 | 1200 | 1080 | 910 | 650 | U | 1204.3 | 1083.1 | 919.2 | 654.6 | U | 열연-산세 | T200900 | T | L |  |  |  | 256 | 371 | 38.7 | N |  |  | C260200905 | HC260200900 | HC260200900 | SL260200900 | H26020226 | 2026-02-09 | 냉연공장 | CGL_GA | 0.8 | 1230 | 21.03 | BH340_OUT | BH34 | BH34 | 자동차 외판 | OR26027702 | 5 | 153.3 | 732.6 | 834.3 | 648.5 | 464.3 | 414.8 | 445.1 | 0.96 | M | L | JIS5 | JIS 5호 | 185~265 | 340~420 | 34↑ | 0.19↑ | 30↑ | 227 | 366 | 37.5 | 0.212 | 1.61 | 1.47 | 2.02 | 1.643 | 43
H26020226 | CS26020206 | 냉연 | 1제강 | 2026-01-30 21:00 | IF27 | IF270_IN | RH | 1557.1 | 908082 | 0.002 | 0.07 | 0.02 | 0.0039 | 0.0057 | 0.0018 | 0.0381 | 0.0427 | 0 | 0.0586 | 0.0036 | 0.01 | 0.0032 | 0.013 | 0.008 | 0 | 0.001 | 0.0029 | 2 | 0.018 | 1641.6 | 457 | 1 | 916 | 170 | 6.1 | 0 |  | 0 |  |  | 26 | 1606/1575 | 0.59 | 14.6 | 6676 | 478 | 6.1 |  | 0.0016 | 0.0024 | SL260200902 | H26020226 | CS26020206 | 냉연 | 1제강 | 2CC | 1 | 2026-01-31 | IF270_IN | IF27 | 250 | 1230 | 250 | 1230 | 24.14 | 1.34 | 0.02 | MP-IF | Soft | P1 | 93.2 | 정상 | Bifurcated | 1557.1 |  | 없음 | [5 empty] | OR26022249 | 11 | HC260200902 | SL260200902 | H26020226 | 2026-02-02 | 2열연 | 3.42 | 1190 | 23.78 | IF270_IN | IF27 | IF27 | OR26022249 | IF27 | 자동차 내판 | 11 | 1200 | 1080 | 920 | 700 | U | 1187.1 | 1085.3 | 919.2 | 699.2 | U | 열연-산세 | T200902 | T | L |  |  |  | 201 | 317 | 44 | N |  |  | C260200907 | HC260200902 | HC260200902 | SL260200902 | H26020226 | 2026-02-09 | 냉연공장 | CGL_GA | 0.8 | 1180 | 22.59 | IF270_IN | IF27 | IF27 | 자동차 내판 | OR26022249 | 11 | 158 | 747.5 | 819.4 | 661.1 | 461.8 | 387.6 | 419.6 | 0.76 | M | L | JIS5 | JIS 5호 | 120~190 | 270~350 | 44↑ | 0.22↑ |  | 138 | 286 | 48.3 | 0.241 | 1.84 | 1.73 | 2.39 | 1.922
H26020230 | CS26020200 | 냉연 | 1제강 | 2026-01-31 21:00 | HS59 | HSLA590C | LF | 1558.1 | 1037166 | 0.0843 | 1.55 | 0.29 | 0.0161 | 0.0061 | 0.0014 | 0.0518 | 0.0557 | 0.0337 | 0 | 0.0036 | 0.018 | 0.0039 | 0.018 | 0.015 | 0 | 0.0011 | 0.0042 | 1.6 | 0.35 | 1654.5 | 314 | 1 | 1166 | 449 | 3.8 | 49.9 | 0.01 | 8604 | 5.4 | 7.5 | 0 | 1610/1581 |  | 0 | 8064 | 564 | 8.8 | 8.7 | 0.064 | 0.096 | SL260200915 | H26020230 | CS26020200 | 냉연 | 1제강 | 1CC | 1 | 2026-02-01 | HSLA590C | HS59 | 250 | 1630 | 250 | 1630 | 31.99 | 1.54 | 0.02 | MP-LC | Medium | P2 | 98.6 | 정상 | Bifurcated | 1558.1 |  | 없음 | [5 empty] | OR26027740 | 6 | HC260200915 | SL260200915 | H26020230 | 2026-02-06 | 2열연 | 1.79 | 1590 | 31.51 | HSLA590C | HS59 | HS59 | OR26027740 | HS59 | 자동차 구조용 | 6 | 1230 | 1080 | 880 | 580 | E | 1226.7 | 1070.5 | 885.1 | 578.9 | E | 열연-산세 | T200915 | T | L |  |  |  | 463 | 587 | 24 | N |  |  | C260200920 | HC260200915 | HC260200915 | SL260200915 | H26020230 | 2026-02-10 | 냉연공장 | CGL_GA | 0.7 | 1580 | 19.54 | HSLA590C | HS59 | HS59 | 자동차 구조용 | OR26027740 | 6 | 183.5 | 741.7 | 794.3 | 651.6 | 483.1 | 387.4 | 404 | 1.03 | M | L | JIS5 | JIS 5호 | 440~600 | 590~710 | 20↑ |  |  | 476 | 650 | 22.3 | 0.142 | 1.02 | 0.86 | 1.21 | 0.988
H26020231 | CS26020201 | 냉연 | 1제강 | 2026-01-31 22:00 | IF27 | IF270_IN | RH | 1550.4 | 1377699 | 0.0016 | 0.09 | 0.01 | 0.0091 | 0.005 | 0.0024 | 0.0345 | 0.0404 | 0 | 0.0625 | 0.0028 | 0.025 | 0.0042 | 0.019 | 0.01 | 0 | 0.0012 | 0.0025 | 1 | 0.025 | 1672.8 | 768 | 1 | 1427 | 434 | 3.3 | 0 |  | 0 |  |  | 31.1 | 1615/1567 | 0.8 | 11.5 | 8872 | 1298 | 5.5 |  | 0.0016 | 0.0024 | SL260200922 | H26020231 | CS26020201 | 냉연 | 1제강 | 2CC | 2 | 2026-02-01 | IF270_IN | IF27 | 250 | 1220 | 250 | 1220 | 23.94 | 1.4 | 0.01 | MP-IF | Soft | P2 | 95.9 | 정상 | Bifurcated | 1550.4 |  | 없음 | [5 empty] | OR26024269 | 7 | HC260200922 | SL260200922 | H26020231 | 2026-02-03 | 2열연 | 3.02 | 1180 | 23.58 | IF270_IN | IF27 | IF27 | OR26024269 | IF27 | 자동차 내판 | 7 | 1200 | 1080 | 920 | 700 | U | 1203.9 | 1073.3 | 932.7 | 700.3 | U | 열연-산세 | T200922 | T | L |  |  |  | 192 | 313 | 44.6 | N |  |  | C260200927 | HC260200922 | HC260200922 | SL260200922 | H26020231 | 2026-02-10 | 냉연공장 | CAL | 0.65 | 1170 | 13.44 | IF270_IN | IF27 | IF27 | 자동차 내판 | OR26024269 | 7 | 270.4 | 706 | 832.9 | 660.5 | 467.5 | 412.8 | 436.9 | 0.68 | B | L | JIS5 | JIS 5호 | 120~190 | 270~350 | 44↑ | 0.22↑ |  | 147 | 297 | 46.2 | 0.245 | 2.05 | 1.83 | 2.49 | 2.05
H26020234 | CS26020204 | 냉연 | 1제강 | 2026-02-01 20:00 | BH34 | BH340_OUT | RH | 1553 | 1226843 | 0.0023 | 0.43 | 0.02 | 0.0418 | 0.006 | 0.0018 | 0.0326 | 0.0352 | 0.0102 | 0 | 0.0013 | 0.017 | 0.0013 | 0.008 | 0.011 | 0.0006 | 0 | 0.0023 | 1.4 | 0.079 | 1653.9 | 743 | 1 | 1287 | 414 | 6.4 | 0 |  | 0 |  |  | 28.3 | 1605/1586 | 1.36 | 14.4 | 6949 | 479 | 8.5 |  | 0.002 | 0.003 | SL260200934 | H26020234 | CS26020204 | 냉연 | 1제강 | 1CC | 1 | 2026-02-02 | BH340_OUT | BH34 | 250 | 1160 | 250 | 1160 | 22.76 | 1.28 | 0.04 | MP-IF | Soft | P5 | 97.7 | 정상 | Bifurcated | 1553 |  | 없음 | [5 empty] | OR26023272 | 19 | HC260200934 | SL260200934 | H26020234 | 2026-02-06 | 2열연 | 4.81 | 1120 | 22.42 | BH340_OUT | BH34 | BH34 | OR26023272 | BH34 | 자동차 외판 | 19 | 1200 | 1080 | 910 | 650 | U | 1188.1 | 1065.5 | 918.5 | 632.7 | U | 열연-산세 | T200934 | T | L |  |  |  | 250 | 351 | 39.7 | N |  |  | C260200939 | HC260200934 | HC260200934 | SL260200934 | H26020234 | 2026-02-11 | 냉연공장 | CAL | 1.2 | 1110 | 16.59 | BH340_OUT | BH34 | BH34 | 자동차 외판 | OR26023272 | 19 | 219.5 | 704.6 | 831.3 | 663.1 | 454.2 | 392.9 | 421.8 | 0.87 | M | L | JIS5 | JIS 5호 | 185~265 | 340~420 | 34↑ | 0.19↑ | 30↑ | 230 | 377 | 37 | 0.204 | 1.62 | 1.46 | 1.87 | 1.603 | 40
H26020237 | CS26020207 | 냉연 | 1제강 | 2026-01-29 23:00 | HS59 | HSLA590C | LF | 1552.8 | 901806 | 0.0848 | 1.44 | 0.31 | 0.0098 | 0.0042 | 0.0026 | 0.0398 | 0.0435 | 0.0326 | 0 | 0.001 | 0.03 | 0.0022 | 0.015 | 0.014 | 0 | 0.0006 | 0.004 | 2.4 | 0.333 | 1651.6 | 484 | 2 | 1202 | 424 | 3.7 | 35.2 | 0.0081 | 5022 | 9 | 6.4 | 0 | 1612/1575 |  | 0 | 8418 | 338 | 8 | 8.6 | 0.064 | 0.096 | SL260200943 | H26020237 | CS26020207 | 냉연 | 1제강 | 2CC | 1 | 2026-01-30 | HSLA590C | HS59 | 250 | 1250 | 250 | 1250 | 24.53 | 1.48 | 0.06 | MP-LC | Medium | P3 | 93.3 | 정상 | Bifurcated | 1552.8 |  | 없음 | [5 empty] | OR26025752 | 9 | HC260200943 | SL260200943 | H26020237 | 2026-02-04 | 2열연 | 1.69 | 1210 | 24.16 | HSLA590C | HS59 | HS59 | OR26025752 | HS59 | 자동차 구조용 | 9 | 1230 | 1080 | 880 | 580 | E | 1237.5 | 1063.6 | 868.5 | 579.8 | E | 열연-산세 | T200943 | T | L |  |  |  | 471 | 617 | 24.4 | N |  |  | C260200948 | HC260200943 | HC260200943 | SL260200943 | H26020237 | 2026-02-11 | 냉연공장 | CGL_GA | 0.7 | 1200 | 13.53 | HSLA590C | HS59 | HS59 | 자동차 구조용 | OR26025752 | 9 | 184.9 | 716 | 789.6 | 667.7 | 467.4 | 385.8 | 418.1 | 0.85 | M | L | JIS5 | JIS 5호 | 440~600 | 590~710 | 20↑ |  |  | 485 | 636 | 23.2 | 0.155 | 1.06 | 0.94 | 1.25 | 1.047
H26020238 | CS26020208 | 냉연 | 1제강 | 2026-02-03 22:00 | IF27 | IF270_IN | RH | 1550 | 1352478 | 0.0024 | 0.12 | 0.02 | 0.0177 | 0.0055 | 0.0028 | 0.0333 | 0.0392 | 0 | 0.0541 | 0.0004 | 0.011 | 0.0009 | 0.012 | 0.02 | 0 | 0.0014 | 0.0026 | 1.3 | 0.027 | 1675.5 | 834 | 2 | 1405 | 375 | 5.5 | 0 |  | 0 |  |  | 32.3 | 1619/1587 | 1.13 | 17.3 | 7394 | 1967 | 5.4 |  | 0.0016 | 0.0024 | SL260200947 | H26020238 | CS26020208 | 냉연 | 1제강 | 2CC | 1 | 2026-02-04 | IF270_IN | IF27 | 250 | 1870 | 250 | 1870 | 36.7 | 1.39 | 0.03 | MP-IF | Soft | P1 | 93.5 | 정상 | Bifurcated | 1550 |  | 없음 | [5 empty] | OR26028734 | 6 | HC260200947 | SL260200947 | H26020238 | 2026-02-08 | 2열연 | 4.72 | 1830 | 36.15 | IF270_IN | IF27 | IF27 | OR26028734 | IF27 | 자동차 내판 | 6 | 1200 | 1080 | 920 | 700 | U | 1194.8 | 1095.2 | 908.3 | 704.4 | U | 열연-산세 | T200947 | T | L |  |  |  | 201 | 309 | 46.2 | N |  |  | C260200952 | HC260200947 | HC260200947 | SL260200947 | H26020238 | 2026-02-11 | 냉연공장 | CAL | 1 | 1820 | 16.27 | IF270_IN | IF27 | IF27 | 자동차 내판 | OR26028734 | 6 | 254.1 | 723.2 | 836.9 | 648.5 | 475.3 | 417 | 428.6 | 0.75 | M | L | JIS5 | JIS 5호 | 120~190 | 270~350 | 44↑ | 0.22↑ |  | 158 | 304 | 46.5 | 0.239 | 1.89 | 1.79 | 2.52 | 1.998
H26020238 | CS26020208 | 냉연 | 1제강 | 2026-02-02 22:00 | IF27 | IF270_IN | RH | 1553.5 | 1225495 | 0.0028 | 0.13 | 0 | 0.0085 | 0.0064 | 0.0009 | 0.0301 | 0.0325 | 0 | 0.0644 | 0.002 | 0.021 | 0.001 | 0.019 | 0.014 | 0 | 0.0007 | 0.0021 | 1.4 | 0.031 | 1683.7 | 784 | 1 | 1560 | 337 | 3.9 | 0 |  | 0 |  |  | 35.3 | 1593/1573 | 1.17 | 14.2 | 7295 | 2697 | 5.4 |  | 0.0016 | 0.0024 | SL260200948 | H26020238 | CS26020208 | 냉연 | 1제강 | 2CC | 2 | 2026-02-03 | IF270_IN | IF27 | 250 | 1810 | 250 | 1810 | 35.52 | 1.4 | 0.03 | MP-IF | Soft | P4 | 97.5 | 정상 | Bifurcated | 1553.5 |  | 없음 | [5 empty] | OR26027699 | 18 | HC260200948 | SL260200948 | H26020238 | 2026-02-08 | 2열연 | 4.07 | 1770 | 34.99 | IF270_IN | IF27 | IF27 | OR26027699 | IF27 | 자동차 내판 | 18 | 1200 | 1080 | 920 | 700 | U | 1209.5 | 1084.8 | 915.4 | 680.2 | U | 열연-산세 | T200948 | T | L |  |  |  | 190 | 296 | 45.6 | N |  |  | C260200953 | HC260200948 | HC260200948 | SL260200948 | H26020238 | 2026-02-11 | 냉연공장 | CGL_GA | 0.8 | 1760 | 21.34 | IF270_IN | IF27 | IF27 | 자동차 내판 | OR26027699 | 18 | 180.4 | 759 | 817.2 | 642.2 | 499.8 | 407.3 | 435.3 | 0.82 | M | L | JIS5 | JIS 5호 | 120~190 | 270~350 | 44↑ | 0.22↑ |  | 152 | 302 | 49 | 0.235 | 1.8 | 1.63 | 2.38 | 1.86
H26020239 | CS26020209 | 냉연 | 1제강 | 2026-02-05 20:00 | BH34 | BH340_OUT | RH | 1557.3 | 920233 | 0.0029 | 0.39 | 0.02 | 0.0371 | 0.0073 | 0.0021 | 0.0385 | 0.0412 | 0.0103 | 0 | 0.0038 | 0.025 | 0.0009 | 0.019 | 0.006 | 0.0005 | 0.0003 | 0.0021 | 1.3 | 0.076 | 1677.3 | 698 | 2 | 1279 | 237 | 6.5 | 0 |  | 0 |  |  | 40 | 1608/1577 | 0.64 | 13.2 | 4799 | 2582 | 8.1 |  | 0.002 | 0.003 | SL260200951 | H26020239 | CS26020209 | 냉연 | 1제강 | 2CC | 1 | 2026-02-06 | BH340_OUT | BH34 | 250 | 1300 | 250 | 1300 | 25.51 | 1.34 | 0.05 | MP-IF | Soft | P4 | 94.5 | 정상 | Bifurcated | 1557.3 |  | 없음 | [5 empty] | OR26025295 | 7 | HC260200951 | SL260200951 | H26020239 | 2026-02-08 | 2열연 | 5.69 | 1260 | 25.13 | BH340_OUT | BH34 | BH34 | OR26025295 | BH34 | 자동차 외판 | 7 | 1200 | 1080 | 910 | 650 | U | 1191.1 | 1097.4 | 911.3 | 640.8 | U | 열연-산세 | T200951 | T | L |  |  |  | 255 | 371 | 36.2 | N |  |  | C260200956 | HC260200951 | HC260200951 | SL260200951 | H26020239 | 2026-02-12 | 냉연공장 | CGL_GA | 1.4 | 1250 | 23.62 | BH340_OUT | BH34 | BH34 | 자동차 외판 | OR26025295 | 7 | 163.6 | 746.9 | 827.3 | 650.7 | 471.1 | 407.8 | 433.2 | 0.97 | B | L | JIS5 | JIS 5호 | 185~265 | 340~420 | 34↑ | 0.19↑ | 30↑ | 225 | 369 | 35.9 | 0.211 | 1.61 | 1.39 | 1.94 | 1.583 | 42
H26020243 | CS26020203 | 냉연 | 1제강 | 2026-02-06 20:00 | BH34 | BH340_OUT | RH | 1556.2 | 945134 | 0.0025 | 0.4 | 0.02 | 0.0401 | 0.0065 | 0.0019 | 0.0318 | 0.0357 | 0.0067 | 0 | 0.004 | 0.011 | 0.0047 | 0.011 | 0.006 | 0.0005 | 0.0007 | 0.0022 | 2 | 0.074 | 1685.9 | 505 | 2 | 1120 | 247 | 4.9 | 0 |  | 0 |  |  | 38.3 | 1597/1566 | 0.79 | 14 | 5913 | 2086 | 8.7 |  | 0.002 | 0.003 | SL260200967 | H26020243 | CS26020203 | 냉연 | 1제강 | 1CC | 2 | 2026-02-07 | BH340_OUT | BH34 | 250 | 1480 | 250 | 1480 | 29.05 | 1.48 | 0.02 | MP-IF | Soft | P2 | 94 | 정상 | Bifurcated | 1556.2 |  | 없음 | [5 empty] | OR26021523 | 15 | HC260200967 | SL260200967 | H26020243 | 2026-02-09 | 2열연 | 3.31 | 1440 | 28.61 | BH340_OUT | BH34 | BH34 | OR26021523 | BH34 | 자동차 외판 | 15 | 1200 | 1080 | 910 | 650 | U | 1206.5 | 1093.5 | 912.1 | 645.6 | U | 열연-산세 | T200967 | T | L |  |  |  | 241 | 370 | 36.6 | N |  |  | C260200975 | HC260200967 | HC260200967 | SL260200967 | H26020243 | 2026-02-12 | 냉연공장 | CAL | 0.8 | 1430 | 19.74 | BH340_OUT | BH34 | BH34 | 자동차 외판 | OR26021523 | 15 | 274.7 | 735.4 | 835.1 | 669.1 | 467.3 | 406.7 | 418.1 | 0.87 | T | L | JIS5 | JIS 5호 | 185~265 | 340~420 | 34↑ | 0.19↑ | 30↑ | 223 | 368 | 35.6 | 0.203 | 1.59 | 1.57 | 2.19 | 1.73 | 34
H26020244 | CS26020204 | 냉연 | 1제강 | 2026-02-02 20:00 | IF27 | IF270_IN | RH | 1560.6 | 915183 | 0.0023 | 0.09 | 0 | 0.0086 | 0.0069 | 0.0029 | 0.0364 | 0.04 | 0 | 0.0647 | 0.0009 | 0.018 | 0.0042 | 0.015 | 0.013 | 0 | 0.001 | 0.0025 | 1.2 | 0.024 | 1654.6 | 884 | 2 | 1246 | 203 | 7.6 | 0 |  | 0 |  |  | 27.2 | 1611/1567 | 1.29 | 10.5 | 5649 | 2924 | 9.5 |  | 0.0016 | 0.0024 | SL260200971 | H26020244 | CS26020204 | 냉연 | 1제강 | 2CC | 1 | 2026-02-03 | IF270_IN | IF27 | 250 | 1510 | 250 | 1510 | 29.63 | 1.63 | 0.02 | MP-IF | Soft | P4 | 97.1 | 정상 | Bifurcated | 1560.6 |  | 없음 | [5 empty] | OR26021399 | 6 | HC260200971 | SL260200971 | H26020244 | 2026-02-06 | 2열연 | 3.57 | 1470 | 29.19 | IF270_IN | IF27 | IF27 | OR26021399 | IF27 | 자동차 내판 | 6 | 1200 | 1080 | 920 | 700 | U | 1205.4 | 1073.5 | 910.5 | 703.7 | U | 열연-산세 | T200971 | T | L |  |  |  | 203 | 288 | 45.3 | N |  |  | C260200979 | HC260200971 | HC260200971 | SL260200971 | H26020244 | 2026-02-13 | 냉연공장 | CAL | 0.7 | 1460 | 20.14 | IF270_IN | IF27 | IF27 | 자동차 내판 | OR26021399 | 6 | 299.4 | 727.2 | 839.4 | 664.6 | 485 | 401.3 | 401.6 | 0.86 | T | L | JIS5 | JIS 5호 | 120~190 | 270~350 | 44↑ | 0.22↑ |  | 152 | 292 | 48.4 | 0.24 | 1.76 | 1.73 | 2.55 | 1.942
H26020246 | CS26020206 | 냉연 | 1제강 | 2026-02-05 23:00 | LC34 | LC340 | LF | 1557.4 | 939406 | 0.0395 | 0.33 | 0 | 0.0305 | 0.0061 | 0.0026 | 0.0436 | 0.0466 | 0 | 0 | 0.0033 | 0.023 | 0.0002 | 0.011 | 0.013 | 0 | 0.0011 | 0.0036 | 1.2 | 0.101 | 1643.2 | 406 | 2 | 833 | 325 | 3.7 | 36.6 | 0.0121 | 7290 | 5.5 | 7.9 | 0 | 1618/1568 |  | 0 | 7464 | 2608 | 8.1 | 9.9 | 0.032 | 0.048 | SL260200976 | H26020246 | CS26020206 | 냉연 | 1제강 | 1CC | 1 | 2026-02-06 | LC340 | LC34 | 250 | 1260 | 250 | 1260 | 24.73 | 1.47 | 0.05 | MP-LC | Medium | P4 | 93.8 | 정상 | Bifurcated | 1557.4 |  | 없음 | [5 empty] | OR26024312 | 6 | HC260200976 | SL260200976 | H26020246 | 2026-02-10 | 2열연 | 5.21 | 1220 | 24.36 | LC340 | LC34 | LC34 | OR26024312 | LC34 | 일반 가공용 | 6 | 1200 | 1080 | 890 | 680 | E | 1215.1 | 1085.9 | 892.7 | 688.5 | E | 열연-산세 | T200976 | T | L |  |  |  | 268 | 377 | 36.4 | N |  |  | C260200984 | HC260200976 | HC260200976 | SL260200976 | H26020246 | 2026-02-13 | 냉연공장 | CAL | 1.4 | 1210 | 13.64 | LC340 | LC34 | LC34 | 일반 가공용 | OR26024312 | 6 | 223.6 | 700.2 | 782.4 | 646.8 | 484.9 | 393.4 | 435.9 | 1.25 | M | L | JIS5 | JIS 5호 | 175~275 | 340~440 | 34↑ |  |  | 219 | 357 | 40.9 | 0.208 | 1.49 | 1.18 | 1.66 | 1.377
H26020249 | CS26020209 | 냉연 | 1제강 | 2026-02-07 20:00 | IF27 | IF270_IN | RH | 1554.9 | 1245461 | 0.0015 | 0.09 | 0.02 | 0.0061 | 0.0048 | 0.0008 | 0.0392 | 0.0425 | 0 | 0.0554 | 0.0006 | 0.015 | 0.0041 | 0.01 | 0.013 | 0 | 0.0003 | 0.0027 | 1.1 | 0.022 | 1655.1 | 561 | 2 | 1470 | 193 | 5.8 | 0 |  | 0 |  |  | 33 | 1611/1570 | 0.57 | 11.6 | 6856 | 2395 | 7.2 |  | 0.0016 | 0.0024 | SL260200989 | H26020249 | CS26020209 | 냉연 | 1제강 | 2CC | 1 | 2026-02-08 | IF270_IN | IF27 | 250 | 1160 | 250 | 1160 | 22.76 | 1.26 | 0.05 | MP-IF | Soft | P3 | 92.5 | 정상 | Bifurcated | 1554.9 |  | 없음 | [5 empty] | OR26027061 | 18 | HC260200989 | SL260200989 | H26020249 | 2026-02-11 | 2열연 | 6.03 | 1120 | 22.42 | IF270_IN | IF27 | IF27 | OR26027061 | IF27 | 자동차 내판 | 18 | 1200 | 1080 | 920 | 700 | U | 1206.6 | 1090.1 | 921.1 | 692.5 | U | 열연-산세 | T200989 | T | L |  |  |  | 169 | 295 | 44.4 | N |  |  | C260200997 | HC260200989 | HC260200989 | SL260200989 | H26020249 | 2026-02-14 | 냉연공장 | CGL_GA | 1.4 | 1110 | 18.38 | IF270_IN | IF27 | IF27 | 자동차 내판 | OR26027061 | 18 | 122.6 | 747.4 | 818 | 670.3 | 470.5 | 403.6 | 408.2 | 0.87 | M | L | JIS5 | JIS 5호 | 120~190 | 270~350 | 44↑ | 0.22↑ |  | 171 | 295 | 48.5 | 0.237 | 2 | 1.85 | 2.44 | 2.035
H26020249 | CS26020209 | 냉연 | 1제강 | 2026-02-04 23:00 | HS59 | HSLA590C | LF | 1555.7 | 1186200 | 0.0851 | 1.52 | 0.29 | 0.0145 | 0.0046 | 0.0004 | 0.0324 | 0.0379 | 0.0351 | 0 | 0.0019 | 0.018 | 0.0036 | 0.012 | 0.013 | 0 | 0.0015 | 0.0044 | 2.2 | 0.345 | 1666.7 | 534 | 2 | 1423 | 290 | 5.7 | 47.2 | 0.0092 | 6764 | 7.2 | 3.5 | 0 | 1596/1588 |  | 0 | 5947 | 2504 | 8.9 | 5.4 | 0.064 | 0.096 | SL260200990 | H26020249 | CS26020209 | 냉연 | 1제강 | 2CC | 2 | 2026-02-05 | HSLA590C | HS59 | 250 | 1270 | 250 | 1270 | 24.92 | 1.4 | 0.01 | MP-LC | Medium | P3 | 95.3 | 정상 | Bifurcated | 1555.7 |  | 없음 | [5 empty] | OR26027631 | 5 | HC260200990 | SL260200990 | H26020249 | 2026-02-07 | 2열연 | 1.78 | 1230 | 24.55 | HSLA590C | HS59 | HS59 | OR26027631 | HS59 | 자동차 구조용 | 5 | 1230 | 1080 | 880 | 580 | E | 1224.2 | 1093.4 | 888.4 | 585.3 | E | 열연-산세 | T200990 | T | L |  |  |  | 479 | 600 | 23.3 | N |  |  | C260200998 | HC260200990 | HC260200990 | SL260200990 | H26020249 | 2026-02-14 | 냉연공장 | CAL | 0.7 | 1220 | 12.03 | HSLA590C | HS59 | HS59 | 자동차 구조용 | OR26027631 | 5 | 260 | 735.7 | 800.6 | 673.1 | 477 | 394.3 | 415.3 | 1.01 | T | L | JIS5 | JIS 5호 | 440~600 | 590~710 | 20↑ |  |  | 503 | 648 | 24.5 | 0.152 | 0.86 | 0.8 | 1.12 | 0.895
H26020251 | CS26020201 | 냉연 | 1제강 | 2026-02-06 20:00 | IF34 | IF340_OUT | RH | 1555.1 | 1342208 | 0.0022 | 0.45 | 0.01 | 0.0434 | 0.0054 | 0.0026 | 0.032 | 0.0379 | 0.0109 | 0.0213 | 0.0026 | 0.015 | 0.0023 | 0.015 | 0.013 | 0.0005 | 0.0003 | 0.0033 | 1.4 | 0.083 | 1665.5 | 433 | 2 | 1330 | 305 | 3.3 | 0 |  | 0 |  |  | 39.8 | 1618/1576 | 1.19 | 12.3 | 5209 | 2209 | 8.4 |  | 0.002 | 0.003 | SL260200998 | H26020251 | CS26020201 | 냉연 | 1제강 | 2CC | 2 | 2026-02-07 | IF340_OUT | IF34 | 250 | 1700 | 250 | 1700 | 33.36 | 1.45 | 0.05 | MP-IF | Soft | P2 | 95.1 | 정상 | Bifurcated | 1555.1 |  | 없음 | [5 empty] | OR26023720 | 4 | HC260200998 | SL260200998 | H26020251 | 2026-02-11 | 2열연 | 4.55 | 1660 | 32.86 | IF340_OUT | IF34 | IF34 | OR26023720 | IF34 | 자동차 외판 | 4 | 1200 | 1080 | 910 | 680 | U | 1202.1 | 1069.8 | 915 | 699.1 | U | 열연-산세 | T200998 | T | L |  |  |  | 249 | 385 | 38.3 | N |  |  | C260201006 | HC260200998 | HC260200998 | SL260200998 | H26020251 | 2026-02-14 | 냉연공장 | CGL_GA | 1 | 1650 | 24.64 | IF340_OUT | IF34 | IF34 | 자동차 외판 | OR26023720 | 4 | 147 | 751.4 | 814.9 | 668.8 | 461.5 | 387.6 | 404.9 | 0.74 | M | L | JIS5 | JIS 5호 | 175~245 | 340~420 | 36↑ | 0.19↑ |  | 200 | 375 | 38.6 | 0.219 | 1.89 | 1.62 | 2.23 | 1.84
H26020252 | CS26020202 | 냉연 | 1제강 | 2026-02-03 20:00 | LC34 | LC340 | LF | 1559.3 | 956260 | 0.0412 | 0.33 | 0 | 0.0338 | 0.0073 | 0.0026 | 0.0365 | 0.0398 | 0 | 0 | 0.003 | 0.029 | 0.001 | 0.017 | 0.017 | 0 | 0.0011 | 0.0034 | 1.2 | 0.105 | 1640.8 | 524 | 1 | 867 | 174 | 6.9 | 33.3 | 0.0109 | 8772 | 5.9 | 7.9 | 0 | 1617/1576 |  | 0 | 6698 | 2453 | 6.3 | 5.6 | 0.032 | 0.048 | SL260200999 | H26020252 | CS26020202 | 냉연 | 1제강 | 2CC | 1 | 2026-02-04 | LC340 | LC34 | 250 | 1820 | 250 | 1820 | 35.72 | 1.44 | 0.04 | MP-LC | Medium | P2 | 96.2 | 정상 | Bifurcated | 1559.3 |  | 없음 | [5 empty] | OR26029627 | 12 | HC260200999 | SL260200999 | H26020252 | 2026-02-09 | 2열연 | 3.12 | 1780 | 35.18 | LC340 | LC34 | LC34 | OR26029627 | LC34 | 일반 가공용 | 12 | 1200 | 1080 | 890 | 680 | E | 1205.4 | 1071.4 | 885.6 | 679.5 | E | 열연-산세 | T200999 | T | L |  |  |  | 275 | 386 | 35.2 | N |  |  | C260201008 | HC260200999 | HC260200999 | SL260200999 | H26020252 | 2026-02-14 | 냉연공장 | CAL | 1 | 1770 | 29.2 | LC340 | LC34 | LC34 | 일반 가공용 | OR26029627 | 12 | 222.3 | 746.2 | 768 | 678.1 | 452.5 | 399.5 | 444.8 | 1.2 | T | L | JIS5 | JIS 5호 | 175~275 | 340~440 | 34↑ |  |  | 224 | 371 | 36.2 | 0.198 | 1.29 | 1.08 | 1.6 | 1.263
H26020256 | CS26020206 | 냉연 | 1제강 | 2026-02-03 21:00 | BH34 | BH340_OUT | RH | 1552 | 1011337 | 0.0024 | 0.39 | 0.01 | 0.0368 | 0.0063 | 0.0018 | 0.0309 | 0.0334 | 0.0109 | 0 | 0.0017 | 0.016 | 0.0027 | 0.005 | 0.016 | 0.0007 | 0.0012 | 0.0023 | 1.6 | 0.073 | 1642.3 | 735 | 2 | 1337 | 232 | 4.9 | 0 |  | 0 |  |  | 26.7 | 1597/1571 | 1.2 | 14.1 | 4860 | 565 | 6 |  | 0.002 | 0.003 | SL260201015 | H26020256 | CS26020206 | 냉연 | 1제강 | 2CC | 2 | 2026-02-04 | BH340_OUT | BH34 | 250 | 1700 | 250 | 1700 | 33.36 | 1.4 | 0.05 | MP-IF | Soft | P1 | 92.2 | 정상 | Bifurcated | 1552 |  | 없음 | [5 empty] | OR26021981 | 19 | HC260201015 | SL260201015 | H26020256 | 2026-02-09 | 2열연 | 2.97 | 1660 | 32.86 | BH340_OUT | BH34 | BH34 | OR26021981 | BH34 | 자동차 외판 | 19 | 1200 | 1080 | 910 | 650 | U | 1204 | 1089.5 | 893.3 | 636.5 | U | 열연-산세 | T201015 | T | L |  |  |  | 256 | 367 | 38.3 | N |  |  | C260201024 | HC260201015 | HC260201015 | SL260201015 | H26020256 | 2026-02-14 | 냉연공장 | CAL | 0.8 | 1650 | 24.64 | BH340_OUT | BH34 | BH34 | 자동차 외판 | OR26021981 | 19 | 267 | 733.5 | 836.3 | 663.4 | 478.3 | 390.8 | 430.1 | 0.93 | B | L | JIS5 | JIS 5호 | 185~265 | 340~420 | 34↑ | 0.19↑ | 30↑ | 227 | 357 | 35.7 | 0.209 | 1.61 | 1.44 | 1.96 | 1.613 | 39
H26020259 | CS26020209 | 냉연 | 1제강 | 2026-02-08 20:00 | LC34 | LC340 | LF | 1552.4 | 1018392 | 0.0404 | 0.34 | 0.01 | 0.0308 | 0.0079 | 0.0018 | 0.0455 | 0.0486 | 0 | 0 | 0.0031 | 0.027 | 0.0036 | 0.008 | 0.009 | 0 | 0.0002 | 0.0029 | 1.8 | 0.105 | 1685 | 488 | 1 | 822 | 292 | 4.5 | 47 | 0.0125 | 5512 | 7.4 | 7 | 0 | 1605/1574 |  | 0 | 8863 | 2008 | 9.3 | 9.7 | 0.032 | 0.048 | SL260201027 | H26020259 | CS26020209 | 냉연 | 1제강 | 1CC | 2 | 2026-02-09 | LC340 | LC34 | 250 | 1660 | 250 | 1660 | 32.58 | 1.33 | 0.03 | MP-LC | Medium | P3 | 92.5 | 정상 | Bifurcated | 1552.4 |  | 없음 | [5 empty] | OR26021213 | 1 | HC260201027 | SL260201027 | H26020259 | 2026-02-11 | 2열연 | 3.36 | 1620 | 32.09 | LC340 | LC34 | LC34 | OR26021213 | LC34 | 일반 가공용 | 1 | 1200 | 1080 | 890 | 680 | E | 1194 | 1086 | 882.9 | 677.4 | E | 열연-산세 | T201027 | T | L |  |  |  | 295 | 383 | 36.2 | N |  |  | C260201036 | HC260201027 | HC260201027 | SL260201027 | H26020259 | 2026-02-15 | 냉연공장 | CAL | 1 | 1610 | 23.75 | LC340 | LC34 | LC34 | 일반 가공용 | OR26021213 | 1 | 220.5 | 731.1 | 781.3 | 670 | 451.5 | 390.1 | 446 | 1.07 | M | L | JIS5 | JIS 5호 | 175~275 | 340~440 | 34↑ |  |  | 208 | 367 | 38.7 | 0.199 | 1.29 | 1.17 | 1.64 | 1.317
H26020259 | CS26020209 | 냉연 | 1제강 | 2026-02-04 23:00 | HS59 | HSLA590C | LF | 1556.5 | 1188444 | 0.0795 | 1.52 | 0.3 | 0.0122 | 0.0039 | 0.0002 | 0.0432 | 0.0458 | 0.0391 | 0 | 0.003 | 0.026 | 0.002 | 0.017 | 0.019 | 0 | 0.0011 | 0.0047 | 1.3 | 0.341 | 1663 | 507 | 2 | 814 | 329 | 8 | 31.2 | 0.0091 | 6571 | 10.3 | 5.6 | 0 | 1608/1581 |  | 0 | 7883 | 185 | 8.2 | 7.1 | 0.064 | 0.096 | SL260201030 | H26020259 | CS26020209 | 냉연 | 1제강 | 1CC | 2 | 2026-02-05 | HSLA590C | HS59 | 250 | 1680 | 250 | 1680 | 32.97 | 1.31 | 0.02 | MP-LC | Medium | P2 | 94.1 | 정상 | Bifurcated | 1556.5 |  | 없음 | [5 empty] | OR26026629 | 19 | HC260201030 | SL260201030 | H26020259 | 2026-02-08 | 2열연 | 2.08 | 1640 | 32.48 | HSLA590C | HS59 | HS59 | OR26026629 | HS59 | 자동차 구조용 | 19 | 1230 | 1080 | 880 | 580 | E | 1234.2 | 1083.6 | 885.9 | 578.8 | E | 열연-산세 | T201030 | T | L |  |  |  | 497 | 610 | 23.6 | N |  |  | C260201039 | HC260201030 | HC260201030 | SL260201030 | H26020259 | 2026-02-15 | 냉연공장 | CAL | 0.8 | 1630 | 20.14 | HSLA590C | HS59 | HS59 | 자동차 구조용 | OR26026629 | 19 | 262.9 | 755.4 | 789 | 677.4 | 464 | 403.5 | 401.7 | 0.93 | T | L | JIS5 | JIS 5호 | 440~600 | 590~710 | 20↑ |  |  | 505 | 662 | 21.4 | 0.143 | 0.89 | 0.85 | 1.24 | 0.958
H26020260 | CS26020200 | 냉연 | 1제강 | 2026-02-04 22:00 | BH34 | BH340_OUT | RH | 1563.5 | 1393212 | 0.0027 | 0.36 | 0.01 | 0.0368 | 0.0055 | 0.0017 | 0.0388 | 0.0409 | 0.0082 | 0 | 0.0024 | 0.017 | 0.0026 | 0.016 | 0.017 | 0.0005 | 0.0005 | 0.003 | 1.1 | 0.069 | 1675.9 | 697 | 2 | 884 | 213 | 6.9 | 0 |  | 0 |  |  | 38.4 | 1590/1572 | 1.12 | 13.6 | 4977 | 183 | 8 |  | 0.002 | 0.003 | SL260201033 | H26020260 | CS26020200 | 냉연 | 1제강 | 2CC | 2 | 2026-02-05 | BH340_OUT | BH34 | 250 | 1130 | 250 | 1130 | 22.18 | 1.4 | 0.02 | MP-IF | Soft | P1 | 95.3 | 정상 | Bifurcated | 1563.5 |  | 없음 | [5 empty] | OR26023520 | 12 | HC260201033 | SL260201033 | H26020260 | 2026-02-08 | 2열연 | 4.8 | 1090 | 21.84 | BH340_OUT | BH34 | BH34 | OR26023520 | BH34 | 자동차 외판 | 12 | 1200 | 1080 | 910 | 650 | U | 1181.8 | 1090.1 | 916.2 | 644.9 | U | 열연-산세 | T201033 | T | L |  |  |  | 255 | 373 | 37.1 | Y | 드로스 | D99 | C260201042 | HC260201033 | HC260201033 | SL260201033 | H26020260 | 2026-02-15 | 냉연공장 | CGL_GA | 1 | 1080 | 15.72 | BH340_OUT | BH34 | BH34 | 자동차 외판 | OR26023520 | 12 | 143.1 | 741.5 | 829.6 | 667.6 | 477.2 | 398.7 | 437.5 | 0.97 | M | L | JIS5 | JIS 5호 | 185~265 | 340~420 | 34↑ | 0.19↑ | 30↑ | 235 | 357 | 38 | 0.207 | 1.55 | 1.54 | 2.11 | 1.685 | 36
H26020262 | CS26020202 | 냉연 | 1제강 | 2026-02-07 20:00 | IF27 | IF270_IN | RH | 1557.4 | 1065348 | 0.0018 | 0.07 | 0.01 | 0.0042 | 0.0055 | 0.001 | 0.0308 | 0.0335 | 0 | 0.0618 | 0.0019 | 0.023 | 0.0013 | 0.011 | 0.02 | 0 | 0.0014 | 0.002 | 1.5 | 0.021 | 1662 | 581 | 1 | 1446 | 398 | 7.4 | 0 |  | 0 |  |  | 32.5 | 1613/1568 | 0.53 | 12.6 | 5958 | 1200 | 8.3 |  | 0.0016 | 0.0024 | SL260201041 | H26020262 | CS26020202 | 냉연 | 1제강 | 1CC | 2 | 2026-02-08 | IF270_IN | IF27 | 250 | 1210 | 250 | 1210 | 23.75 | 1.44 | 0.03 | MP-IF | Soft | P2 | 95.9 | 정상 | Bifurcated | 1557.4 |  | 없음 | [5 empty] | OR26028910 | 13 | HC260201041 | SL260201041 | H26020262 | 2026-02-12 | 2열연 | 4.57 | 1170 | 23.39 | IF270_IN | IF27 | IF27 | OR26028910 | IF27 | 자동차 내판 | 13 | 1200 | 1080 | 920 | 700 | U | 1203.2 | 1062.2 | 915.7 | 724.3 | U | 열연-산세 | T201041 | T | L |  |  |  | 159 | 314 | 45.6 | N |  |  | C260201050 | HC260201041 | HC260201041 | SL260201041 | H26020262 | 2026-02-16 | 냉연공장 | CAL | 0.8 | 1160 | 17.54 | IF270_IN | IF27 | IF27 | 자동차 내판 | OR26028910 | 13 | 256.6 | 753.3 | 822.7 | 671.7 | 498.5 | 385.8 | 426.7 | 0.8 | M | L | JIS5 | JIS 5호 | 120~190 | 270~350 | 44↑ | 0.22↑ |  | 152 | 295 | 50.8 | 0.247 | 2.11 | 1.96 | 2.5 | 2.132
H26020264 | CS26020204 | 냉연 | 1제강 | 2026-02-05 23:00 | IF34 | IF340_OUT | RH | 1553.8 | 1388236 | 0.0025 | 0.45 | 0.01 | 0.0435 | 0.0062 | 0.0015 | 0.0308 | 0.036 | 0.0109 | 0.0215 | 0.0008 | 0.02 | 0.0045 | 0.016 | 0.005 | 0.0006 | 0.0012 | 0.0031 | 1.6 | 0.084 | 1664 | 564 | 1 | 1142 | 328 | 3.4 | 0 |  | 0 |  |  | 38 | 1605/1575 | 0.82 | 18.4 | 7060 | 957 | 8.6 |  | 0.002 | 0.003 | SL260201048 | H26020264 | CS26020204 | 냉연 | 1제강 | 2CC | 2 | 2026-02-06 | IF340_OUT | IF34 | 250 | 1370 | 250 | 1370 | 26.89 | 1.33 | 0.02 | MP-IF | Soft | P1 | 96.4 | 정상 | Bifurcated | 1553.8 |  | 없음 | [5 empty] | OR26021967 | 10 | HC260201048 | SL260201048 | H26020264 | 2026-02-09 | 2열연 | 3.16 | 1330 | 26.48 | IF340_OUT | IF34 | IF34 | OR26021967 | IF34 | 자동차 외판 | 10 | 1200 | 1080 | 910 | 680 | U | 1195.3 | 1077.6 | 918.4 | 672.5 | U | 열연-산세 | T201048 | T | L |  |  |  | 257 | 382 | 39.5 | N |  |  | C260201058 | HC260201048 | HC260201048 | SL260201048 | H26020264 | 2026-02-16 | 냉연공장 | CGL_GA | 0.7 | 1320 | 21.45 | IF340_OUT | IF34 | IF34 | 자동차 외판 | OR26021967 | 10 | 183.4 | 722.5 | 824.6 | 646.2 | 451.7 | 405.7 | 427.7 | 0.9 | M | L | JIS5 | JIS 5호 | 175~245 | 340~420 | 36↑ | 0.19↑ |  | 206 | 362 | 38.3 | 0.208 | 1.66 | 1.51 | 2.22 | 1.725
H26020264 | CS26020204 | 냉연 | 1제강 | 2026-02-04 21:00 | IF34 | IF340_OUT | RH | 1555.7 | 1049072 | 0.0025 | 0.47 | 0.02 | 0.0456 | 0.0044 | 0.0008 | 0.0353 | 0.0397 | 0.0136 | 0.0157 | 0.0003 | 0.017 | 0.0007 | 0.009 | 0.018 | 0.0006 | 0.0004 | 0.0023 | 1.6 | 0.086 | 1675.8 | 779 | 1 | 1210 | 315 | 5 | 0 |  | 0 |  |  | 37.1 | 1592/1571 | 1.29 | 13.4 | 5458 | 119 | 7.8 |  | 0.002 | 0.003 | SL260201049 | H26020264 | CS26020204 | 냉연 | 1제강 | 1CC | 2 | 2026-02-05 | IF340_OUT | IF34 | 250 | 1730 | 250 | 1730 | 33.95 | 1.24 | 0.06 | MP-IF | Soft | P2 | 93.8 | 정상 | Bifurcated | 1555.7 |  | 없음 | [5 empty] | OR26029802 | 1 | HC260201049 | SL260201049 | H26020264 | 2026-02-09 | 2열연 | 8.88 | 1690 | 33.44 | IF340_OUT | IF34 | IF34 | OR26029802 | IF34 | 자동차 외판 | 1 | 1200 | 1080 | 910 | 680 | U | 1197.1 | 1063.2 | 909 | 694.2 | U | 열연-산세 | T201049 | T | L |  |  |  | 250 | 358 | 36.7 | N |  |  | C260201059 | HC260201049 | HC260201049 | SL260201049 | H26020264 | 2026-02-16 | 냉연공장 | CGL_GA | 2 | 1680 | 30.76 | IF340_OUT | IF34 | IF34 | 자동차 외판 | OR26029802 | 1 | 143.6 | 751.1 | 840.4 | 646.9 | 481 | 419.2 | 441.9 | 0.83 | B | L | JIS5 | JIS 5호 | 175~245 | 340~420 | 36↑ | 0.19↑ |  | 206 | 381 | 42.4 | 0.219 | 1.7 | 1.56 | 2.25 | 1.768
H26020267 | CS26020207 | 냉연 | 1제강 | 2026-02-08 22:00 | LC34 | LC340 | LF | 1569 | 1153497 | 0.0347 | 0.3 | 0 | 0.0351 | 0.009 | 0.0016 | 0.0336 | 0.0384 | 0 | 0 | 0.0017 | 0.01 | 0.0032 | 0.011 | 0.02 | 0 | 0 | 0.0034 | 1.9 | 0.09 | 1687.4 | 395 | 1 | 1025 | 255 | 4.9 | 49.1 | 0.0126 | 5210 | 9.7 | 5 | 0 | 1592/1575 |  | 0 | 4737 | 155 | 8.8 | 7.6 | 0.032 | 0.048 | SL260201060 | H26020267 | CS26020207 | 냉연 | 1제강 | 1CC | 2 | 2026-02-09 | LC340 | LC34 | 250 | 1900 | 250 | 1900 | 37.29 | 1.47 | 0.02 | MP-LC | Medium | P1 | 92.1 | 정상 | Bifurcated | 1569 |  | 없음 | [5 empty] | OR26021930 | 4 | HC260201060 | SL260201060 | H26020267 | 2026-02-12 | 2열연 | 2.61 | 1860 | 36.73 | LC340 | LC34 | LC34 | OR26021930 | LC34 | 일반 가공용 | 4 | 1200 | 1080 | 890 | 680 | E | 1197.6 | 1090.7 | 880.4 | 692.4 | E | 열연-산세 | T201060 | T | L |  |  |  | 293 | 361 | 33.2 | N |  |  | C260201070 | HC260201060 | HC260201060 | SL260201060 | H26020267 | 2026-02-17 | 냉연공장 | CAL | 0.8 | 1850 | 20.2 | LC340 | LC34 | LC34 | 일반 가공용 | OR26021930 | 4 | 279.8 | 737.2 | 774.1 | 676 | 458.2 | 399.2 | 414.9 | 1.21 | M | L | JIS5 | JIS 5호 | 175~275 | 340~440 | 34↑ |  |  | 221 | 367 | 37.1 | 0.207 | 1.31 | 1.25 | 1.55 | 1.34
H26020269 | CS26020209 | 냉연 | 1제강 | 2026-02-08 21:00 | IF34 | IF340_OUT | RH | 1559.8 | 1046800 | 0.0023 | 0.47 | 0.02 | 0.0458 | 0.0052 | 0.0022 | 0.0422 | 0.0459 | 0.0128 | 0.0159 | 0.0016 | 0.022 | 0.0034 | 0.008 | 0.009 | 0.0006 | 0.0013 | 0.0029 | 1.9 | 0.087 | 1685.8 | 580 | 2 | 873 | 371 | 6.4 | 0 |  | 0 |  |  | 30.6 | 1592/1582 | 0.77 | 18.5 | 6517 | 2761 | 7.7 |  | 0.002 | 0.003 | SL260201068 | H26020269 | CS26020209 | 냉연 | 1제강 | 2CC | 2 | 2026-02-09 | IF340_OUT | IF34 | 250 | 1370 | 250 | 1370 | 26.89 | 1.42 | 0.02 | MP-IF | Soft | P2 | 94.4 | 정상 | Bifurcated | 1559.8 |  | 없음 | [5 empty] | OR26026038 | 17 | HC260201068 | SL260201068 | H26020269 | 2026-02-12 | 2열연 | 6.07 | 1330 | 26.48 | IF340_OUT | IF34 | IF34 | OR26026038 | IF34 | 자동차 외판 | 17 | 1200 | 1080 | 910 | 680 | U | 1177.7 | 1088.6 | 916.1 | 691.1 | U | 열연-산세 | T201068 | T | L |  |  |  | 266 | 370 | 37.6 | N |  |  | C260201078 | HC260201068 | HC260201068 | SL260201068 | H26020269 | 2026-02-17 | 냉연공장 | CGL_GA | 1.4 | 1320 | 22.51 | IF340_OUT | IF34 | IF34 | 자동차 외판 | OR26026038 | 17 | 140.1 | 711.4 | 823.5 | 652.2 | 476.4 | 398.8 | 413 | 0.76 | M | L | JIS5 | JIS 5호 | 175~245 | 340~420 | 36↑ | 0.19↑ |  | 201 | 374 | 41.2 | 0.219 | 1.83 | 1.59 | 2.19 | 1.8
H26020270 | CS26020200 | 냉연 | 1제강 | 2026-02-08 22:00 | BH34 | BH340_OUT | RH | 1558.2 | 1154452 | 0.0019 | 0.38 | 0.03 | 0.0401 | 0.0041 | 0.0003 | 0.0363 | 0.0388 | 0.0068 | 0 | 0.0037 | 0.013 | 0.003 | 0.017 | 0.017 | 0.0005 | 0 | 0.0023 | 1.7 | 0.071 | 1653.6 | 835 | 2 | 1411 | 404 | 3.1 | 0 |  | 0 |  |  | 39.7 | 1609/1581 | 1.09 | 16.4 | 5907 | 1692 | 8.8 |  | 0.002 | 0.003 | SL260201070 | H26020270 | CS26020200 | 냉연 | 1제강 | 1CC | 2 | 2026-02-09 | BH340_OUT | BH34 | 250 | 1270 | 250 | 1270 | 24.92 | 1.42 | 0.05 | MP-IF | Soft | P5 | 97.5 | 정상 | Bifurcated | 1558.2 |  | 없음 | [5 empty] | OR26024878 | 2 | HC260201070 | SL260201070 | H26020270 | 2026-02-12 | 2열연 | 2.77 | 1230 | 24.55 | BH340_OUT | BH34 | BH34 | OR26024878 | BH34 | 자동차 외판 | 2 | 1200 | 1080 | 910 | 650 | U | 1190.1 | 1068.6 | 910.2 | 647.1 | U | 열연-산세 | T201070 | T | L |  |  |  | 252 | 362 | 37.8 | N |  |  | C260201080 | HC260201070 | HC260201070 | SL260201070 | H26020270 | 2026-02-17 | 냉연공장 | CGL_GA | 0.65 | 1220 | 19.15 | BH340_OUT | BH34 | BH34 | 자동차 외판 | OR26024878 | 2 | 178.7 | 728.2 | 832.8 | 661.3 | 498.1 | 399.9 | 435.8 | 1.06 | B | L | JIS5 | JIS 5호 | 185~265 | 340~420 | 34↑ | 0.19↑ | 30↑ | 238 | 353 | 36.2 | 0.208 | 1.59 | 1.5 | 2.08 | 1.667 | 38
H26020271 | CS26020201 | 냉연 | 1제강 | 2026-02-05 21:00 | IF27 | IF270_IN | RH | 1560.3 | 1306891 | 0.0014 | 0.11 | 0 | 0.0044 | 0.0056 | 0 | 0.0423 | 0.0463 | 0 | 0.0604 | 0.0017 | 0.024 | 0.0043 | 0.005 | 0.019 | 0 | 0.0011 | 0.0021 | 2.1 | 0.027 | 1689.8 | 534 | 1 | 1265 | 235 | 4 | 0 |  | 0 |  |  | 31 | 1603/1579 | 0.79 | 11.5 | 6188 | 423 | 9.6 |  | 0.0016 | 0.0024 | SL260201075 | H26020271 | CS26020201 | 냉연 | 1제강 | 2CC | 2 | 2026-02-06 | IF270_IN | IF27 | 250 | 1820 | 250 | 1820 | 35.72 | 1.28 | 0.02 | MP-IF | Soft | P4 | 94.6 | 정상 | Bifurcated | 1560.3 |  | 없음 | [5 empty] | OR26023301 | 5 | HC260201075 | SL260201075 | H26020271 | 2026-02-11 | 2열연 | 6.99 | 1780 | 35.18 | IF270_IN | IF27 | IF27 | OR26023301 | IF27 | 자동차 내판 | 5 | 1200 | 1080 | 920 | 700 | U | 1200.8 | 1080 | 918.1 | 715.7 | U | 열연-산세 | T201075 | T | L |  |  |  | 200 | 274 | 45.3 | N |  |  | C260201085 | HC260201075 | HC260201075 | SL260201075 | H26020271 | 2026-02-17 | 냉연공장 | CAL | 1.4 | 1770 | 20.05 | IF270_IN | IF27 | IF27 | 자동차 내판 | OR26023301 | 5 | 200.2 | 706 | 827.4 | 670.6 | 468.1 | 416.5 | 422.9 | 0.83 | M | L | JIS5 | JIS 5호 | 120~190 | 270~350 | 44↑ | 0.22↑ |  | 148 | 295 | 52.1 | 0.247 | 2.16 | 1.87 | 2.55 | 2.112
H26020272 | CS26020202 | 냉연 | 1제강 | 2026-02-09 21:00 | IF34 | IF340_OUT | RH | 1558.1 | 991858 | 0.0023 | 0.48 | 0.02 | 0.0452 | 0.0079 | 0.0026 | 0.0361 | 0.0383 | 0.012 | 0.018 | 0.002 | 0.018 | 0.0027 | 0.02 | 0.016 | 0.0005 | 0.0011 | 0.0018 | 2.2 | 0.089 | 1669.6 | 846 | 2 | 936 | 324 | 7 | 0 |  | 0 |  |  | 36.5 | 1609/1568 | 0.87 | 12.8 | 7195 | 180 | 9.4 |  | 0.002 | 0.003 | SL260201080 | H26020272 | CS26020202 | 냉연 | 1제강 | 2CC | 1 | 2026-02-10 | IF340_OUT | IF34 | 250 | 1160 | 250 | 1160 | 22.76 | 1.37 | 0.02 | MP-IF | Soft | P4 | 94.5 | 정상 | Bifurcated | 1558.1 |  | 없음 | [5 empty] | OR26022663 | 12 | HC260201080 | SL260201080 | H26020272 | 2026-02-12 | 2열연 | 4.56 | 1120 | 22.42 | IF340_OUT | IF34 | IF34 | OR26022663 | IF34 | 자동차 외판 | 12 | 1200 | 1080 | 910 | 680 | U | 1202.4 | 1072.7 | 917.2 | 656.8 | U | 열연-산세 | T201080 | T | L |  |  |  | 246 | 375 | 39.7 | N |  |  | C260201090 | HC260201080 | HC260201080 | SL260201080 | H26020272 | 2026-02-18 | 냉연공장 | CGL_GA | 1 | 1110 | 13.68 | IF340_OUT | IF34 | IF34 | 자동차 외판 | OR26022663 | 12 | 135.1 | 743 | 831.3 | 664.4 | 489.5 | 384.9 | 402.2 | 0.86 | M | L | JIS5 | JIS 5호 | 175~245 | 340~420 | 36↑ | 0.19↑ |  | 204 | 371 | 38 | 0.205 | 1.62 | 1.51 | 2.15 | 1.698
H26020274 | CS26020204 | 냉연 | 1제강 | 2026-02-09 22:00 | IF34 | IF340_OUT | RH | 1559.1 | 905289 | 0.0022 | 0.46 | 0.02 | 0.0415 | 0.0065 | 0.0021 | 0.0345 | 0.0405 | 0.0151 | 0.0195 | 0.0008 | 0.026 | 0.0033 | 0.011 | 0.014 | 0.0008 | 0.0009 | 0.0026 | 2.1 | 0.087 | 1673.2 | 832 | 1 | 845 | 268 | 3.1 | 0 |  | 0 |  |  | 37.9 | 1609/1568 | 1.44 | 10.3 | 6526 | 2329 | 7.1 |  | 0.002 | 0.003 | SL260201087 | H26020274 | CS26020204 | 냉연 | 1제강 | 2CC | 1 | 2026-02-10 | IF340_OUT | IF34 | 250 | 1760 | 250 | 1760 | 34.54 | 1.5 | 0.05 | MP-IF | Soft | P1 | 94.6 | 정상 | Bifurcated | 1559.1 |  | 없음 | [5 empty] | OR26022398 | 1 | HC260201087 | SL260201087 | H26020274 | 2026-02-15 | 2열연 | 5.3 | 1720 | 34.02 | IF340_OUT | IF34 | IF34 | OR26022398 | IF34 | 자동차 외판 | 1 | 1200 | 1080 | 910 | 680 | U | 1183.6 | 1081.4 | 915 | 686.7 | U | 열연-산세 | T201087 | T | L |  |  |  | 247 | 369 | 38.1 | Y | 슬리버 | D02 | C260201097 | HC260201087 | HC260201087 | SL260201087 | H26020274 | 2026-02-18 | 냉연공장 | CGL_GA | 1 | 1710 | 21.09 | IF340_OUT | IF34 | IF34 | 자동차 외판 | OR26022398 | 1 | 148.4 | 705.6 | 825.1 | 655.7 | 452.7 | 411.9 | 446.2 | 0.77 | B | L | JIS5 | JIS 5호 | 175~245 | 340~420 | 36↑ | 0.19↑ |  | 209 | 379 | 40 | 0.213 | 1.72 | 1.56 | 2.14 | 1.745
H26020274 | CS26020204 | 냉연 | 1제강 | 2026-02-09 20:00 | IF27 | IF270_IN | RH | 1554.9 | 912318 | 0.0023 | 0.17 | 0.01 | 0.0035 | 0.0049 | 0.0027 | 0.0351 | 0.0391 | 0 | 0.0595 | 0.0004 | 0.025 | 0.0043 | 0.015 | 0.009 | 0 | 0.0008 | 0.0026 | 2.4 | 0.038 | 1651.2 | 495 | 1 | 1329 | 362 | 7.1 | 0 |  | 0 |  |  | 26.1 | 1591/1581 | 0.91 | 15.2 | 4348 | 760 | 8.7 |  | 0.0016 | 0.0024 | SL260201089 | H26020274 | CS26020204 | 냉연 | 1제강 | 1CC | 2 | 2026-02-10 | IF270_IN | IF27 | 250 | 1790 | 250 | 1790 | 35.13 | 1.39 | 0.05 | MP-IF | Soft | P5 | 93.2 | 정상 | Bifurcated | 1554.9 |  | 없음 | [5 empty] | OR26026176 | 11 | HC260201089 | SL260201089 | H26020274 | 2026-02-12 | 2열연 | 3.88 | 1750 | 34.6 | IF270_IN | IF27 | IF27 | OR26026176 | IF27 | 자동차 내판 | 11 | 1200 | 1080 | 920 | 700 | U | 1203.7 | 1087 | 931.2 | 717.3 | U | 열연-산세 | T201089 | T | L |  |  |  | 208 | 330 | 42.7 | N |  |  | C260201099 | HC260201089 | HC260201089 | SL260201089 | H26020274 | 2026-02-18 | 냉연공장 | CGL_GA | 0.8 | 1740 | 19.38 | IF270_IN | IF27 | IF27 | 자동차 내판 | OR26026176 | 11 | 183.7 | 743.1 | 818.6 | 668.6 | 469.2 | 397 | 448.9 | 0.83 | T | L | JIS5 | JIS 5호 | 120~190 | 270~350 | 44↑ | 0.22↑ |  | 159 | 289 | 48.5 | 0.251 | 1.95 | 1.63 | 2.38 | 1.897
H26020275 | CS26020205 | 냉연 | 1제강 | 2026-02-08 21:00 | HS59 | HSLA590C | LF | 1563.6 | 1083453 | 0.0796 | 1.52 | 0.28 | 0.0127 | 0.0023 | 0.0014 | 0.036 | 0.0405 | 0.0354 | 0 | 0.0036 | 0.019 | 0.0041 | 0.019 | 0.01 | 0 | 0.0011 | 0.0039 | 1.1 | 0.34 | 1648.6 | 399 | 1 | 1064 | 188 | 6.9 | 47.3 | 0.0054 | 7390 | 10.8 | 3.8 | 0 | 1602/1577 |  | 0 | 6740 | 1147 | 5.4 | 6.3 | 0.064 | 0.096 | SL260201092 | H26020275 | CS26020205 | 냉연 | 1제강 | 2CC | 2 | 2026-02-09 | HSLA590C | HS59 | 250 | 1410 | 250 | 1410 | 27.67 | 1.45 | 0.02 | MP-LC | Medium | P4 | 93.7 | 정상 | Bifurcated | 1563.6 |  | 없음 | [5 empty] | OR26024419 | 15 | HC260201092 | SL260201092 | H26020275 | 2026-02-11 | 2열연 | 2.44 | 1370 | 27.26 | HSLA590C | HS59 | HS59 | OR26024419 | HS59 | 자동차 구조용 | 15 | 1230 | 1080 | 880 | 580 | E | 1253.3 | 1090.5 | 881.7 | 576.8 | E | 열연-산세 | T201092 | T | L |  |  |  | 482 | 627 | 23.6 | N |  |  | C260201102 | HC260201092 | HC260201092 | SL260201092 | H26020275 | 2026-02-18 | 냉연공장 | CGL_GA | 1 | 1360 | 13.08 | HSLA590C | HS59 | HS59 | 자동차 구조용 | OR26024419 | 15 | 156.5 | 735.5 | 787.2 | 644.4 | 499.1 | 406.7 | 436.3 | 1 | B | L | JIS5 | JIS 5호 | 440~600 | 590~710 | 20↑ |  |  | 500 | 651 | 20.8 | 0.148 | 1.05 | 0.9 | 1.24 | 1.022
H26020275 | CS26020205 | 냉연 | 1제강 | 2026-02-12 22:00 | IF27 | IF270_IN | RH | 1551.9 | 1155410 | 0.0024 | 0.05 | 0.02 | 0.0112 | 0.0045 | 0.0026 | 0.0286 | 0.0344 | 0 | 0.0634 | 0.0004 | 0.021 | 0.0005 | 0.019 | 0.012 | 0 | 0.0006 | 0.0029 | 1.5 | 0.017 | 1675.2 | 820 | 1 | 1569 | 357 | 4.1 | 0 |  | 0 |  |  | 33.9 | 1594/1568 | 0.72 | 11.5 | 8546 | 1964 | 8.7 |  | 0.0016 | 0.0024 | SL260201093 | H26020275 | CS26020205 | 냉연 | 1제강 | 2CC | 2 | 2026-02-13 | IF270_IN | IF27 | 250 | 1760 | 250 | 1760 | 34.54 | 1.35 | 0.06 | MP-IF | Soft | P4 | 92.4 | 정상 | Bifurcated | 1551.9 |  | 없음 | [5 empty] | OR26025207 | 13 | HC260201093 | SL260201093 | H26020275 | 2026-02-15 | 2열연 | 4.02 | 1720 | 34.02 | IF270_IN | IF27 | IF27 | OR26025207 | IF27 | 자동차 내판 | 13 | 1200 | 1080 | 920 | 700 | U | 1221.2 | 1072 | 907.6 | 691.9 | U | 열연-산세 | T201093 | T | L |  |  |  | 185 | 302 | 45.5 | N |  |  | C260201103 | HC260201093 | HC260201093 | SL260201093 | H26020275 | 2026-02-18 | 냉연공장 | CAL | 0.8 | 1710 | 21.09 | IF270_IN | IF27 | IF27 | 자동차 내판 | OR26025207 | 13 | 276.1 | 711.5 | 820 | 678.2 | 491.4 | 391.3 | 432.5 | 0.82 | B | L | JIS5 | JIS 5호 | 120~190 | 270~350 | 44↑ | 0.22↑ |  | 171 | 299 | 47.1 | 0.231 | 1.93 | 1.8 | 2.49 | 2.005
H26020277 | CS26020207 | 냉연 | 1제강 | 2026-02-09 21:00 | BH34 | BH340_OUT | RH | 1550 | 1041213 | 0.0023 | 0.38 | 0.02 | 0.0362 | 0.0056 | 0.0023 | 0.0425 | 0.0472 | 0.0061 | 0 | 0.0033 | 0.012 | 0.0041 | 0.02 | 0.013 | 0.0004 | 0.0004 | 0.0028 | 1.7 | 0.072 | 1662.4 | 715 | 1 | 1474 | 275 | 6.7 | 0 |  | 0 |  |  | 30.2 | 1594/1590 | 0.7 | 12.1 | 7603 | 2037 | 8.2 |  | 0.002 | 0.003 | SL260201099 | H26020277 | CS26020207 | 냉연 | 1제강 | 2CC | 1 | 2026-02-10 | BH340_OUT | BH34 | 250 | 1460 | 250 | 1460 | 28.65 | 1.43 | 0.06 | MP-IF | Soft | P4 | 92.2 | 정상 | Bifurcated | 1550 |  | 없음 | [5 empty] | OR26027014 | 14 | HC260201099 | SL260201099 | H26020277 | 2026-02-13 | 2열연 | 6.81 | 1420 | 28.22 | BH340_OUT | BH34 | BH34 | OR26027014 | BH34 | 자동차 외판 | 14 | 1200 | 1080 | 910 | 650 | U | 1213.6 | 1065.3 | 902 | 645.6 | U | 열연-산세 | T201099 | T | L |  |  |  | 264 | 357 | 38.3 | N |  |  | C260201109 | HC260201099 | HC260201099 | SL260201099 | H26020277 | 2026-02-19 | 냉연공장 | CGL_GA | 1.4 | 1410 | 23.42 | BH340_OUT | BH34 | BH34 | 자동차 외판 | OR26027014 | 14 | 122.7 | 716.4 | 826.2 | 674.6 | 468.8 | 415.4 | 418.1 | 1.12 | M | L | JIS5 | JIS 5호 | 185~265 | 340~420 | 34↑ | 0.19↑ | 30↑ | 224 | 363 | 36.6 | 0.215 | 1.61 | 1.6 | 2.03 | 1.71 | 36
H26020279 | CS26020209 | 냉연 | 1제강 | 2026-02-08 21:00 | LC44 | LC440R | LF | 1560.5 | 1160933 | 0.0815 | 1.35 | 0.26 | 0.101 | 0.0075 | 0.0009 | 0.0458 | 0.0479 | 0 | 0 | 0.0032 | 0.018 | 0.0023 | 0.007 | 0.018 | 0 | 0.0006 | 0.0033 | 1.9 | 0.313 | 1652.1 | 395 | 1 | 870 | 399 | 6.4 | 33.1 | 0.0131 | 6384 | 5.1 | 8 | 0 | 1590/1571 |  | 0 | 4032 | 2700 | 9.9 | 5.9 | 0.056 | 0.084 | SL260201107 | H26020279 | CS26020209 | 냉연 | 1제강 | 2CC | 1 | 2026-02-09 | LC440R | LC44 | 250 | 1270 | 250 | 1270 | 24.92 | 1.45 | 0.03 | MP-LC | Medium | P2 | 97.6 | 정상 | Bifurcated | 1560.5 |  | 없음 | [5 empty] | OR26024125 | 18 | HC260201107 | SL260201107 | H26020279 | 2026-02-13 | 2열연 | 3.74 | 1230 | 24.55 | LC440R | LC44 | LC44 | OR26024125 | LC44 | 구조용 | 18 | 1200 | 1080 | 880 | 660 | E | 1205.9 | 1069.3 | 884.5 | 662.8 | E | 열연-산세 | T201107 | T | L |  |  |  | 344 | 466 | 29 | Y |  |  | C260201117 | HC260201107 | HC260201107 | SL260201107 | H26020279 | 2026-02-19 | 냉연공장 | CGL_GA | 1.2 | 1220 | 18.17 | LC440R | LC44 | LC44 | 구조용 | OR26024125 | 18 | 153.9 | 704 | 796.2 | 675 | 487.8 | 382.6 | 437.9 | 1.01 | T | L | JIS5 | JIS 5호 | 245~365 | 440~540 | 29↑ |  |  | 346 | 538 | 27.7 | 0.175 | 1.03 | 0.76 | 1.17 | 0.93
H26020280 | CS26020200 | 냉연 | 1제강 | 2026-02-08 20:00 | BH34 | BH340_OUT | RH | 1564 | 928737 | 0.0022 | 0.41 | 0.04 | 0.0389 | 0.007 | 0.0008 | 0.0266 | 0.0325 | 0.008 | 0 | 0.0039 | 0.016 | 0.0026 | 0.006 | 0.008 | 0.0005 | 0.0011 | 0.0026 | 2.3 | 0.076 | 1672.3 | 684 | 1 | 825 | 244 | 5.5 | 0 |  | 0 |  |  | 27.9 | 1615/1571 | 0.55 | 18.9 | 8315 | 332 | 8.5 |  | 0.002 | 0.003 | SL260201110 | H26020280 | CS26020200 | 냉연 | 1제강 | 2CC | 1 | 2026-02-09 | BH340_OUT | BH34 | 250 | 1840 | 250 | 1840 | 36.11 | 1.52 | 0.03 | MP-IF | Soft | P3 | 94.7 | 정상 | Bifurcated | 1564 |  | 없음 | [5 empty] | OR26029550 | 7 | HC260201110 | SL260201110 | H26020280 | 2026-02-12 | 2열연 | 3.7 | 1800 | 35.57 | BH340_OUT | BH34 | BH34 | OR26029550 | BH34 | 자동차 외판 | 7 | 1200 | 1080 | 910 | 650 | U | 1203.8 | 1096.8 | 919.7 | 648.5 | U | 열연-산세 | T201110 | T | L |  |  |  | 240 | 368 | 37.6 | N |  |  | C260201120 | HC260201110 | HC260201110 | SL260201110 | H26020280 | 2026-02-19 | 냉연공장 | CGL_GA | 0.8 | 1790 | 18.85 | BH340_OUT | BH34 | BH34 | 자동차 외판 | OR26029550 | 7 | 172.5 | 748.5 | 827.5 | 674.7 | 461 | 413.8 | 424.2 | 0.98 | M | L | JIS5 | JIS 5호 | 185~265 | 340~420 | 34↑ | 0.19↑ | 30↑ | 227 | 370 | 37.7 | 0.197 | 1.57 | 1.51 | 2.05 | 1.66 | 33
H26020280 | CS26020200 | 냉연 | 1제강 | 2026-02-11 23:00 | LC34 | LC340 | LF | 1553 | 1349174 | 0.0363 | 0.34 | 0.02 | 0.0378 | 0.0075 | 0.0003 | 0.0408 | 0.0455 | 0 | 0 | 0.0031 | 0.015 | 0.0031 | 0.008 | 0.011 | 0 | 0.0004 | 0.0037 | 2.4 | 0.098 | 1664.7 | 304 | 2 | 1565 | 174 | 5.9 | 48.9 | 0.0111 | 3378 | 5 | 4.8 | 0 | 1603/1575 |  | 0 | 8901 | 2523 | 10 | 9.7 | 0.032 | 0.048 | SL260201111 | H26020280 | CS26020200 | 냉연 | 1제강 | 2CC | 2 | 2026-02-12 | LC340 | LC34 | 250 | 1220 | 250 | 1220 | 23.94 | 1.3 | 0.03 | MP-LC | Medium | P1 | 92.4 | 정상 | Bifurcated | 1553 |  | 없음 | [5 empty] | OR26026555 | 15 | HC260201111 | SL260201111 | H26020280 | 2026-02-15 | 2열연 | 2.64 | 1180 | 23.58 | LC340 | LC34 | LC34 | OR26026555 | LC34 | 일반 가공용 | 15 | 1200 | 1080 | 890 | 680 | E | 1199.2 | 1096.3 | 874.4 | 698.3 | E | 열연-산세 | T201111 | T | L |  |  |  | 270 | 372 | 35.6 | N |  |  | C260201121 | HC260201111 | HC260201111 | SL260201111 | H26020280 | 2026-02-19 | 냉연공장 | CAL | 0.8 | 1170 | 10.85 | LC340 | LC34 | LC34 | 일반 가공용 | OR26026555 | 15 | 282.8 | 749.7 | 780.3 | 665.5 | 451.2 | 393.1 | 401.3 | 1.24 | M | L | JIS5 | JIS 5호 | 175~275 | 340~440 | 34↑ |  |  | 235 | 362 | 37.6 | 0.198 | 1.31 | 1.25 | 1.59 | 1.35
H26020281 | CS26020201 | 냉연 | 1제강 | 2026-02-11 21:00 | LC34 | LC340 | LF | 1556.8 | 1250708 | 0.036 | 0.33 | 0.02 | 0.0302 | 0.0073 | 0.0017 | 0.0367 | 0.0397 | 0 | 0 | 0.0031 | 0.011 | 0.0034 | 0.019 | 0.013 | 0 | 0.0014 | 0.0031 | 1.5 | 0.097 | 1669.3 | 421 | 2 | 1436 | 445 | 7.7 | 45.5 | 0.011 | 8854 | 6.9 | 5.2 | 0 | 1603/1568 |  | 0 | 5222 | 2181 | 6.8 | 7.3 | 0.032 | 0.048 | SL260201114 | H26020281 | CS26020201 | 냉연 | 1제강 | 2CC | 2 | 2026-02-12 | LC340 | LC34 | 250 | 1340 | 250 | 1340 | 26.3 | 1.26 | 0.04 | MP-LC | Medium | P3 | 95.5 | 정상 | Bifurcated | 1556.8 |  | 없음 | [5 empty] | OR26025096 | 3 | HC260201114 | SL260201114 | H26020281 | 2026-02-16 | 2열연 | 3.42 | 1300 | 25.9 | LC340 | LC34 | LC34 | OR26025096 | LC34 | 일반 가공용 | 3 | 1200 | 1080 | 890 | 680 | E | 1199.4 | 1078.1 | 893.5 | 681.7 | E | 열연-산세 | T201114 | T | L |  |  |  | 283 | 374 | 34.5 | N |  |  | C260201124 | HC260201114 | HC260201114 | SL260201114 | H26020281 | 2026-02-19 | 냉연공장 | CAL | 1 | 1290 | 16.32 | LC340 | LC34 | LC34 | 일반 가공용 | OR26025096 | 3 | 278.8 | 704.7 | 780.6 | 665.3 | 494.9 | 399.4 | 404.6 | 1.09 | B | L | JIS5 | JIS 5호 | 175~275 | 340~440 | 34↑ |  |  | 214 | 361 | 38.2 | 0.207 | 1.35 | 1.12 | 1.53 | 1.28
H26020282 | CS26020202 | 냉연 | 1제강 | 2026-02-11 23:00 | HS59 | HSLA590C | LF | 1561.3 | 1078569 | 0.0721 | 1.51 | 0.28 | 0.0153 | 0.0036 | 0.0009 | 0.0348 | 0.0391 | 0.0331 | 0 | 0.001 | 0.019 | 0.0026 | 0.01 | 0.011 | 0 | 0.0002 | 0.0034 | 2.3 | 0.33 | 1650.2 | 596 | 2 | 1564 | 381 | 4.2 | 45.7 | 0.0068 | 8064 | 8.1 | 3.9 | 0 | 1607/1582 |  | 0 | 7401 | 404 | 9.7 | 5.6 | 0.064 | 0.096 | SL260201121 | H26020282 | CS26020202 | 냉연 | 1제강 | 1CC | 2 | 2026-02-12 | HSLA590C | HS59 | 250 | 1540 | 250 | 1540 | 30.22 | 1.48 | 0.04 | MP-LC | Medium | P4 | 94.3 | 정상 | Bifurcated | 1561.3 |  | 없음 | [5 empty] | OR26026200 | 6 | HC260201121 | SL260201121 | H26020282 | 2026-02-15 | 2열연 | 3.51 | 1500 | 29.77 | HSLA590C | HS59 | HS59 | OR26026200 | HS59 | 자동차 구조용 | 6 | 1230 | 1080 | 880 | 580 | E | 1251.9 | 1060.9 | 875.9 | 574.6 | E | 열연-산세 | T201121 | T | L |  |  |  | 495 | 618 | 26 | N |  |  | C260201131 | HC260201121 | HC260201121 | SL260201121 | H26020282 | 2026-02-19 | 냉연공장 | CAL | 1.4 | 1490 | 16.37 | HSLA590C | HS59 | HS59 | 자동차 구조용 | OR26026200 | 6 | 207 | 730.5 | 796.6 | 670.6 | 472.4 | 398.8 | 440 | 1.03 | M | L | JIS5 | JIS 5호 | 440~600 | 590~710 | 20↑ |  |  | 498 | 648 | 24.1 | 0.16 | 1.02 | 0.96 | 1.23 | 1.042
H26020286 | CS26020206 | 냉연 | 1제강 | 2026-02-11 22:00 | IF34 | IF340_OUT | RH | 1562.8 | 979236 | 0.0017 | 0.45 | 0.03 | 0.0432 | 0.0054 | 0.0005 | 0.0352 | 0.0396 | 0.01 | 0.0199 | 0.0011 | 0.025 | 0.0011 | 0.016 | 0.017 | 0.0007 | 0.0007 | 0.0021 | 2.2 | 0.084 | 1672.9 | 718 | 2 | 1083 | 358 | 7.7 | 0 |  | 0 |  |  | 36.8 | 1615/1580 | 0.5 | 10.9 | 6084 | 1995 | 9.7 |  | 0.002 | 0.003 | SL260201135 | H26020286 | CS26020206 | 냉연 | 1제강 | 2CC | 2 | 2026-02-12 | IF340_OUT | IF34 | 250 | 1540 | 250 | 1540 | 30.22 | 1.62 | 0.02 | MP-IF | Soft | P5 | 98.3 | 정상 | Bifurcated | 1562.8 |  | 없음 | [5 empty] | OR26023372 | 5 | HC260201135 | SL260201135 | H26020286 | 2026-02-14 | 2열연 | 5.75 | 1500 | 29.77 | IF340_OUT | IF34 | IF34 | OR26023372 | IF34 | 자동차 외판 | 5 | 1200 | 1080 | 910 | 680 | U | 1198.9 | 1088.2 | 909 | 674.9 | U | 열연-산세 | T201135 | T | L |  |  |  | 249 | 382 | 38.4 | N | 슬리버 | D02 | C260201145 | HC260201135 | HC260201135 | SL260201135 | H26020286 | 2026-02-20 | 냉연공장 | CGL_GA | 1.4 | 1490 | 24.41 | IF340_OUT | IF34 | IF34 | 자동차 외판 | OR26023372 | 5 | 132.7 | 738 | 827.9 | 650.5 | 482.1 | 401.6 | 429.1 | 0.83 | B | L | JIS5 | JIS 5호 | 175~245 | 340~420 | 36↑ | 0.19↑ |  | 228 | 378 | 39.3 | 0.21 | 1.75 | 1.56 | 2.13 | 1.75
H26020288 | CS26020208 | 냉연 | 1제강 | 2026-02-13 22:00 | LC34 | LC340 | LF | 1558.3 | 1323004 | 0.039 | 0.29 | 0.04 | 0.0327 | 0.0056 | 0.0007 | 0.0385 | 0.0435 | 0 | 0 | 0.0021 | 0.014 | 0.0013 | 0.008 | 0.014 | 0 | 0.0007 | 0.0039 | 2.1 | 0.092 | 1684.1 | 473 | 1 | 1286 | 382 | 6.6 | 44.3 | 0.0102 | 6779 | 9.3 | 7.8 | 0 | 1618/1569 |  | 0 | 6327 | 1539 | 9.2 | 7.8 | 0.032 | 0.048 | SL260201143 | H26020288 | CS26020208 | 냉연 | 1제강 | 2CC | 1 | 2026-02-14 | LC340 | LC34 | 250 | 1400 | 250 | 1400 | 27.47 | 1.48 | 0.05 | MP-LC | Medium | P4 | 94 | 정상 | Bifurcated | 1558.3 |  | 없음 | [5 empty] | OR26023270 | 6 | HC260201143 | SL260201143 | H26020288 | 2026-02-16 | 2열연 | 4.44 | 1360 | 27.06 | LC340 | LC34 | LC34 | OR26023270 | LC34 | 일반 가공용 | 6 | 1200 | 1080 | 890 | 680 | E | 1186.4 | 1087.3 | 890.2 | 671 | E | 열연-산세 | T201143 | T | L |  |  |  | 280 | 376 | 33.4 | N |  |  | C260201153 | HC260201143 | HC260201143 | SL260201143 | H26020288 | 2026-02-20 | 냉연공장 | CAL | 1.2 | 1350 | 24.08 | LC340 | LC34 | LC34 | 일반 가공용 | OR26023270 | 6 | 224.9 | 728.1 | 783.8 | 658.2 | 457.1 | 397.5 | 405.7 | 1.24 | M | L | JIS5 | JIS 5호 | 175~275 | 340~440 | 34↑ |  |  | 215 | 366 | 39.3 | 0.211 | 1.47 | 1.35 | 1.71 | 1.47
H26020291 | CS26020201 | 냉연 | 1제강 | 2026-02-10 22:00 | BH34 | BH340_OUT | RH | 1562.3 | 1278525 | 0.0025 | 0.41 | 0.03 | 0.0399 | 0.0078 | 0.0014 | 0.0384 | 0.0417 | 0.0101 | 0 | 0.002 | 0.016 | 0.0002 | 0.007 | 0.014 | 0.0006 | 0.0013 | 0.0027 | 2.1 | 0.076 | 1653.9 | 750 | 2 | 1458 | 168 | 3.7 | 0 |  | 0 |  |  | 29.1 | 1597/1566 | 1.28 | 12.1 | 4296 | 1852 | 8.8 |  | 0.002 | 0.003 | SL260201157 | H26020291 | CS26020201 | 냉연 | 1제강 | 2CC | 2 | 2026-02-11 | BH340_OUT | BH34 | 250 | 1340 | 250 | 1340 | 26.3 | 1.34 | 0.02 | MP-IF | Soft | P2 | 98.6 | 정상 | Bifurcated | 1562.3 |  | 없음 | [5 empty] | OR26026985 | 10 | HC260201157 | SL260201157 | H26020291 | 2026-02-14 | 2열연 | 4.04 | 1300 | 25.9 | BH340_OUT | BH34 | BH34 | OR26026985 | BH34 | 자동차 외판 | 10 | 1200 | 1080 | 910 | 650 | U | 1196.3 | 1099 | 912.4 | 651.3 | U | 열연-산세 | T201157 | T | L |  |  |  | 250 | 383 | 42 | N |  |  | C260201167 | HC260201157 | HC260201157 | SL260201157 | H26020291 | 2026-02-21 | 냉연공장 | CGL_GA | 0.8 | 1290 | 18.65 | BH340_OUT | BH34 | BH34 | 자동차 외판 | OR26026985 | 10 | 175.6 | 742.5 | 823.2 | 661.4 | 452.1 | 399.8 | 409.7 | 1.09 | T | L | JIS5 | JIS 5호 | 185~265 | 340~420 | 34↑ | 0.19↑ | 30↑ | 234 | 369 | 35.5 | 0.206 | 1.64 | 1.45 | 2.06 | 1.65 | 39
H26020292 | CS26020202 | 냉연 | 1제강 | 2026-02-12 22:00 | LC34 | LC340 | LF | 1567 | 1305425 | 0.0493 | 0.33 | 0.02 | 0.0285 | 0.009 | 0.002 | 0.0445 | 0.0505 | 0 | 0 | 0.0006 | 0.014 | 0.0013 | 0.008 | 0.011 | 0 | 0.0003 | 0.0034 | 1.1 | 0.109 | 1665.6 | 471 | 2 | 1412 | 351 | 5.4 | 38.1 | 0.011 | 5985 | 10 | 7.5 | 0 | 1601/1567 |  | 0 | 7244 | 2195 | 7.8 | 9.4 | 0.032 | 0.048 | SL260201159 | H26020292 | CS26020202 | 냉연 | 1제강 | 2CC | 1 | 2026-02-13 | LC340 | LC34 | 250 | 1800 | 250 | 1800 | 35.32 | 1.37 | 0.03 | MP-LC | Medium | P5 | 93.1 | 정상 | Bifurcated | 1567 |  | 없음 | [5 empty] | OR26028902 | 10 | HC260201159 | SL260201159 | H26020292 | 2026-02-18 | 2열연 | 3.38 | 1760 | 34.8 | LC340 | LC34 | LC34 | OR26028902 | LC34 | 일반 가공용 | 10 | 1200 | 1080 | 890 | 680 | E | 1178.1 | 1092.7 | 893 | 679.9 | E | 열연-산세 | T201159 | T | L |  |  |  | 281 | 365 | 36.2 | N |  |  | C260201169 | HC260201159 | HC260201159 | SL260201159 | H26020292 | 2026-02-21 | 냉연공장 | CAL | 1 | 1750 | 17.05 | LC340 | LC34 | LC34 | 일반 가공용 | OR26028902 | 10 | 277.7 | 701.3 | 763.4 | 653.7 | 479.4 | 420.5 | 447.9 | 1.06 | M | L | JIS5 | JIS 5호 | 175~275 | 340~440 | 34↑ |  |  | 229 | 374 | 36 | 0.201 | 1.39 | 1.18 | 1.6 | 1.337
H26020292 | CS26020202 | 냉연 | 1제강 | 2026-02-12 23:00 | BH34 | BH340_OUT | RH | 1555.7 | 1379867 | 0.0033 | 0.39 | 0.01 | 0.04 | 0.0051 | 0.0001 | 0.0403 | 0.0455 | 0.0082 | 0 | 0.0027 | 0.011 | 0.002 | 0.02 | 0.018 | 0.0005 | 0.0006 | 0.0018 | 1.1 | 0.074 | 1685.7 | 753 | 1 | 993 | 290 | 6.7 | 0 |  | 0 |  |  | 38.2 | 1591/1588 | 0.64 | 14.7 | 4013 | 2825 | 5 |  | 0.002 | 0.003 | SL260201161 | H26020292 | CS26020202 | 냉연 | 1제강 | 2CC | 1 | 2026-02-13 | BH340_OUT | BH34 | 250 | 1660 | 250 | 1660 | 32.58 | 1.25 | 0.02 | MP-IF | Soft | P3 | 92.4 | 정상 | Bifurcated | 1555.7 |  | 없음 | [5 empty] | OR26028889 | 15 | HC260201161 | SL260201161 | H26020292 | 2026-02-18 | 2열연 | 3.28 | 1620 | 32.09 | BH340_OUT | BH34 | BH34 | OR26028889 | BH34 | 자동차 외판 | 15 | 1200 | 1080 | 910 | 650 | U | 1185.8 | 1065.9 | 909.8 | 651.3 | U | 열연-산세 | T201161 | T | L |  |  |  | 256 | 344 | 39 | N |  |  | C260201171 | HC260201161 | HC260201161 | SL260201161 | H26020292 | 2026-02-21 | 냉연공장 | CGL_GA | 0.8 | 1610 | 27.92 | BH340_OUT | BH34 | BH34 | 자동차 외판 | OR26028889 | 15 | 146 | 758.5 | 824.4 | 649.3 | 461.7 | 388.5 | 433.2 | 0.91 | B | L | JIS5 | JIS 5호 | 185~265 | 340~420 | 34↑ | 0.19↑ | 30↑ | 218 | 362 | 36 | 0.214 | 1.57 | 1.51 | 1.95 | 1.635 | 36
H26020295 | CS26020205 | 냉연 | 1제강 | 2026-02-14 22:00 | HS59 | HSLA590C | LF | 1555 | 1367201 | 0.0805 | 1.51 | 0.29 | 0.0149 | 0.0038 | 0.0005 | 0.0355 | 0.0412 | 0.035 | 0 | 0.0035 | 0.019 | 0.0017 | 0.017 | 0.013 | 0 | 0.0004 | 0.004 | 1.9 | 0.339 | 1679.6 | 449 | 2 | 840 | 313 | 7.2 | 27.7 | 0.0066 | 4879 | 11.1 | 4 | 0 | 1612/1586 |  | 0 | 4794 | 315 | 7.6 | 6.2 | 0.064 | 0.096 | SL260201173 | H26020295 | CS26020205 | 냉연 | 1제강 | 2CC | 1 | 2026-02-15 | HSLA590C | HS59 | 250 | 1330 | 250 | 1330 | 26.1 | 1.35 | 0.02 | MP-LC | Medium | P1 | 94.8 | 정상 | Bifurcated | 1555 |  | 없음 | [5 empty] | OR26026342 | 13 | HC260201173 | SL260201173 | H26020295 | 2026-02-19 | 2열연 | 4.22 | 1290 | 25.71 | HSLA590C | HS59 | HS59 | OR26026342 | HS59 | 자동차 구조용 | 13 | 1230 | 1080 | 880 | 580 | E | 1211.3 | 1087 | 878.6 | 588 | E | 열연-산세 | T201173 | T | L |  |  |  | 472 | 605 | 25.2 | N |  |  | C260201183 | HC260201173 | HC260201173 | SL260201173 | H26020295 | 2026-02-22 | 냉연공장 | CAL | 1.6 | 1280 | 22.88 | HSLA590C | HS59 | HS59 | 자동차 구조용 | OR26026342 | 13 | 202 | 718.7 | 800.4 | 671.7 | 468.1 | 395.8 | 443.9 | 1.05 | T | L | JIS5 | JIS 5호 | 440~600 | 590~710 | 20↑ |  |  | 512 | 636 | 26.1 | 0.142 | 1.04 | 0.95 | 1.28 | 1.055
H26020297 | CS26020207 | 냉연 | 1제강 | 2026-02-11 20:00 | LC44 | LC440R | LF | 1559.7 | 1046410 | 0.0832 | 1.36 | 0.26 | 0.1037 | 0.0061 | 0.0022 | 0.0306 | 0.0331 | 0 | 0 | 0.0018 | 0.029 | 0.0021 | 0.006 | 0.009 | 0 | 0.0003 | 0.0039 | 1.8 | 0.317 | 1669.7 | 346 | 2 | 1399 | 173 | 7.4 | 37.5 | 0.0103 | 7119 | 7.3 | 6.6 | 0 | 1613/1569 |  | 0 | 5976 | 1177 | 8 | 6.3 | 0.056 | 0.084 | SL260201179 | H26020297 | CS26020207 | 냉연 | 1제강 | 1CC | 1 | 2026-02-12 | LC440R | LC44 | 250 | 1320 | 250 | 1320 | 25.91 | 1.42 | 0.04 | MP-LC | Medium | P4 | 95.2 | 정상 | Bifurcated | 1559.7 |  | 없음 | [5 empty] | OR26029657 | 4 | HC260201179 | SL260201179 | H26020297 | 2026-02-16 | 2열연 | 2.17 | 1280 | 25.52 | LC440R | LC44 | LC44 | OR26029657 | LC44 | 구조용 | 4 | 1200 | 1080 | 880 | 660 | E | 1210.2 | 1081.2 | 870.8 | 649.2 | E | 열연-산세 | T201179 | T | L |  |  |  | 340 | 478 | 33.3 | Y |  |  | C260201189 | HC260201179 | HC260201179 | SL260201179 | H26020297 | 2026-02-22 | 냉연공장 | CAL | 0.8 | 1270 | 12.25 | LC440R | LC44 | LC44 | 구조용 | OR26029657 | 4 | 264 | 745.6 | 800.7 | 679.1 | 469.3 | 407.4 | 438.8 | 1.03 | T | L | JIS5 | JIS 5호 | 245~365 | 440~540 | 29↑ |  |  | 354 | 542 | 25.7 | 0.157 | 0.89 | 0.72 | 1.1 | 0.858
H26020297 | CS26020207 | 냉연 | 1제강 | 2026-02-16 23:00 | HS59 | HSLA590C | LF | 1563.5 | 1222177 | 0.0738 | 1.48 | 0.31 | 0.0133 | 0.0053 | 0.0023 | 0.0454 | 0.0497 | 0.0333 | 0 | 0.0019 | 0.021 | 0.0028 | 0.017 | 0.012 | 0 | 0.0007 | 0.0038 | 1.1 | 0.328 | 1681.2 | 568 | 1 | 1171 | 357 | 4.4 | 29.8 | 0.0076 | 4794 | 7.6 | 7 | 0 | 1606/1583 |  | 0 | 5479 | 75 | 6.4 | 9.1 | 0.064 | 0.096 | SL260201180 | H26020297 | CS26020207 | 냉연 | 1제강 | 2CC | 1 | 2026-02-17 | HSLA590C | HS59 | 250 | 1440 | 250 | 1440 | 28.26 | 1.49 | 0.06 | MP-LC | Medium | P4 | 92.5 | 정상 | Bifurcated | 1563.5 |  | 없음 | [5 empty] | OR26025820 | 5 | HC260201180 | SL260201180 | H26020297 | 2026-02-19 | 2열연 | 1.67 | 1400 | 27.84 | HSLA590C | HS59 | HS59 | OR26025820 | HS59 | 자동차 구조용 | 5 | 1230 | 1080 | 880 | 580 | E | 1224.4 | 1083.1 | 883.9 | 582.7 | E | 열연-산세 | T201180 | T | L |  |  |  | 475 | 613 | 22.5 | N |  |  | C260201190 | HC260201180 | HC260201180 | SL260201180 | H26020297 | 2026-02-22 | 냉연공장 | CGL_GA | 0.65 | 1390 | 21.44 | HSLA590C | HS59 | HS59 | 자동차 구조용 | OR26025820 | 5 | 151.9 | 706.5 | 789.8 | 658.1 | 460.5 | 414.8 | 445.3 | 1 | M | L | JIS5 | JIS 5호 | 440~600 | 590~710 | 20↑ |  |  | 503 | 633 | 21.7 | 0.152 | 1.01 | 0.98 | 1.17 | 1.035
H26020299 | CS26020209 | 냉연 | 1제강 | 2026-02-14 22:00 | IF34 | IF340_OUT | RH | 1550.6 | 1105897 | 0.0032 | 0.5 | 0.01 | 0.0432 | 0.0065 | 0.0023 | 0.0341 | 0.0398 | 0.0174 | 0.0219 | 0.0011 | 0.023 | 0.0019 | 0.01 | 0.013 | 0.0007 | 0.0001 | 0.0024 | 2.3 | 0.093 | 1674.7 | 726 | 2 | 1567 | 339 | 3.7 | 0 |  | 0 |  |  | 26.2 | 1609/1575 | 1.29 | 15.3 | 7549 | 430 | 6.3 |  | 0.002 | 0.003 | SL260201188 | H26020299 | CS26020209 | 냉연 | 1제강 | 1CC | 2 | 2026-02-15 | IF340_OUT | IF34 | 250 | 1840 | 250 | 1840 | 36.11 | 1.55 | 0.02 | MP-IF | Soft | P3 | 98.4 | 정상 | Bifurcated | 1550.6 |  | 없음 | [5 empty] | OR26029135 | 1 | HC260201188 | SL260201188 | H26020299 | 2026-02-19 | 2열연 | 6.97 | 1800 | 35.57 | IF340_OUT | IF34 | IF34 | OR26029135 | IF34 | 자동차 외판 | 1 | 1200 | 1080 | 910 | 680 | U | 1210.7 | 1076.7 | 902.4 | 696.8 | U | 열연-산세 | T201188 | T | L |  |  |  | 245 | 381 | 35.9 | N |  |  | C260201198 | HC260201188 | HC260201188 | SL260201188 | H26020299 | 2026-02-22 | 냉연공장 | CGL_GA | 1.6 | 1790 | 19.92 | IF340_OUT | IF34 | IF34 | 자동차 외판 | OR26029135 | 1 | 148.8 | 758.8 | 832.4 | 670.2 | 483.3 | 388 | 422.9 | 0.84 | B | L | JIS5 | JIS 5호 | 175~245 | 340~420 | 36↑ | 0.19↑ |  | 208 | 368 | 39.9 | 0.223 | 1.72 | 1.51 | 2.17 | 1.728
H26020299 | CS26020209 | 냉연 | 1제강 | 2026-02-13 20:00 | IF34 | IF340_OUT | RH | 1561.8 | 1212638 | 0.0029 | 0.46 | 0.02 | 0.0446 | 0.0057 | 0.0002 | 0.0346 | 0.038 | 0.0129 | 0.0161 | 0.0038 | 0.017 | 0.0045 | 0.007 | 0.012 | 0.0007 | 0.0006 | 0.0022 | 2 | 0.086 | 1688.7 | 665 | 1 | 1367 | 379 | 3.9 | 0 |  | 0 |  |  | 31.2 | 1602/1579 | 1.28 | 10.9 | 8550 | 952 | 6.1 |  | 0.002 | 0.003 | SL260201189 | H26020299 | CS26020209 | 냉연 | 1제강 | 1CC | 2 | 2026-02-14 | IF340_OUT | IF34 | 250 | 1770 | 250 | 1770 | 34.74 | 1.4 | 0.05 | MP-IF | Soft | P2 | 93.7 | 정상 | Bifurcated | 1561.8 |  | 없음 | [5 empty] | OR26028042 | 3 | HC260201189 | SL260201189 | H26020299 | 2026-02-17 | 2열연 | 5.31 | 1730 | 34.22 | IF340_OUT | IF34 | IF34 | OR26028042 | IF34 | 자동차 외판 | 3 | 1200 | 1080 | 910 | 680 | U | 1201.6 | 1062.5 | 901.8 | 700.1 | U | 열연-산세 | T201189 | T | L |  |  |  | 249 | 344 | 38 | N |  |  | C260201199 | HC260201189 | HC260201189 | SL260201189 | H26020299 | 2026-02-22 | 냉연공장 | CGL_GA | 1 | 1720 | 32.17 | IF340_OUT | IF34 | IF34 | 자동차 외판 | OR26028042 | 3 | 138.6 | 733.3 | 830.2 | 657.7 | 456.9 | 406.1 | 436.8 | 0.73 | M | L | JIS5 | JIS 5호 | 175~245 | 340~420 | 36↑ | 0.19↑ |  | 209 | 370 | 40.5 | 0.216 | 1.85 | 1.65 | 2.27 | 1.855
H26020303 | CS26020303 | 냉연 | 1제강 | 2026-02-13 20:00 | LC34 | LC340 | LF | 1562.4 | 967904 | 0.0348 | 0.41 | 0 | 0.0242 | 0.0083 | 0.0014 | 0.0397 | 0.0419 | 0 | 0 | 0.004 | 0.023 | 0.0003 | 0.009 | 0.015 | 0 | 0.0005 | 0.0039 | 1.1 | 0.11 | 1676.2 | 510 | 2 | 1221 | 168 | 4 | 30.1 | 0.011 | 4456 | 10.8 | 7 | 0 | 1607/1574 |  | 0 | 7524 | 861 | 6.8 | 8.6 | 0.032 | 0.048 | SL260201204 | H26020303 | CS26020303 | 냉연 | 1제강 | 1CC | 1 | 2026-02-14 | LC340 | LC34 | 250 | 1530 | 250 | 1530 | 30.03 | 1.44 | 0.03 | MP-LC | Medium | P1 | 93.4 | 정상 | Bifurcated | 1562.4 |  | 없음 | [5 empty] | OR26022086 | 15 | HC260201204 | SL260201204 | H26020303 | 2026-02-16 | 2열연 | 2.55 | 1490 | 29.58 | LC340 | LC34 | LC34 | OR26022086 | LC34 | 일반 가공용 | 15 | 1200 | 1080 | 890 | 680 | E | 1212.2 | 1084.8 | 885 | 671.4 | E | 열연-산세 | T201204 | T | L |  |  |  | 289 | 378 | 36.9 | N |  |  | C260201214 | HC260201204 | HC260201204 | SL260201204 | H26020303 | 2026-02-23 | 냉연공장 | CAL | 0.8 | 1480 | 21.89 | LC340 | LC34 | LC34 | 일반 가공용 | OR26022086 | 15 | 269.1 | 755 | 781.5 | 651.5 | 469.2 | 400.9 | 447.8 | 1.26 | M | L | JIS5 | JIS 5호 | 175~275 | 340~440 | 34↑ |  |  | 217 | 362 | 36.8 | 0.208 | 1.27 | 1.14 | 1.67 | 1.305
H26020304 | CS26020304 | 냉연 | 1제강 | 2026-02-14 21:00 | LC34 | LC340 | LF | 1558.2 | 1115596 | 0.0386 | 0.4 | 0.02 | 0.0303 | 0.0078 | 0.0022 | 0.0297 | 0.0329 | 0 | 0 | 0.0036 | 0.017 | 0.0017 | 0.016 | 0.006 | 0 | 0.0013 | 0.0038 | 1.6 | 0.111 | 1659.8 | 308 | 1 | 1424 | 225 | 5 | 30 | 0.0111 | 6796 | 10.4 | 6.2 | 0 | 1591/1585 |  | 0 | 4563 | 856 | 8.3 | 8.1 | 0.032 | 0.048 | SL260201207 | H26020304 | CS26020304 | 냉연 | 1제강 | 2CC | 2 | 2026-02-15 | LC340 | LC34 | 250 | 1580 | 250 | 1580 | 31.01 | 1.38 | 0.01 | MP-LC | Medium | P5 | 96.9 | 정상 | Bifurcated | 1558.2 |  | 없음 | [5 empty] | OR26024488 | 8 | HC260201207 | SL260201207 | H26020304 | 2026-02-17 | 2열연 | 5.05 | 1540 | 30.54 | LC340 | LC34 | LC34 | OR26024488 | LC34 | 일반 가공용 | 8 | 1200 | 1080 | 890 | 680 | E | 1190 | 1086.9 | 892.7 | 687.9 | E | 열연-산세 | T201207 | T | L |  |  |  | 309 | 368 | 36.3 | N |  |  | C260201217 | HC260201207 | HC260201207 | SL260201207 | H26020304 | 2026-02-23 | 냉연공장 | CAL | 1.4 | 1530 | 24.74 | LC340 | LC34 | LC34 | 일반 가공용 | OR26024488 | 8 | 222.8 | 742.2 | 782.9 | 669.1 | 490.4 | 409.1 | 445.7 | 1.22 | T | L | JIS5 | JIS 5호 | 175~275 | 340~440 | 34↑ |  |  | 233 | 376 | 38.9 | 0.204 | 1.36 | 1.23 | 1.66 | 1.37
H26020307 | CS26020307 | 냉연 | 1제강 | 2026-02-16 21:00 | IF27 | IF270_IN | RH | 1556.5 | 990064 | 0.0019 | 0.12 | 0 | 0.0034 | 0.0063 | 0.0004 | 0.032 | 0.0359 | 0 | 0.0573 | 0.0033 | 0.019 | 0.001 | 0.017 | 0.017 | 0 | 0.0014 | 0.0025 | 1.1 | 0.029 | 1677.5 | 452 | 2 | 1537 | 297 | 6.3 | 0 |  | 0 |  |  | 39.6 | 1591/1583 | 1.36 | 15.2 | 8228 | 2854 | 8.3 |  | 0.0016 | 0.0024 | SL260201221 | H26020307 | CS26020307 | 냉연 | 1제강 | 1CC | 1 | 2026-02-17 | IF270_IN | IF27 | 250 | 1590 | 250 | 1590 | 31.2 | 1.28 | 0.04 | MP-IF | Soft | P5 | 98.3 | 정상 | Bifurcated | 1556.5 |  | 없음 | [5 empty] | OR26022541 | 15 | HC260201221 | SL260201221 | H26020307 | 2026-02-20 | 2열연 | 3.41 | 1550 | 30.74 | IF270_IN | IF27 | IF27 | OR26022541 | IF27 | 자동차 내판 | 15 | 1200 | 1080 | 920 | 700 | U | 1191.2 | 1091.4 | 927.7 | 705.2 | U | 열연-산세 | T201221 | T | L |  |  |  | 183 | 320 | 42.9 | N |  |  | C260201231 | HC260201221 | HC260201221 | SL260201221 | H26020307 | 2026-02-24 | 냉연공장 | CAL | 0.7 | 1540 | 16.29 | IF270_IN | IF27 | IF27 | 자동차 내판 | OR26022541 | 15 | 273.3 | 704 | 833.9 | 640 | 467.8 | 414 | 429.7 | 0.87 | M | L | JIS5 | JIS 5호 | 120~190 | 270~350 | 44↑ | 0.22↑ |  | 142 | 293 | 48.8 | 0.244 | 2.04 | 1.77 | 2.47 | 2.013
H26020308 | CS26020308 | 냉연 | 1제강 | 2026-02-18 22:00 | LC34 | LC340 | LF | 1559.5 | 1339612 | 0.0326 | 0.34 | 0.03 | 0.0269 | 0.0067 | 0.002 | 0.037 | 0.0406 | 0 | 0 | 0.0035 | 0.016 | 0.0012 | 0.017 | 0.017 | 0 | 0.0005 | 0.0032 | 1.8 | 0.096 | 1682.1 | 558 | 2 | 1249 | 198 | 5.3 | 35.2 | 0.0123 | 4812 | 7.7 | 7.9 | 0 | 1606/1584 |  | 0 | 7299 | 2877 | 5.2 | 8.3 | 0.032 | 0.048 | SL260201225 | H26020308 | CS26020308 | 냉연 | 1제강 | 2CC | 2 | 2026-02-19 | LC340 | LC34 | 250 | 1460 | 250 | 1460 | 28.65 | 1.46 | 0.05 | MP-LC | Medium | P2 | 96.1 | 정상 | Bifurcated | 1559.5 |  | 없음 | [5 empty] | OR26027717 | 1 | HC260201225 | SL260201225 | H26020308 | 2026-02-21 | 2열연 | 2.51 | 1420 | 28.22 | LC340 | LC34 | LC34 | OR26027717 | LC34 | 일반 가공용 | 1 | 1200 | 1080 | 890 | 680 | E | 1205.7 | 1098.3 | 890.2 | 673.8 | E | 열연-산세 | T201225 | T | L |  |  |  | 290 | 377 | 35.1 | N |  |  | C260201235 | HC260201225 | HC260201225 | SL260201225 | H26020308 | 2026-02-24 | 냉연공장 | CAL | 0.8 | 1410 | 18.06 | LC340 | LC34 | LC34 | 일반 가공용 | OR26027717 | 1 | 266.6 | 755.7 | 785 | 672.9 | 480.5 | 404.4 | 427.7 | 1.16 | M | L | JIS5 | JIS 5호 | 175~275 | 340~440 | 34↑ |  |  | 214 | 361 | 37 | 0.21 | 1.32 | 1.13 | 1.67 | 1.312
H26020312 | CS26020302 | 냉연 | 1제강 | 2026-02-15 21:00 | IF34 | IF340_OUT | RH | 1561.3 | 1265458 | 0.0027 | 0.45 | 0.02 | 0.0432 | 0.0066 | 0.0006 | 0.0477 | 0.0533 | 0.0174 | 0.016 | 0.0039 | 0.01 | 0.0034 | 0.016 | 0.019 | 0.0005 | 0.0011 | 0.0023 | 2.1 | 0.083 | 1656.5 | 587 | 2 | 1466 | 364 | 5.6 | 0 |  | 0 |  |  | 27.8 | 1590/1570 | 1.37 | 10.1 | 4665 | 1869 | 5.5 |  | 0.002 | 0.003 | SL260201238 | H26020312 | CS26020302 | 냉연 | 1제강 | 2CC | 1 | 2026-02-16 | IF340_OUT | IF34 | 250 | 1070 | 250 | 1070 | 21 | 1.5 | 0.03 | MP-IF | Soft | P4 | 97.4 | 정상 | Bifurcated | 1561.3 |  | 없음 | [5 empty] | OR26026173 | 12 | HC260201238 | SL260201238 | H26020312 | 2026-02-18 | 2열연 | 3.06 | 1030 | 20.68 | IF340_OUT | IF34 | IF34 | OR26026173 | IF34 | 자동차 외판 | 12 | 1200 | 1080 | 910 | 680 | U | 1190.9 | 1079.2 | 914.8 | 675 | U | 열연-산세 | T201238 | T | L |  |  |  | 252 | 368 | 36.4 | N |  |  | C260201248 | HC260201238 | HC260201238 | SL260201238 | H26020312 | 2026-02-25 | 냉연공장 | CGL_GA | 0.7 | 1020 | 13.65 | IF340_OUT | IF34 | IF34 | 자동차 외판 | OR26026173 | 12 | 182.9 | 746.9 | 824.8 | 666.1 | 452.8 | 413.8 | 420.9 | 0.72 | M | L | JIS5 | JIS 5호 | 175~245 | 340~420 | 36↑ | 0.19↑ |  | 218 | 369 | 38.3 | 0.211 | 1.82 | 1.48 | 2.14 | 1.73
H26020312 | CS26020302 | 냉연 | 1제강 | 2026-02-12 23:00 | LC34 | LC340 | LF | 1558.9 | 1268220 | 0.048 | 0.42 | 0.05 | 0.0305 | 0.0083 | 0.0011 | 0.0388 | 0.0423 | 0 | 0 | 0.0035 | 0.02 | 0.0008 | 0.013 | 0.011 | 0 | 0.001 | 0.0041 | 2.4 | 0.124 | 1660.2 | 480 | 2 | 996 | 246 | 5.4 | 31.8 | 0.0119 | 8973 | 7.5 | 7.9 | 0 | 1618/1589 |  | 0 | 5813 | 1464 | 5.6 | 8.5 | 0.032 | 0.048 | SL260201240 | H26020312 | CS26020302 | 냉연 | 1제강 | 1CC | 1 | 2026-02-13 | LC340 | LC34 | 250 | 1420 | 250 | 1420 | 27.87 | 1.44 | 0.02 | MP-LC | Medium | P1 | 97.3 | 정상 | Bifurcated | 1558.9 |  | 없음 | [5 empty] | OR26024818 | 1 | HC260201240 | SL260201240 | H26020312 | 2026-02-18 | 2열연 | 2.13 | 1380 | 27.45 | LC340 | LC34 | LC34 | OR26024818 | LC34 | 일반 가공용 | 1 | 1200 | 1080 | 890 | 680 | E | 1219.2 | 1091.3 | 901.5 | 678.6 | E | 열연-산세 | T201240 | T | L |  |  |  | 283 | 395 | 37.6 | N |  |  | C260201250 | HC260201240 | HC260201240 | SL260201240 | H26020312 | 2026-02-25 | 냉연공장 | CAL | 0.65 | 1370 | 22.23 | LC340 | LC34 | LC34 | 일반 가공용 | OR26024818 | 1 | 259.9 | 744 | 776.9 | 658 | 462.6 | 393.4 | 445.6 | 1.22 | B | L | JIS5 | JIS 5호 | 175~275 | 340~440 | 34↑ |  |  | 237 | 381 | 34.3 | 0.201 | 1.23 | 1.06 | 1.51 | 1.215
H26020314 | CS26020304 | 냉연 | 1제강 | 2026-02-16 23:00 | LC34 | LC340 | LF | 1561.6 | 1119486 | 0.0447 | 0.32 | 0.05 | 0.0269 | 0.0076 | 0.0002 | 0.0323 | 0.0352 | 0 | 0 | 0.0022 | 0.029 | 0.0004 | 0.009 | 0.016 | 0 | 0.0007 | 0.0034 | 1 | 0.106 | 1653.7 | 516 | 2 | 1505 | 261 | 6 | 49.3 | 0.0128 | 8787 | 11.4 | 5.3 | 0 | 1606/1578 |  | 0 | 4929 | 447 | 7.6 | 6 | 0.032 | 0.048 | SL260201246 | H26020314 | CS26020304 | 냉연 | 1제강 | 1CC | 1 | 2026-02-17 | LC340 | LC34 | 250 | 1360 | 250 | 1360 | 26.69 | 1.28 | 0.02 | MP-LC | Medium | P1 | 93.6 | 정상 | Bifurcated | 1561.6 |  | 없음 | [5 empty] | OR26026998 | 4 | HC260201246 | SL260201246 | H26020314 | 2026-02-19 | 2열연 | 2.61 | 1320 | 26.29 | LC340 | LC34 | LC34 | OR26026998 | LC34 | 일반 가공용 | 4 | 1200 | 1080 | 890 | 680 | E | 1182.8 | 1061.9 | 910.2 | 679.1 | E | 열연-산세 | T201246 | T | L |  |  |  | 290 | 390 | 34.6 | N |  |  | C260201256 | HC260201246 | HC260201246 | SL260201246 | H26020314 | 2026-02-25 | 냉연공장 | CAL | 0.8 | 1310 | 12.36 | LC340 | LC34 | LC34 | 일반 가공용 | OR26026998 | 4 | 291.8 | 742.4 | 776.2 | 664.8 | 476.1 | 401.5 | 436.6 | 1.23 | M | L | JIS5 | JIS 5호 | 175~275 | 340~440 | 34↑ |  |  | 233 | 372 | 37.5 | 0.202 | 1.45 | 1.2 | 1.68 | 1.382
H26020314 | CS26020304 | 냉연 | 1제강 | 2026-02-16 20:00 | LC44 | LC440R | LF | 1560.7 | 1263464 | 0.069 | 1.28 | 0.23 | 0.0971 | 0.004 | 0.0017 | 0.0393 | 0.0418 | 0 | 0 | 0.0008 | 0.028 | 0.0036 | 0.009 | 0.008 | 0 | 0.0004 | 0.0038 | 2.4 | 0.29 | 1651.9 | 511 | 1 | 1424 | 166 | 3.9 | 44.3 | 0.0096 | 6909 | 9.5 | 7.9 | 0 | 1604/1583 |  | 0 | 5040 | 1923 | 9.7 | 7.3 | 0.056 | 0.084 | SL260201247 | H26020314 | CS26020304 | 냉연 | 1제강 | 2CC | 1 | 2026-02-17 | LC440R | LC44 | 250 | 1560 | 250 | 1560 | 30.62 | 1.35 | 0.03 | MP-LC | Medium | P3 | 98 | 정상 | Bifurcated | 1560.7 |  | 없음 | [5 empty] | OR26026207 | 10 | HC260201247 | SL260201247 | H26020314 | 2026-02-19 | 2열연 | 1.8 | 1520 | 30.16 | LC440R | LC44 | LC44 | OR26026207 | LC44 | 구조용 | 10 | 1200 | 1080 | 880 | 660 | E | 1183.6 | 1093.8 | 869.3 | 671.2 | E | 열연-산세 | T201247 | T | L |  |  |  | 331 | 469 | 29 | N |  |  | C260201257 | HC260201247 | HC260201247 | SL260201247 | H26020314 | 2026-02-25 | 냉연공장 | CAL | 0.65 | 1510 | 13.87 | LC440R | LC44 | LC44 | 구조용 | OR26026207 | 10 | 291.8 | 744.6 | 808.2 | 657.9 | 471.7 | 407.7 | 412.9 | 0.93 | M | L | JIS5 | JIS 5호 | 245~365 | 440~540 | 29↑ |  |  | 325 | 516 | 30 | 0.172 | 1.04 | 0.82 | 1.2 | 0.97
H26020314 | CS26020304 | 냉연 | 1제강 | 2026-02-18 22:00 | LC34 | LC340 | LF | 1563.2 | 1021376 | 0.0406 | 0.37 | 0.01 | 0.0259 | 0.0084 | 0.0004 | 0.0407 | 0.0444 | 0 | 0 | 0.0005 | 0.013 | 0.0002 | 0.011 | 0.013 | 0 | 0.0006 | 0.0034 | 2.1 | 0.107 | 1648.2 | 563 | 1 | 889 | 309 | 6.9 | 39.4 | 0.0123 | 5090 | 6.3 | 4.2 | 0 | 1614/1567 |  | 0 | 7994 | 2199 | 5.2 | 8.9 | 0.032 | 0.048 | SL260201248 | H26020314 | CS26020304 | 냉연 | 1제강 | 1CC | 1 | 2026-02-19 | LC340 | LC34 | 250 | 1080 | 250 | 1080 | 21.2 | 1.45 | 0.01 | MP-LC | Medium | P3 | 96.1 | 정상 | Bifurcated | 1563.2 |  | 없음 | [5 empty] | OR26026131 | 2 | HC260201248 | SL260201248 | H26020314 | 2026-02-22 | 2열연 | 2.75 | 1040 | 20.88 | LC340 | LC34 | LC34 | OR26026131 | LC34 | 일반 가공용 | 2 | 1200 | 1080 | 890 | 680 | E | 1206.6 | 1083.4 | 894.3 | 675 | E | 열연-산세 | T201248 | T | L |  |  |  | 277 | 379 | 32.7 | N |  |  | C260201258 | HC260201248 | HC260201248 | SL260201248 | H26020314 | 2026-02-25 | 냉연공장 | CAL | 0.8 | 1030 | 15.24 | LC340 | LC34 | LC34 | 일반 가공용 | OR26026131 | 2 | 269.4 | 713 | 781.2 | 665.6 | 470.7 | 396.1 | 405.2 | 1.35 | M | L | JIS5 | JIS 5호 | 175~275 | 340~440 | 34↑ |  |  | 232 | 364 | 37.4 | 0.2 | 1.45 | 1.27 | 1.64 | 1.407
H26020316 | CS26020306 | 냉연 | 1제강 | 2026-02-16 22:00 | IF34 | IF340_OUT | RH | 1561.4 | 1203596 | 0.0032 | 0.49 | 0.01 | 0.048 | 0.005 | 0.0028 | 0.032 | 0.0368 | 0.0098 | 0.018 | 0.0037 | 0.022 | 0.0046 | 0.007 | 0.018 | 0.0004 | 0.0011 | 0.0021 | 2.3 | 0.093 | 1683.4 | 652 | 2 | 1044 | 231 | 3.7 | 0 |  | 0 |  |  | 27.7 | 1595/1589 | 0.86 | 19.5 | 6843 | 122 | 5.5 |  | 0.002 | 0.003 | SL260201256 | H26020316 | CS26020306 | 냉연 | 1제강 | 2CC | 1 | 2026-02-17 | IF340_OUT | IF34 | 250 | 1790 | 250 | 1790 | 35.13 | 1.51 | 0.06 | MP-IF | Soft | P5 | 96.8 | 정상 | Bifurcated | 1561.4 |  | 없음 | [5 empty] | OR26028552 | 14 | HC260201256 | SL260201256 | H26020316 | 2026-02-21 | 2열연 | 3.09 | 1750 | 34.6 | IF340_OUT | IF34 | IF34 | OR26028552 | IF34 | 자동차 외판 | 14 | 1200 | 1080 | 910 | 680 | U | 1199.3 | 1097.3 | 901.8 | 691.8 | U | 열연-산세 | T201256 | T | L |  |  |  | 251 | 366 | 40.2 | N |  |  | C260201266 | HC260201256 | HC260201256 | SL260201256 | H26020316 | 2026-02-26 | 냉연공장 | CGL_GA | 0.65 | 1740 | 19.72 | IF340_OUT | IF34 | IF34 | 자동차 외판 | OR26028552 | 14 | 180.7 | 746.3 | 830.7 | 676 | 483.3 | 406.6 | 425.9 | 0.84 | T | L | JIS5 | JIS 5호 | 175~245 | 340~420 | 36↑ | 0.19↑ |  | 211 | 368 | 37.9 | 0.209 | 1.7 | 1.55 | 2.25 | 1.762
H26020324 | CS26020304 | 냉연 | 1제강 | 2026-02-16 22:00 | BH34 | BH340_OUT | RH | 1561.2 | 1102110 | 0.0023 | 0.38 | 0.02 | 0.039 | 0.0078 | 0.0012 | 0.0343 | 0.0385 | 0.0072 | 0 | 0.0029 | 0.024 | 0.0004 | 0.015 | 0.018 | 0.0006 | 0.0013 | 0.0029 | 1.7 | 0.073 | 1662.4 | 815 | 2 | 1390 | 178 | 4.5 | 0 |  | 0 |  |  | 39 | 1611/1580 | 1.21 | 19.4 | 7135 | 2509 | 7.6 |  | 0.002 | 0.003 | SL260201287 | H26020324 | CS26020304 | 냉연 | 1제강 | 2CC | 1 | 2026-02-17 | BH340_OUT | BH34 | 250 | 1300 | 250 | 1300 | 25.51 | 1.56 | 0.05 | MP-IF | Soft | P2 | 92.9 | 정상 | Bifurcated | 1561.2 |  | 없음 | [5 empty] | OR26029140 | 7 | HC260201287 | SL260201287 | H26020324 | 2026-02-22 | 2열연 | 3.03 | 1260 | 25.13 | BH340_OUT | BH34 | BH34 | OR26029140 | BH34 | 자동차 외판 | 7 | 1200 | 1080 | 910 | 650 | U | 1182.8 | 1062 | 916.9 | 660.4 | U | 열연-산세 | T201287 | T | L |  |  |  | 251 | 376 | 39 | N |  |  | C260201297 | HC260201287 | HC260201287 | SL260201287 | H26020324 | 2026-02-27 | 냉연공장 | CAL | 0.7 | 1250 | 21.11 | BH340_OUT | BH34 | BH34 | 자동차 외판 | OR26029140 | 7 | 252.5 | 732.2 | 842.4 | 671.1 | 460.5 | 401.2 | 442.8 | 0.89 | M | L | JIS5 | JIS 5호 | 185~265 | 340~420 | 34↑ | 0.19↑ | 30↑ | 206 | 361 | 36.7 | 0.218 | 1.82 | 1.62 | 2.08 | 1.785 | 39
H26020325 | CS26020305 | 냉연 | 1제강 | 2026-02-21 22:00 | LC34 | LC340 | LF | 1562.5 | 1279780 | 0.0393 | 0.34 | 0.06 | 0.0279 | 0.0094 | 0.0009 | 0.0291 | 0.0342 | 0 | 0 | 0.0005 | 0.011 | 0.0049 | 0.008 | 0.02 | 0 | 0.0002 | 0.0034 | 1.4 | 0.101 | 1655.4 | 586 | 2 | 1186 | 182 | 7.3 | 40.5 | 0.0146 | 7731 | 7.2 | 7.3 | 0 | 1593/1567 |  | 0 | 6486 | 202 | 9.2 | 8.2 | 0.032 | 0.048 | SL260201293 | H26020325 | CS26020305 | 냉연 | 1제강 | 2CC | 1 | 2026-02-22 | LC340 | LC34 | 250 | 1100 | 250 | 1100 | 21.59 | 1.42 | 0.04 | MP-LC | Medium | P2 | 98.6 | 정상 | Bifurcated | 1562.5 |  | 없음 | [5 empty] | OR26022849 | 2 | HC260201293 | SL260201293 | H26020325 | 2026-02-24 | 2열연 | 3.2 | 1060 | 21.26 | LC340 | LC34 | LC34 | OR26022849 | LC34 | 일반 가공용 | 2 | 1200 | 1080 | 890 | 680 | E | 1206.3 | 1091.8 | 892 | 680.2 | E | 열연-산세 | T201293 | T | L |  |  |  | 262 | 384 | 35 | N |  |  | C260201303 | HC260201293 | HC260201293 | SL260201293 | H26020325 | 2026-02-27 | 냉연공장 | CAL | 1 | 1050 | 12.33 | LC340 | LC34 | LC34 | 일반 가공용 | OR26022849 | 2 | 257 | 734.4 | 787.7 | 650.9 | 475.6 | 393.8 | 433.7 | 1.11 | T | L | JIS5 | JIS 5호 | 175~275 | 340~440 | 34↑ |  |  | 220 | 372 | 38.5 | 0.212 | 1.42 | 1.23 | 1.71 | 1.397
H26020327 | CS26020307 | 냉연 | 1제강 | 2026-02-17 20:00 | IF27 | IF270_IN | RH | 1556 | 928192 | 0.0019 | 0.1 | 0.01 | 0.0072 | 0.0037 | 0.0021 | 0.0423 | 0.0473 | 0 | 0.0642 | 0.0013 | 0.013 | 0.001 | 0.017 | 0.015 | 0 | 0.0003 | 0.0022 | 1.4 | 0.024 | 1661.1 | 666 | 1 | 1198 | 350 | 6.6 | 0 |  | 0 |  |  | 33.8 | 1601/1586 | 1.06 | 17.5 | 5495 | 999 | 9.5 |  | 0.0016 | 0.0024 | SL260201299 | H26020327 | CS26020307 | 냉연 | 1제강 | 2CC | 2 | 2026-02-18 | IF270_IN | IF27 | 250 | 1590 | 250 | 1590 | 31.2 | 1.48 | 0.06 | MP-IF | Soft | P5 | 98.8 | 정상 | Bifurcated | 1556 |  | 없음 | [5 empty] | OR26027562 | 19 | HC260201299 | SL260201299 | H26020327 | 2026-02-20 | 2열연 | 9.71 | 1550 | 30.74 | IF270_IN | IF27 | IF27 | OR26027562 | IF27 | 자동차 내판 | 19 | 1200 | 1080 | 920 | 700 | U | 1192.1 | 1086.8 | 933 | 689.2 | U | 열연-산세 | T201299 | T | L |  |  |  | 200 | 315 | 45 | N |  |  | C260201309 | HC260201299 | HC260201299 | SL260201299 | H26020327 | 2026-02-27 | 냉연공장 | CGL_GA | 2 | 1540 | 29.2 | IF270_IN | IF27 | IF27 | 자동차 내판 | OR26027562 | 19 | 140.3 | 753.7 | 821.2 | 668.2 | 457.3 | 410.6 | 443.3 | 0.74 | B | L | JIS5 | JIS 5호 | 120~190 | 270~350 | 44↑ | 0.22↑ |  | 164 | 297 | 52.3 | 0.245 | 1.87 | 1.73 | 2.36 | 1.922
H26020328 | CS26020308 | 냉연 | 1제강 | 2026-02-18 20:00 | HS59 | HSLA590C | LF | 1560.1 | 1366993 | 0.0795 | 1.45 | 0.29 | 0.0153 | 0.0028 | 0.0019 | 0.0452 | 0.0479 | 0.0353 | 0 | 0.0037 | 0.013 | 0.0024 | 0.017 | 0.015 | 0 | 0.0002 | 0.0036 | 2.5 | 0.327 | 1686.7 | 325 | 2 | 800 | 269 | 3.4 | 38.5 | 0.0075 | 5699 | 11.5 | 4.2 | 0 | 1611/1565 |  | 0 | 6045 | 1133 | 7.2 | 7.4 | 0.064 | 0.096 | SL260201302 | H26020328 | CS26020308 | 냉연 | 1제강 | 2CC | 1 | 2026-02-19 | HSLA590C | HS59 | 250 | 1350 | 250 | 1350 | 26.49 | 1.41 | 0.02 | MP-LC | Medium | P3 | 98.4 | 정상 | Bifurcated | 1560.1 |  | 없음 | [5 empty] | OR26024108 | 1 | HC260201302 | SL260201302 | H26020328 | 2026-02-21 | 2열연 | 4 | 1310 | 26.1 | HSLA590C | HS59 | HS59 | OR26024108 | HS59 | 자동차 구조용 | 1 | 1230 | 1080 | 880 | 580 | E | 1228.4 | 1078.8 | 879.5 | 584.6 | E | 열연-산세 | T201302 | T | L |  |  |  | 481 | 590 | 26.9 | N |  |  | C260201312 | HC260201302 | HC260201302 | SL260201302 | H26020328 | 2026-02-27 | 냉연공장 | CGL_GA | 1.6 | 1300 | 15.4 | HSLA590C | HS59 | HS59 | 자동차 구조용 | OR26024108 | 1 | 120.3 | 724.3 | 788.5 | 666.7 | 490.9 | 406.6 | 419.5 | 0.9 | M | L | JIS5 | JIS 5호 | 440~600 | 590~710 | 20↑ |  |  | 511 | 623 | 26.4 | 0.147 | 1.03 | 0.9 | 1.14 | 0.992
H26020328 | CS26020308 | 냉연 | 1제강 | 2026-02-17 22:00 | HS59 | HSLA590C | LF | 1556.7 | 956568 | 0.0781 | 1.48 | 0.3 | 0.0102 | 0.0034 | 0.0014 | 0.0429 | 0.0474 | 0.0362 | 0 | 0.003 | 0.026 | 0.0034 | 0.014 | 0.011 | 0 | 0.0004 | 0.0036 | 1.5 | 0.333 | 1678.9 | 585 | 1 | 1499 | 154 | 6.6 | 35.3 | 0.0079 | 8999 | 6.5 | 5.8 | 0 | 1615/1581 |  | 0 | 4077 | 2737 | 6.7 | 8.3 | 0.064 | 0.096 | SL260201305 | H26020328 | CS26020308 | 냉연 | 1제강 | 2CC | 2 | 2026-02-18 | HSLA590C | HS59 | 250 | 1800 | 250 | 1800 | 35.32 | 1.5 | 0.03 | MP-LC | Medium | P3 | 97.9 | 정상 | Bifurcated | 1556.7 |  | 없음 | [5 empty] | OR26025353 | 17 | HC260201305 | SL260201305 | H26020328 | 2026-02-23 | 2열연 | 1.62 | 1760 | 34.8 | HSLA590C | HS59 | HS59 | OR26025353 | HS59 | 자동차 구조용 | 17 | 1230 | 1080 | 880 | 580 | E | 1221.9 | 1096.9 | 868.2 | 582.7 | E | 열연-산세 | T201305 | T | L |  |  |  | 461 | 593 | 26.2 | N |  |  | C260201315 | HC260201305 | HC260201305 | SL260201305 | H26020328 | 2026-02-28 | 냉연공장 | CAL | 0.65 | 1750 | 30.62 | HSLA590C | HS59 | HS59 | 자동차 구조용 | OR26025353 | 17 | 293 | 709.1 | 811.5 | 646.9 | 475.9 | 404.5 | 449.6 | 0.98 | M | L | JIS5 | JIS 5호 | 440~600 | 590~710 | 20↑ |  |  | 466 | 620 | 23.2 | 0.154 | 1.12 | 0.96 | 1.27 | 1.078
H26020330 | CS26020300 | 냉연 | 1제강 | 2026-02-20 22:00 | IF27 | IF270_IN | RH | 1556.6 | 1039265 | 0.0022 | 0.11 | 0.01 | 0.0095 | 0.0072 | 0.0004 | 0.0317 | 0.0352 | 0 | 0.0612 | 0.0013 | 0.03 | 0.0004 | 0.018 | 0.019 | 0 | 0.0012 | 0.0019 | 1.4 | 0.029 | 1673.8 | 492 | 1 | 1145 | 368 | 6.4 | 0 |  | 0 |  |  | 25.5 | 1614/1571 | 0.87 | 10.7 | 6064 | 970 | 6.6 |  | 0.0016 | 0.0024 | SL260201310 | H26020330 | CS26020300 | 냉연 | 1제강 | 2CC | 1 | 2026-02-21 | IF270_IN | IF27 | 250 | 1400 | 250 | 1400 | 27.47 | 1.52 | 0.05 | MP-IF | Soft | P5 | 92.4 | 정상 | Bifurcated | 1556.6 |  | 없음 | [5 empty] | OR26029109 | 8 | HC260201310 | SL260201310 | H26020330 | 2026-02-24 | 2열연 | 3.7 | 1360 | 27.06 | IF270_IN | IF27 | IF27 | OR26029109 | IF27 | 자동차 내판 | 8 | 1200 | 1080 | 920 | 700 | U | 1197.4 | 1072.2 | 909.7 | 694.6 | U | 열연-산세 | T201310 | T | L |  |  |  | 196 | 309 | 48.7 | N |  |  | C260201320 | HC260201310 | HC260201310 | SL260201310 | H26020330 | 2026-02-28 | 냉연공장 | CGL_GA | 0.8 | 1350 | 16.51 | IF270_IN | IF27 | IF27 | 자동차 내판 | OR26029109 | 8 | 140.6 | 747.6 | 827.4 | 679.8 | 497.8 | 401.4 | 432.3 | 0.85 | T | L | JIS5 | JIS 5호 | 120~190 | 270~350 | 44↑ | 0.22↑ |  | 152 | 306 | 46.5 | 0.247 | 2.02 | 1.7 | 2.47 | 1.973
H26020330 | CS26020300 | 냉연 | 1제강 | 2026-02-19 21:00 | IF27 | IF270_IN | RH | 1556.7 | 1266174 | 0.002 | 0.09 | 0 | 0.0066 | 0.0058 | 0.0003 | 0.034 | 0.0379 | 0 | 0.0575 | 0.0031 | 0.013 | 0.0023 | 0.008 | 0.006 | 0 | 0.0012 | 0.0025 | 1.2 | 0.022 | 1687.7 | 838 | 1 | 1345 | 398 | 4.1 | 0 |  | 0 |  |  | 35.3 | 1603/1584 | 0.86 | 18.7 | 7718 | 1367 | 7.8 |  | 0.0016 | 0.0024 | SL260201312 | H26020330 | CS26020300 | 냉연 | 1제강 | 1CC | 2 | 2026-02-20 | IF270_IN | IF27 | 250 | 1420 | 250 | 1420 | 27.87 | 1.39 | 0.02 | MP-IF | Soft | P4 | 92.5 | 정상 | Bifurcated | 1556.7 |  | 없음 | [5 empty] | OR26022152 | 7 | HC260201312 | SL260201312 | H26020330 | 2026-02-23 | 2열연 | 4 | 1380 | 27.45 | IF270_IN | IF27 | IF27 | OR26022152 | IF27 | 자동차 내판 | 7 | 1200 | 1080 | 920 | 700 | U | 1189.6 | 1070.6 | 920.7 | 718.1 | U | 열연-산세 | T201312 | T | L |  |  |  | 181 | 285 | 42.6 | N |  |  | C260201322 | HC260201312 | HC260201312 | SL260201312 | H26020330 | 2026-02-28 | 냉연공장 | CGL_GA | 0.7 | 1370 | 14.55 | IF270_IN | IF27 | IF27 | 자동차 내판 | OR26022152 | 7 | 152 | 702.9 | 815.3 | 667.3 | 496.5 | 381.9 | 432.7 | 0.73 | B | L | JIS5 | JIS 5호 | 120~190 | 270~350 | 44↑ | 0.22↑ |  | 134 | 296 | 48.6 | 0.246 | 2.03 | 1.93 | 2.58 | 2.117
H26020333 | CS26020303 | 냉연 | 1제강 | 2026-02-16 21:00 | IF27 | IF270_IN | RH | 1562.4 | 1045929 | 0.0026 | 0.07 | 0.01 | 0.0087 | 0.0055 | 0.0001 | 0.0354 | 0.0401 | 0 | 0.0606 | 0.0027 | 0.024 | 0.0016 | 0.011 | 0.019 | 0 | 0.0015 | 0.0025 | 2.2 | 0.022 | 1676.6 | 747 | 1 | 1245 | 380 | 4.9 | 0 |  | 0 |  |  | 26.3 | 1615/1585 | 0.61 | 11.9 | 6601 | 602 | 8.2 |  | 0.0016 | 0.0024 | SL260201324 | H26020333 | CS26020303 | 냉연 | 1제강 | 1CC | 2 | 2026-02-17 | IF270_IN | IF27 | 250 | 1380 | 250 | 1380 | 27.08 | 1.31 | 0.06 | MP-IF | Soft | P2 | 96.8 | 정상 | Bifurcated | 1562.4 |  | 없음 | [5 empty] | OR26027729 | 14 | HC260201324 | SL260201324 | H26020333 | 2026-02-22 | 2열연 | 6.68 | 1340 | 26.68 | IF270_IN | IF27 | IF27 | OR26027729 | IF27 | 자동차 내판 | 14 | 1200 | 1080 | 920 | 700 | U | 1200.8 | 1083.4 | 924.8 | 712.1 | U | 열연-산세 | T201324 | T | L |  |  |  | 211 | 298 | 45.8 | N |  |  | C260201334 | HC260201324 | HC260201324 | SL260201324 | H26020333 | 2026-02-28 | 냉연공장 | CGL_GA | 1.2 | 1330 | 17.34 | IF270_IN | IF27 | IF27 | 자동차 내판 | OR26027729 | 14 | 147.7 | 734.8 | 813.7 | 661.1 | 483.4 | 408.4 | 419.5 | 0.72 | B | L | JIS5 | JIS 5호 | 120~190 | 270~350 | 44↑ | 0.22↑ |  | 158 | 293 | 49.3 | 0.249 | 2.04 | 1.83 | 2.43 | 2.033
H26030335 | CS26030305 | 냉연 | 1제강 | 2026-02-16 22:00 | IF27 | IF270_IN | RH | 1555.2 | 1197917 | 0.002 | 0.12 | 0.02 | 0.0088 | 0.0059 | 0.0007 | 0.0317 | 0.0372 | 0 | 0.059 | 0.003 | 0.011 | 0.0043 | 0.016 | 0.009 | 0 | 0.0003 | 0.0019 | 1.8 | 0.027 | 1672.3 | 579 | 2 | 1596 | 237 | 7.4 | 0 |  | 0 |  |  | 28.2 | 1596/1586 | 0.74 | 18 | 7669 | 14 | 5 |  | 0.0016 | 0.0024 | SL260301333 | H26030335 | CS26030305 | 냉연 | 1제강 | 1CC | 1 | 2026-02-17 | IF270_IN | IF27 | 250 | 1420 | 250 | 1420 | 27.87 | 1.45 | 0.06 | MP-IF | Soft | P3 | 94 | 정상 | Bifurcated | 1555.2 |  | 없음 | [5 empty] | OR26034995 | 19 | HC260301333 | SL260301333 | H26030335 | 2026-02-22 | 2열연 | 3.43 | 1380 | 27.45 | IF270_IN | IF27 | IF27 | OR26034995 | IF27 | 자동차 내판 | 19 | 1200 | 1080 | 920 | 700 | U | 1189.6 | 1082.3 | 926.1 | 695.8 | U | 열연-산세 | T301333 | T | L |  |  |  | 184 | 301 | 45.5 | N |  |  | C260301343 | HC260301333 | HC260301333 | SL260301333 | H26030335 | 2026-03-01 | 냉연공장 | CGL_GA | 0.7 | 1370 | 26.08 | IF270_IN | IF27 | IF27 | 자동차 내판 | OR26034995 | 19 | 170.4 | 725.2 | 823.2 | 641.9 | 461.5 | 408 | 413 | 0.76 | M | L | JIS5 | JIS 5호 | 120~190 | 270~350 | 44↑ | 0.22↑ |  | 158 | 293 | 46.8 | 0.245 | 1.93 | 1.82 | 2.5 | 2.018
H26030336 | CS26030306 | 냉연 | 1제강 | 2026-02-16 20:00 | BH34 | BH340_OUT | RH | 1556.6 | 1274468 | 0.0025 | 0.4 | 0.03 | 0.0416 | 0.0049 | 0.002 | 0.0377 | 0.0398 | 0.0109 | 0 | 0.001 | 0.012 | 0.0018 | 0.012 | 0.005 | 0.0004 | 0.0002 | 0.0026 | 1.1 | 0.073 | 1670 | 482 | 1 | 1315 | 168 | 7.7 | 0 |  | 0 |  |  | 26.6 | 1612/1571 | 0.63 | 19.8 | 8920 | 1809 | 7.7 |  | 0.002 | 0.003 | SL260301337 | H26030336 | CS26030306 | 냉연 | 1제강 | 2CC | 1 | 2026-02-17 | BH340_OUT | BH34 | 250 | 1880 | 250 | 1880 | 36.89 | 1.44 | 0.04 | MP-IF | Soft | P1 | 97.3 | 정상 | Bifurcated | 1556.6 |  | 없음 | [5 empty] | OR26037799 | 18 | HC260301337 | SL260301337 | H26030336 | 2026-02-22 | 2열연 | 2.95 | 1840 | 36.34 | BH340_OUT | BH34 | BH34 | OR26037799 | BH34 | 자동차 외판 | 18 | 1200 | 1080 | 910 | 650 | U | 1201.9 | 1086.1 | 901.4 | 649.9 | U | 열연-산세 | T301337 | T | L |  |  |  | 267 | 364 | 38.7 | N |  |  | C260301347 | HC260301337 | HC260301337 | SL260301337 | H26030336 | 2026-03-01 | 냉연공장 | CAL | 0.8 | 1830 | 31.62 | BH340_OUT | BH34 | BH34 | 자동차 외판 | OR26037799 | 18 | 275 | 736.6 | 838.5 | 646.2 | 482.7 | 380.3 | 448.1 | 1.06 | T | L | JIS5 | JIS 5호 | 185~265 | 340~420 | 34↑ | 0.19↑ | 30↑ | 237 | 371 | 36.5 | 0.214 | 1.58 | 1.47 | 1.95 | 1.617 | 41
H26030338 | CS26030308 | 냉연 | 1제강 | 2026-02-17 20:00 | IF27 | IF270_IN | RH | 1555.1 | 958528 | 0.0025 | 0.1 | 0.02 | 0.0108 | 0.006 | 0.0026 | 0.0308 | 0.0357 | 0 | 0.0571 | 0.0009 | 0.019 | 0.0036 | 0.009 | 0.007 | 0 | 0 | 0.0025 | 1.5 | 0.025 | 1684.2 | 675 | 2 | 1110 | 152 | 6.1 | 0 |  | 0 |  |  | 36.5 | 1610/1574 | 0.56 | 10.4 | 4286 | 2409 | 9.1 |  | 0.0016 | 0.0024 | SL260301343 | H26030338 | CS26030308 | 냉연 | 1제강 | 1CC | 2 | 2026-02-18 | IF270_IN | IF27 | 250 | 1500 | 250 | 1500 | 29.44 | 1.27 | 0.04 | MP-IF | Soft | P5 | 95.4 | 정상 | Bifurcated | 1555.1 |  | 없음 | [5 empty] | OR26038861 | 4 | HC260301343 | SL260301343 | H26030338 | 2026-02-22 | 2열연 | 4.71 | 1460 | 29 | IF270_IN | IF27 | IF27 | OR26038861 | IF27 | 자동차 내판 | 4 | 1200 | 1080 | 920 | 700 | U | 1221.4 | 1099.2 | 908.1 | 688.2 | U | 열연-산세 | T301343 | T | L |  |  |  | 200 | 305 | 44.4 | N |  |  | C260301353 | HC260301343 | HC260301343 | SL260301343 | H26030338 | 2026-03-01 | 냉연공장 | CGL_GA | 1 | 1450 | 21.17 | IF270_IN | IF27 | IF27 | 자동차 내판 | OR26038861 | 4 | 149.1 | 704 | 817.1 | 678.3 | 461.2 | 388.8 | 437.6 | 0.8 | M | L | JIS5 | JIS 5호 | 120~190 | 270~350 | 44↑ | 0.22↑ |  | 175 | 300 | 47.6 | 0.232 | 1.78 | 1.74 | 2.5 | 1.94
H26030338 | CS26030308 | 냉연 | 1제강 | 2026-02-20 23:00 | IF27 | IF270_IN | RH | 1554.2 | 1250996 | 0.0014 | 0.11 | 0.02 | 0.0122 | 0.0062 | 0.0007 | 0.0323 | 0.0363 | 0 | 0.0563 | 0.0027 | 0.03 | 0.0028 | 0.009 | 0.007 | 0 | 0.0004 | 0.0024 | 1.8 | 0.028 | 1670.9 | 839 | 2 | 1558 | 257 | 7.1 | 0 |  | 0 |  |  | 32.5 | 1604/1584 | 0.83 | 12.4 | 7210 | 733 | 8.7 |  | 0.0016 | 0.0024 | SL260301345 | H26030338 | CS26030308 | 냉연 | 1제강 | 1CC | 2 | 2026-02-21 | IF270_IN | IF27 | 250 | 1210 | 250 | 1210 | 23.75 | 1.35 | 0.03 | MP-IF | Soft | P4 | 97.7 | 정상 | Bifurcated | 1554.2 |  | 없음 | [5 empty] | OR26031899 | 6 | HC260301345 | SL260301345 | H26030338 | 2026-02-24 | 2열연 | 5.44 | 1170 | 23.39 | IF270_IN | IF27 | IF27 | OR26031899 | IF27 | 자동차 내판 | 6 | 1200 | 1080 | 920 | 700 | U | 1188.7 | 1097.4 | 934.4 | 682.8 | U | 열연-산세 | T301345 | T | L |  |  |  | 200 | 302 | 46.4 | N |  |  | C260301355 | HC260301345 | HC260301345 | SL260301345 | H26030338 | 2026-03-01 | 냉연공장 | CAL | 1.2 | 1160 | 11.93 | IF270_IN | IF27 | IF27 | 자동차 내판 | OR26031899 | 6 | 233.4 | 710.6 | 833.5 | 655.5 | 469.8 | 391.3 | 414.8 | 1.02 | T | L | JIS5 | JIS 5호 | 120~190 | 270~350 | 44↑ | 0.22↑ |  | 158 | 310 | 48.1 | 0.236 | 1.93 | 1.73 | 2.68 | 2.018
H26030342 | CS26030302 | 냉연 | 1제강 | 2026-02-23 23:00 | BH34 | BH340_OUT | RH | 1566.4 | 1316404 | 0.002 | 0.4 | 0.03 | 0.0431 | 0.0069 | 0.0025 | 0.0355 | 0.0406 | 0.0095 | 0 | 0.0039 | 0.016 | 0.0007 | 0.01 | 0.006 | 0.0004 | 0.0008 | 0.0027 | 1.2 | 0.074 | 1682 | 675 | 2 | 968 | 219 | 3.3 | 0 |  | 0 |  |  | 38.9 | 1615/1580 | 1.25 | 18 | 8177 | 1318 | 9.6 |  | 0.002 | 0.003 | SL260301358 | H26030342 | CS26030302 | 냉연 | 1제강 | 1CC | 2 | 2026-02-24 | BH340_OUT | BH34 | 250 | 1450 | 250 | 1450 | 28.46 | 1.24 | 0.03 | MP-IF | Soft | P2 | 95.1 | 정상 | Bifurcated | 1566.4 |  | 없음 | [5 empty] | OR26033640 | 15 | HC260301358 | SL260301358 | H26030342 | 2026-02-27 | 2열연 | 4.06 | 1410 | 28.03 | BH340_OUT | BH34 | BH34 | OR26033640 | BH34 | 자동차 외판 | 15 | 1200 | 1080 | 910 | 650 | U | 1199.5 | 1084.7 | 914.3 | 622 | U | 열연-산세 | T301358 | T | L |  |  |  | 236 | 370 | 38.2 | N |  |  | C260301368 | HC260301358 | HC260301358 | SL260301358 | H26030342 | 2026-03-02 | 냉연공장 | CAL | 1 | 1400 | 20.74 | BH340_OUT | BH34 | BH34 | 자동차 외판 | OR26033640 | 15 | 265.7 | 731.4 | 842.9 | 675.7 | 453.3 | 397.1 | 429.5 | 1.03 | M | L | JIS5 | JIS 5호 | 185~265 | 340~420 | 34↑ | 0.19↑ | 30↑ | 230 | 358 | 37.3 | 0.204 | 1.54 | 1.36 | 1.87 | 1.532 | 37
H26030342 | CS26030302 | 냉연 | 1제강 | 2026-02-24 23:00 | IF34 | IF340_OUT | RH | 1557.2 | 1097465 | 0.002 | 0.48 | 0.03 | 0.0437 | 0.0047 | 0.0002 | 0.0328 | 0.0352 | 0.0146 | 0.0236 | 0.0027 | 0.011 | 0.005 | 0.009 | 0.009 | 0.0006 | 0.0009 | 0.0021 | 1.6 | 0.087 | 1668.7 | 718 | 1 | 1119 | 230 | 5.2 | 0 |  | 0 |  |  | 33.2 | 1605/1578 | 0.68 | 10.8 | 8800 | 834 | 8.5 |  | 0.002 | 0.003 | SL260301360 | H26030342 | CS26030302 | 냉연 | 1제강 | 2CC | 2 | 2026-02-25 | IF340_OUT | IF34 | 250 | 1130 | 250 | 1130 | 22.18 | 1.45 | 0.02 | MP-IF | Soft | P2 | 97.1 | 정상 | Bifurcated | 1557.2 |  | 없음 | [5 empty] | OR26037990 | 7 | HC260301360 | SL260301360 | H26030342 | 2026-02-27 | 2열연 | 4.39 | 1090 | 21.84 | IF340_OUT | IF34 | IF34 | OR26037990 | IF34 | 자동차 외판 | 7 | 1200 | 1080 | 910 | 680 | U | 1191.3 | 1074.3 | 898 | 683.2 | U | 열연-산세 | T301360 | T | L |  |  |  | 253 | 375 | 35.9 | N |  |  | C260301370 | HC260301360 | HC260301360 | SL260301360 | H26030342 | 2026-03-02 | 냉연공장 | CGL_GA | 1 | 1080 | 16.6 | IF340_OUT | IF34 | IF34 | 자동차 외판 | OR26037990 | 7 | 157.4 | 709.6 | 837.4 | 651.2 | 479.7 | 396.2 | 413.4 | 0.7 | M | L | JIS5 | JIS 5호 | 175~245 | 340~420 | 36↑ | 0.19↑ |  | 207 | 375 | 40.3 | 0.214 | 1.79 | 1.56 | 2.22 | 1.783
H26030344 | CS26030304 | 냉연 | 1제강 | 2026-02-18 20:00 | LC34 | LC340 | LF | 1553.6 | 926325 | 0.0373 | 0.36 | 0 | 0.0273 | 0.0061 | 0.0002 | 0.0405 | 0.0458 | 0 | 0 | 0.0003 | 0.01 | 0.0039 | 0.02 | 0.013 | 0 | 0.0008 | 0.0041 | 1.9 | 0.102 | 1649.9 | 547 | 2 | 1271 | 413 | 5 | 40.2 | 0.009 | 6904 | 8.3 | 4.4 | 0 | 1616/1565 |  | 0 | 5078 | 2771 | 6.1 | 9.3 | 0.032 | 0.048 | SL260301367 | H26030344 | CS26030304 | 냉연 | 1제강 | 1CC | 2 | 2026-02-19 | LC340 | LC34 | 250 | 1510 | 250 | 1510 | 29.63 | 1.42 | 0.03 | MP-LC | Medium | P1 | 92.3 | 정상 | Bifurcated | 1553.6 |  | 없음 | [5 empty] | OR26032318 | 19 | HC260301367 | SL260301367 | H26030344 | 2026-02-23 | 2열연 | 3.54 | 1470 | 29.19 | LC340 | LC34 | LC34 | OR26032318 | LC34 | 일반 가공용 | 19 | 1200 | 1080 | 890 | 680 | E | 1211.6 | 1061 | 902 | 680.7 | E | 열연-산세 | T301367 | T | L |  |  |  | 260 | 386 | 35.3 | N |  |  | C260301377 | HC260301367 | HC260301367 | SL260301367 | H26030344 | 2026-03-02 | 냉연공장 | CAL | 1 | 1460 | 16.64 | LC340 | LC34 | LC34 | 일반 가공용 | OR26032318 | 19 | 263.7 | 704 | 775.8 | 641.2 | 474.4 | 396.4 | 402 | 1 | B | L | JIS5 | JIS 5호 | 175~275 | 340~440 | 34↑ |  |  | 211 | 371 | 38.1 | 0.204 | 1.37 | 1.32 | 1.72 | 1.432
H26030344 | CS26030304 | 냉연 | 1제강 | 2026-02-20 20:00 | HS59 | HSLA590C | LF | 1556.8 | 994337 | 0.081 | 1.53 | 0.3 | 0.023 | 0.0035 | 0.0025 | 0.0414 | 0.047 | 0.0339 | 0 | 0.0011 | 0.02 | 0.0046 | 0.007 | 0.011 | 0 | 0.0009 | 0.0032 | 2 | 0.342 | 1681.7 | 364 | 1 | 822 | 342 | 6.7 | 34.1 | 0.0063 | 4475 | 11.7 | 6.1 | 0 | 1602/1583 |  | 0 | 7930 | 1313 | 7 | 5.8 | 0.064 | 0.096 | SL260301368 | H26030344 | CS26030304 | 냉연 | 1제강 | 1CC | 1 | 2026-02-21 | HSLA590C | HS59 | 250 | 1370 | 250 | 1370 | 26.89 | 1.31 | 0.03 | MP-LC | Medium | P1 | 95.1 | 정상 | Bifurcated | 1556.8 |  | 없음 | [5 empty] | OR26032494 | 17 | HC260301368 | SL260301368 | H26030344 | 2026-02-25 | 2열연 | 2.4 | 1330 | 26.48 | HSLA590C | HS59 | HS59 | OR26032494 | HS59 | 자동차 구조용 | 17 | 1230 | 1080 | 880 | 580 | E | 1222.2 | 1062.4 | 874.5 | 595.2 | E | 열연-산세 | T301368 | T | L |  |  |  | 491 | 612 | 22.6 | N |  |  | C260301378 | HC260301368 | HC260301368 | SL260301368 | H26030344 | 2026-03-02 | 냉연공장 | CAL | 1 | 1320 | 20.92 | HSLA590C | HS59 | HS59 | 자동차 구조용 | OR26032494 | 17 | 248.8 | 722.5 | 792 | 655.4 | 480.2 | 386.9 | 439.7 | 0.91 | T | L | JIS5 | JIS 5호 | 440~600 | 590~710 | 20↑ |  |  | 477 | 651 | 23.2 | 0.15 | 0.97 | 0.86 | 1.08 | 0.943
H26030346 | CS26030306 | 냉연 | 1제강 | 2026-02-24 20:00 | BH34 | BH340_OUT | RH | 1560.1 | 1173132 | 0.003 | 0.43 | 0.02 | 0.045 | 0.0058 | 0.0002 | 0.0329 | 0.037 | 0.0087 | 0 | 0.0033 | 0.028 | 0.0014 | 0.017 | 0.01 | 0.0004 | 0.0006 | 0.0019 | 1.9 | 0.083 | 1659.7 | 725 | 2 | 1079 | 429 | 7.5 | 0 |  | 0 |  |  | 35.5 | 1602/1576 | 1.21 | 15.1 | 7018 | 2790 | 9.1 |  | 0.002 | 0.003 | SL260301374 | H26030346 | CS26030306 | 냉연 | 1제강 | 2CC | 2 | 2026-02-25 | BH340_OUT | BH34 | 250 | 1200 | 250 | 1200 | 23.55 | 1.41 | 0.03 | MP-IF | Soft | P1 | 94.2 | 정상 | Bifurcated | 1560.1 |  | 없음 | [5 empty] | OR26038720 | 9 | HC260301374 | SL260301374 | H26030346 | 2026-02-27 | 2열연 | 2.97 | 1160 | 23.2 | BH340_OUT | BH34 | BH34 | OR26038720 | BH34 | 자동차 외판 | 9 | 1200 | 1080 | 910 | 650 | U | 1204.1 | 1098.7 | 915.2 | 648.2 | U | 열연-산세 | T301374 | T | L |  |  |  | 256 | 369 | 36.7 | N | 스케일 | D01 | C260301384 | HC260301374 | HC260301374 | SL260301374 | H26030346 | 2026-03-03 | 냉연공장 | CGL_GA | 0.8 | 1150 | 14.38 | BH340_OUT | BH34 | BH34 | 자동차 외판 | OR26038720 | 9 | 127.2 | 728.2 | 829.3 | 671.8 | 466.4 | 382.9 | 424.1 | 0.87 | T | L | JIS5 | JIS 5호 | 185~265 | 340~420 | 34↑ | 0.19↑ | 30↑ | 229 | 371 | 35.6 | 0.212 | 1.53 | 1.37 | 1.89 | 1.54 | 43
H26030347 | CS26030307 | 냉연 | 1제강 | 2026-02-19 21:00 | BH34 | BH340_OUT | RH | 1550.3 | 1243231 | 0.0029 | 0.42 | 0.01 | 0.0409 | 0.0062 | 0.0011 | 0.0324 | 0.0373 | 0.0077 | 0 | 0.0003 | 0.022 | 0.0015 | 0.019 | 0.013 | 0.0006 | 0 | 0.0025 | 2.2 | 0.08 | 1677.4 | 620 | 2 | 900 | 198 | 5.4 | 0 |  | 0 |  |  | 33.3 | 1602/1574 | 1.32 | 15 | 4601 | 2198 | 9.5 |  | 0.002 | 0.003 | SL260301378 | H26030347 | CS26030307 | 냉연 | 1제강 | 2CC | 2 | 2026-02-20 | BH340_OUT | BH34 | 250 | 1800 | 250 | 1800 | 35.32 | 1.43 | 0.01 | MP-IF | Soft | P4 | 98.4 | 정상 | Bifurcated | 1550.3 |  | 없음 | [5 empty] | OR26039384 | 16 | HC260301378 | SL260301378 | H26030347 | 2026-02-24 | 2열연 | 4.99 | 1760 | 34.8 | BH340_OUT | BH34 | BH34 | OR26039384 | BH34 | 자동차 외판 | 16 | 1200 | 1080 | 910 | 650 | U | 1178.6 | 1067.9 | 895.1 | 636.4 | U | 열연-산세 | T301378 | T | L |  |  |  | 264 | 370 | 37.3 | N |  |  | C260301388 | HC260301378 | HC260301378 | SL260301378 | H26030347 | 2026-03-03 | 냉연공장 | CAL | 1.2 | 1750 | 21.58 | BH340_OUT | BH34 | BH34 | 자동차 외판 | OR26039384 | 16 | 241.4 | 737.7 | 829.9 | 677.9 | 497.7 | 397.6 | 426 | 1.03 | M | L | JIS5 | JIS 5호 | 185~265 | 340~420 | 34↑ | 0.19↑ | 30↑ | 228 | 366 | 37.8 | 0.204 | 1.49 | 1.32 | 1.89 | 1.505 | 40
H26030348 | CS26030308 | 냉연 | 1제강 | 2026-02-24 22:00 | HS59 | HSLA590C | LF | 1554.1 | 1076761 | 0.0812 | 1.5 | 0.27 | 0.0219 | 0.0047 | 0.0017 | 0.0405 | 0.0446 | 0.0384 | 0 | 0.0038 | 0.019 | 0.0006 | 0.007 | 0.009 | 0 | 0.001 | 0.004 | 1.8 | 0.337 | 1685.7 | 589 | 1 | 978 | 415 | 7.1 | 36.5 | 0.008 | 6490 | 6.7 | 7.2 | 0 | 1597/1568 |  | 0 | 6652 | 999 | 6.4 | 7.3 | 0.064 | 0.096 | SL260301384 | H26030348 | CS26030308 | 냉연 | 1제강 | 2CC | 1 | 2026-02-25 | HSLA590C | HS59 | 250 | 1560 | 250 | 1560 | 30.62 | 1.34 | 0.01 | MP-LC | Medium | P2 | 98.8 | 정상 | Bifurcated | 1554.1 |  | 없음 | [5 empty] | OR26031071 | 17 | HC260301384 | SL260301384 | H26030348 | 2026-02-28 | 2열연 | 5.13 | 1520 | 30.16 | HSLA590C | HS59 | HS59 | OR26031071 | HS59 | 자동차 구조용 | 17 | 1230 | 1080 | 880 | 580 | E | 1238.5 | 1072.2 | 883.7 | 569.9 | E | 열연-산세 | T301384 | T | L |  |  |  | 472 | 611 | 24.3 | N |  |  | C260301394 | HC260301384 | HC260301384 | SL260301384 | H26030348 | 2026-03-03 | 냉연공장 | CAL | 2 | 1510 | 19.3 | HSLA590C | HS59 | HS59 | 자동차 구조용 | OR26031071 | 17 | 210.7 | 705.6 | 802.3 | 664.8 | 496 | 407.3 | 427.7 | 1.01 | T | L | JIS5 | JIS 5호 | 440~600 | 590~710 | 20↑ |  |  | 540 | 667 | 25.1 | 0.151 | 0.94 | 0.88 | 1.11 | 0.953
H26030348 | CS26030308 | 냉연 | 1제강 | 2026-02-19 20:00 | HS59 | HSLA590C | LF | 1559.3 | 1081668 | 0.0848 | 1.52 | 0.3 | 0.0152 | 0.0057 | 0.0029 | 0.0408 | 0.0445 | 0.0373 | 0 | 0.0003 | 0.025 | 0.0038 | 0.014 | 0.018 | 0 | 0.0015 | 0.0043 | 1.1 | 0.346 | 1682.4 | 463 | 2 | 1160 | 157 | 7.7 | 37.2 | 0.0082 | 4695 | 9.7 | 7.2 | 0 | 1612/1579 |  | 0 | 8012 | 422 | 5.3 | 9.2 | 0.064 | 0.096 | SL260301385 | H26030348 | CS26030308 | 냉연 | 1제강 | 2CC | 2 | 2026-02-20 | HSLA590C | HS59 | 250 | 1110 | 250 | 1110 | 21.78 | 1.36 | 0.03 | MP-LC | Medium | P2 | 96.7 | 정상 | Bifurcated | 1559.3 |  | 없음 | [5 empty] | OR26035180 | 4 | HC260301385 | SL260301385 | H26030348 | 2026-02-25 | 2열연 | 3.66 | 1070 | 21.46 | HSLA590C | HS59 | HS59 | OR26035180 | HS59 | 자동차 구조용 | 4 | 1230 | 1080 | 880 | 580 | E | 1248.8 | 1071.8 | 885.2 | 596.2 | E | 열연-산세 | T301385 | T | L |  |  |  | 481 | 597 | 25.1 | N |  |  | C260301395 | HC260301385 | HC260301385 | SL260301385 | H26030348 | 2026-03-03 | 냉연공장 | CAL | 1.6 | 1060 | 10.3 | HSLA590C | HS59 | HS59 | 자동차 구조용 | OR26035180 | 4 | 189.7 | 754.1 | 803.4 | 659 | 477.7 | 389.2 | 412.7 | 0.99 | B | L | JIS5 | JIS 5호 | 440~600 | 590~710 | 20↑ |  |  | 482 | 639 | 23.3 | 0.154 | 0.83 | 0.75 | 1.06 | 0.848
H26030350 | CS26030300 | 냉연 | 1제강 | 2026-02-23 22:00 | IF27 | IF270_IN | RH | 1562.4 | 1219235 | 0.0023 | 0.1 | 0 | 0.0119 | 0.0076 | 0.0001 | 0.0329 | 0.0352 | 0 | 0.0624 | 0.0001 | 0.013 | 0.0038 | 0.012 | 0.015 | 0 | 0.0002 | 0.0022 | 1.3 | 0.024 | 1668.5 | 588 | 1 | 1180 | 261 | 7.4 | 0 |  | 0 |  |  | 32.1 | 1601/1573 | 1.09 | 11.9 | 6285 | 1884 | 7 |  | 0.0016 | 0.0024 | SL260301392 | H26030350 | CS26030300 | 냉연 | 1제강 | 1CC | 1 | 2026-02-24 | IF270_IN | IF27 | 250 | 1810 | 250 | 1810 | 35.52 | 1.47 | 0.04 | MP-IF | Soft | P1 | 97.4 | 정상 | Bifurcated | 1562.4 |  | 없음 | [5 empty] | OR26032142 | 12 | HC260301392 | SL260301392 | H26030350 | 2026-02-26 | 2열연 | 4.94 | 1770 | 34.99 | IF270_IN | IF27 | IF27 | OR26032142 | IF27 | 자동차 내판 | 12 | 1200 | 1080 | 920 | 700 | U | 1210.1 | 1089.6 | 907.7 | 695.2 | U | 열연-산세 | T301392 | T | L |  |  |  | 173 | 297 | 41.7 | N |  |  | C260301402 | HC260301392 | HC260301392 | SL260301392 | H26030350 | 2026-03-03 | 냉연공장 | CAL | 1 | 1760 | 19.94 | IF270_IN | IF27 | IF27 | 자동차 내판 | OR26032142 | 12 | 239.1 | 742.6 | 823.3 | 671.8 | 492.2 | 397.1 | 424.1 | 0.79 | M | L | JIS5 | JIS 5호 | 120~190 | 270~350 | 44↑ | 0.22↑ |  | 157 | 295 | 47 | 0.24 | 1.97 | 1.74 | 2.35 | 1.95
H26030351 | CS26030301 | 냉연 | 1제강 | 2026-02-20 23:00 | IF34 | IF340_OUT | RH | 1558.9 | 1002861 | 0.0026 | 0.45 | 0.01 | 0.0473 | 0.0071 | 0.0022 | 0.039 | 0.0421 | 0.0151 | 0.0261 | 0.0031 | 0.03 | 0.0027 | 0.009 | 0.014 | 0.0006 | 0.0011 | 0.0024 | 1.9 | 0.086 | 1645.3 | 766 | 2 | 1534 | 178 | 4.9 | 0 |  | 0 |  |  | 36.5 | 1594/1578 | 0.87 | 12.9 | 5834 | 2079 | 9.8 |  | 0.002 | 0.003 | SL260301397 | H26030351 | CS26030301 | 냉연 | 1제강 | 2CC | 2 | 2026-02-21 | IF340_OUT | IF34 | 250 | 1900 | 250 | 1900 | 37.29 | 1.31 | 0.01 | MP-IF | Soft | P2 | 92.3 | 정상 | Bifurcated | 1558.9 |  | 없음 | [5 empty] | OR26034542 | 5 | HC260301397 | SL260301397 | H26030351 | 2026-02-26 | 2열연 | 6.04 | 1860 | 36.73 | IF340_OUT | IF34 | IF34 | OR26034542 | IF34 | 자동차 외판 | 5 | 1200 | 1080 | 910 | 680 | U | 1223.5 | 1084 | 920.7 | 679.9 | U | 열연-산세 | T301397 | T | L |  |  |  | 239 | 364 | 38.2 | N |  |  | C260301407 | HC260301397 | HC260301397 | SL260301397 | H26030351 | 2026-03-03 | 냉연공장 | CGL_GA | 1.2 | 1850 | 28.28 | IF340_OUT | IF34 | IF34 | 자동차 외판 | OR26034542 | 5 | 147.9 | 705.4 | 830.5 | 647.1 | 470.6 | 404.7 | 423.7 | 0.77 | M | L | JIS5 | JIS 5호 | 175~245 | 340~420 | 36↑ | 0.19↑ |  | 205 | 370 | 39.7 | 0.219 | 1.76 | 1.55 | 2.09 | 1.738
H26030354 | CS26030304 | 냉연 | 1제강 | 2026-02-21 22:00 | IF27 | IF270_IN | RH | 1560.9 | 1350615 | 0.0017 | 0.08 | 0.02 | 0.0103 | 0.0049 | 0.0018 | 0.0367 | 0.0417 | 0 | 0.059 | 0.0035 | 0.026 | 0.003 | 0.005 | 0.015 | 0 | 0.0007 | 0.0027 | 2.4 | 0.023 | 1662.9 | 482 | 2 | 949 | 445 | 3.1 | 0 |  | 0 |  |  | 35.6 | 1592/1565 | 0.81 | 19 | 8246 | 1527 | 9.4 |  | 0.0016 | 0.0024 | SL260301406 | H26030354 | CS26030304 | 냉연 | 1제강 | 2CC | 2 | 2026-02-22 | IF270_IN | IF27 | 250 | 1840 | 250 | 1840 | 36.11 | 1.33 | 0.02 | MP-IF | Soft | P5 | 92.2 | 정상 | Bifurcated | 1560.9 |  | 없음 | [5 empty] | OR26038578 | 12 | HC260301406 | SL260301406 | H26030354 | 2026-02-26 | 2열연 | 3.55 | 1800 | 35.57 | IF270_IN | IF27 | IF27 | OR26038578 | IF27 | 자동차 내판 | 12 | 1200 | 1080 | 920 | 700 | U | 1209.5 | 1090.4 | 922.6 | 700.7 | U | 열연-산세 | T301406 | T | L |  |  |  | 170 | 299 | 47.6 | N |  |  | C260301416 | HC260301406 | HC260301406 | SL260301406 | H26030354 | 2026-03-04 | 냉연공장 | CAL | 0.8 | 1790 | 17.79 | IF270_IN | IF27 | IF27 | 자동차 내판 | OR26038578 | 12 | 288.3 | 701.3 | 818.6 | 649.8 | 458.7 | 385.3 | 428.8 | 0.66 | B | L | JIS5 | JIS 5호 | 120~190 | 270~350 | 44↑ | 0.22↑ |  | 151 | 295 | 46.7 | 0.24 | 1.99 | 1.81 | 2.58 | 2.048
H26030354 | CS26030304 | 냉연 | 1제강 | 2026-02-22 20:00 | LC44 | LC440R | LF | 1561 | 1025564 | 0.0671 | 1.27 | 0.25 | 0.0614 | 0.0068 | 0.0006 | 0.0454 | 0.0496 | 0 | 0 | 0.0009 | 0.029 | 0.0048 | 0.016 | 0.018 | 0 | 0.001 | 0.0032 | 2 | 0.288 | 1659.4 | 486 | 2 | 1040 | 184 | 6.4 | 43.8 | 0.0113 | 8834 | 8.1 | 7.7 | 0 | 1614/1567 |  | 0 | 7437 | 164 | 6.1 | 8.6 | 0.056 | 0.084 | SL260301407 | H26030354 | CS26030304 | 냉연 | 1제강 | 2CC | 1 | 2026-02-23 | LC440R | LC44 | 250 | 1890 | 250 | 1890 | 37.09 | 1.43 | 0.03 | MP-LC | Medium | P5 | 95.9 | 정상 | Bifurcated | 1561 |  | 없음 | [5 empty] | OR26032041 | 4 | HC260301407 | SL260301407 | H26030354 | 2026-02-26 | 2열연 | 2.33 | 1850 | 36.53 | LC440R | LC44 | LC44 | OR26032041 | LC44 | 구조용 | 4 | 1200 | 1080 | 880 | 660 | E | 1192.8 | 1094.2 | 883.6 | 659.9 | E | 열연-산세 | T301407 | T | L |  |  |  | 349 | 483 | 28.7 | N |  |  | C260301417 | HC260301407 | HC260301407 | SL260301407 | H26030354 | 2026-03-04 | 냉연공장 | CAL | 0.8 | 1840 | 34.34 | LC440R | LC44 | LC44 | 구조용 | OR26032041 | 4 | 257.2 | 745.9 | 800 | 646.5 | 497.1 | 405.3 | 420.4 | 1 | B | L | JIS5 | JIS 5호 | 245~365 | 440~540 | 29↑ |  |  | 312 | 488 | 30.7 | 0.178 | 1.17 | 1.05 | 1.55 | 1.205
H26030354 | CS26030304 | 냉연 | 1제강 | 2026-02-26 22:00 | LC34 | LC340 | LF | 1559.4 | 1068632 | 0.0398 | 0.37 | 0 | 0.0288 | 0.007 | 0.0028 | 0.0322 | 0.0351 | 0 | 0 | 0.0028 | 0.012 | 0.0005 | 0.017 | 0.012 | 0 | 0.0006 | 0.004 | 2.4 | 0.106 | 1682.2 | 554 | 2 | 1259 | 162 | 5.6 | 26.9 | 0.0096 | 6438 | 6.6 | 4.7 | 0 | 1601/1578 |  | 0 | 7790 | 325 | 5.3 | 5.6 | 0.032 | 0.048 | SL260301409 | H26030354 | CS26030304 | 냉연 | 1제강 | 2CC | 2 | 2026-02-27 | LC340 | LC34 | 250 | 1620 | 250 | 1620 | 31.79 | 1.43 | 0.05 | MP-LC | Medium | P4 | 93.9 | 정상 | Bifurcated | 1559.4 |  | 없음 | [5 empty] | OR26032393 | 17 | HC260301409 | SL260301409 | H26030354 | 2026-03-01 | 2열연 | 2.27 | 1580 | 31.32 | LC340 | LC34 | LC34 | OR26032393 | LC34 | 일반 가공용 | 17 | 1200 | 1080 | 890 | 680 | E | 1202.8 | 1092.3 | 871.2 | 659.8 | E | 열연-산세 | T301409 | T | L |  |  |  | 294 | 371 | 36.6 | N |  |  | C260301419 | HC260301409 | HC260301409 | SL260301409 | H26030354 | 2026-03-04 | 냉연공장 | CAL | 0.7 | 1570 | 14.41 | LC340 | LC34 | LC34 | 일반 가공용 | OR26032393 | 17 | 246.4 | 734.7 | 780 | 652.6 | 493.9 | 396 | 400.8 | 1.15 | M | L | JIS5 | JIS 5호 | 175~275 | 340~440 | 34↑ |  |  | 220 | 369 | 36.7 | 0.207 | 1.3 | 1.14 | 1.58 | 1.29
H26030356 | CS26030306 | 냉연 | 1제강 | 2026-02-24 22:00 | BH34 | BH340_OUT | RH | 1550.6 | 1367463 | 0.0026 | 0.42 | 0.02 | 0.0405 | 0.0058 | 0.0027 | 0.027 | 0.0304 | 0.0064 | 0 | 0.0011 | 0.027 | 0.0018 | 0.007 | 0.01 | 0.0007 | 0.0011 | 0.0025 | 2.2 | 0.08 | 1641.1 | 870 | 2 | 1434 | 309 | 4.6 | 0 |  | 0 |  |  | 36 | 1612/1569 | 0.52 | 12.2 | 7366 | 121 | 6.7 |  | 0.002 | 0.003 | SL260301417 | H26030356 | CS26030306 | 냉연 | 1제강 | 1CC | 1 | 2026-02-25 | BH340_OUT | BH34 | 250 | 1230 | 250 | 1230 | 24.14 | 1.33 | 0.05 | MP-IF | Soft | P4 | 97.3 | 정상 | Bifurcated | 1550.6 |  | 없음 | [5 empty] | OR26038164 | 17 | HC260301417 | SL260301417 | H26030356 | 2026-02-28 | 2열연 | 4.79 | 1190 | 23.78 | BH340_OUT | BH34 | BH34 | OR26038164 | BH34 | 자동차 외판 | 17 | 1200 | 1080 | 910 | 650 | U | 1209 | 1095.3 | 912 | 653 | U | 열연-산세 | T301417 | T | L |  |  |  | 246 | 359 | 37.2 | N |  |  | C260301427 | HC260301417 | HC260301417 | SL260301417 | H26030356 | 2026-03-04 | 냉연공장 | CGL_GA | 1.2 | 1180 | 13.08 | BH340_OUT | BH34 | BH34 | 자동차 외판 | OR26038164 | 17 | 163.5 | 739.5 | 826.5 | 645.7 | 474.4 | 418.3 | 422.8 | 1.13 | B | L | JIS5 | JIS 5호 | 185~265 | 340~420 | 34↑ | 0.19↑ | 30↑ | 233 | 372 | 35.6 | 0.214 | 1.6 | 1.5 | 1.96 | 1.64 | 41
H26030357 | CS26030307 | 냉연 | 1제강 | 2026-02-23 22:00 | LC44 | LC440R | LF | 1556.3 | 1240136 | 0.0723 | 1.17 | 0.25 | 0.0596 | 0.007 | 0.0009 | 0.0387 | 0.0423 | 0 | 0 | 0.0008 | 0.02 | 0.0011 | 0.005 | 0.012 | 0 | 0.001 | 0.0035 | 1 | 0.273 | 1664.7 | 530 | 1 | 879 | 173 | 5.1 | 34.2 | 0.0109 | 6582 | 6.8 | 7 | 0 | 1611/1568 |  | 0 | 4706 | 2288 | 7.8 | 9.4 | 0.056 | 0.084 | SL260301421 | H26030357 | CS26030307 | 냉연 | 1제강 | 2CC | 1 | 2026-02-24 | LC440R | LC44 | 250 | 1270 | 250 | 1270 | 24.92 | 1.51 | 0.05 | MP-LC | Medium | P1 | 92.9 | 정상 | Bifurcated | 1556.3 |  | 없음 | [5 empty] | OR26039665 | 10 | HC260301421 | SL260301421 | H26030357 | 2026-02-27 | 2열연 | 1.88 | 1230 | 24.55 | LC440R | LC44 | LC44 | OR26039665 | LC44 | 구조용 | 10 | 1200 | 1080 | 880 | 660 | E | 1195.3 | 1080.9 | 865 | 657.8 | E | 열연-산세 | T301421 | T | L |  |  |  | 330 | 490 | 27.7 | N |  |  | C260301431 | HC260301421 | HC260301421 | SL260301421 | H26030357 | 2026-03-05 | 냉연공장 | CGL_GA | 0.7 | 1220 | 22.83 | LC440R | LC44 | LC44 | 구조용 | OR26039665 | 10 | 151.2 | 701.3 | 786.9 | 652.8 | 458.8 | 414.8 | 415 | 1.11 | B | L | JIS5 | JIS 5호 | 245~365 | 440~540 | 29↑ |  |  | 312 | 500 | 31 | 0.179 | 1.16 | 0.9 | 1.32 | 1.07
H26030359 | CS26030309 | 냉연 | 1제강 | 2026-02-25 21:00 | IF27 | IF270_IN | RH | 1559.2 | 1238414 | 0.0021 | 0.12 | 0.02 | 0.0054 | 0.0057 | 0.0006 | 0.0396 | 0.0429 | 0 | 0.0594 | 0.0021 | 0.021 | 0.0016 | 0.019 | 0.018 | 0 | 0.0007 | 0.0031 | 2.1 | 0.03 | 1688.5 | 672 | 2 | 1460 | 289 | 8 | 0 |  | 0 |  |  | 28.8 | 1605/1586 | 1.03 | 10.9 | 4882 | 1474 | 5.9 |  | 0.0016 | 0.0024 | SL260301427 | H26030359 | CS26030309 | 냉연 | 1제강 | 1CC | 1 | 2026-02-26 | IF270_IN | IF27 | 250 | 1190 | 250 | 1190 | 23.35 | 1.4 | 0.05 | MP-IF | Soft | P3 | 95.1 | 정상 | Bifurcated | 1559.2 |  | 없음 | [5 empty] | OR26031266 | 12 | HC260301427 | SL260301427 | H26030359 | 2026-03-02 | 2열연 | 3.9 | 1150 | 23 | IF270_IN | IF27 | IF27 | OR26031266 | IF27 | 자동차 내판 | 12 | 1200 | 1080 | 920 | 700 | U | 1196.3 | 1069 | 924.4 | 704.9 | U | 열연-산세 | T301427 | T | L |  |  |  | 192 | 303 | 48.6 | N |  |  | C260301437 | HC260301427 | HC260301427 | SL260301427 | H26030359 | 2026-03-05 | 냉연공장 | CGL_GA | 0.8 | 1140 | 12.65 | IF270_IN | IF27 | IF27 | 자동차 내판 | OR26031266 | 12 | 181.9 | 728.1 | 815.7 | 668.5 | 472.8 | 417.4 | 448 | 0.92 | M | L | JIS5 | JIS 5호 | 120~190 | 270~350 | 44↑ | 0.22↑ |  | 150 | 300 | 46.9 | 0.235 | 1.93 | 1.7 | 2.35 | 1.92
H26030362 | CS26030302 | 냉연 | 1제강 | 2026-02-25 23:00 | HS59 | HSLA590C | LF | 1554.1 | 1370017 | 0.0761 | 1.48 | 0.27 | 0.013 | 0.0035 | 0.0013 | 0.0431 | 0.0462 | 0.0384 | 0 | 0.0032 | 0.014 | 0.0013 | 0.014 | 0.009 | 0 | 0.0014 | 0.004 | 2.4 | 0.328 | 1658.1 | 508 | 2 | 907 | 336 | 7.8 | 44.1 | 0.0084 | 5865 | 9.4 | 4.9 | 0 | 1619/1566 |  | 0 | 4175 | 215 | 9 | 8.4 | 0.064 | 0.096 | SL260301438 | H26030362 | CS26030302 | 냉연 | 1제강 | 1CC | 2 | 2026-02-26 | HSLA590C | HS59 | 250 | 1330 | 250 | 1330 | 26.1 | 1.43 | 0.04 | MP-LC | Medium | P2 | 98.7 | 정상 | Bifurcated | 1554.1 |  | 없음 | [5 empty] | OR26033012 | 19 | HC260301438 | SL260301438 | H26030362 | 2026-03-01 | 2열연 | 1.78 | 1290 | 25.71 | HSLA590C | HS59 | HS59 | OR26033012 | HS59 | 자동차 구조용 | 19 | 1230 | 1080 | 880 | 580 | E | 1236.7 | 1073.9 | 891.2 | 568.8 | E | 열연-산세 | T301438 | T | L |  |  |  | 473 | 628 | 26 | N |  |  | C260301448 | HC260301438 | HC260301438 | SL260301438 | H26030362 | 2026-03-05 | 냉연공장 | CAL | 0.7 | 1280 | 14.91 | HSLA590C | HS59 | HS59 | 자동차 구조용 | OR26033012 | 19 | 279 | 741.1 | 802.3 | 653.3 | 499.8 | 403.1 | 431.3 | 1.04 | B | L | JIS5 | JIS 5호 | 440~600 | 590~710 | 20↑ |  |  | 512 | 646 | 21.3 | 0.152 | 0.95 | 0.83 | 1.12 | 0.932
H26030364 | CS26030304 | 냉연 | 1제강 | 2026-02-23 22:00 | IF34 | IF340_OUT | RH | 1556.6 | 1217376 | 0.0031 | 0.43 | 0.02 | 0.0447 | 0.0067 | 0.0013 | 0.0344 | 0.0378 | 0.0097 | 0.0154 | 0.0008 | 0.016 | 0.0027 | 0.007 | 0.018 | 0.0006 | 0.001 | 0.0025 | 1.5 | 0.08 | 1657.3 | 802 | 2 | 1326 | 400 | 5.4 | 0 |  | 0 |  |  | 28.2 | 1595/1590 | 0.51 | 18.4 | 4461 | 1409 | 5.3 |  | 0.002 | 0.003 | SL260301446 | H26030364 | CS26030304 | 냉연 | 1제강 | 2CC | 1 | 2026-02-24 | IF340_OUT | IF34 | 250 | 1610 | 250 | 1610 | 31.6 | 1.36 | 0.04 | MP-IF | Soft | P5 | 93.6 | 정상 | Bifurcated | 1556.6 |  | 없음 | [5 empty] | OR26033997 | 1 | HC260301446 | SL260301446 | H26030364 | 2026-03-01 | 2열연 | 3.38 | 1570 | 31.12 | IF340_OUT | IF34 | IF34 | OR26033997 | IF34 | 자동차 외판 | 1 | 1200 | 1080 | 910 | 680 | U | 1199.4 | 1081.6 | 928.7 | 675 | U | 열연-산세 | T301446 | T | L |  |  |  | 248 | 366 | 37.6 | N |  |  | C260301456 | HC260301446 | HC260301446 | SL260301446 | H26030364 | 2026-03-06 | 냉연공장 | CGL_GA | 0.8 | 1560 | 24.9 | IF340_OUT | IF34 | IF34 | 자동차 외판 | OR26033997 | 1 | 167 | 747.8 | 842.1 | 679.4 | 489.2 | 383.3 | 403.3 | 0.77 | M | L | JIS5 | JIS 5호 | 175~245 | 340~420 | 36↑ | 0.19↑ |  | 208 | 369 | 39.8 | 0.222 | 1.83 | 1.57 | 2.22 | 1.798
H26030370 | CS26030300 | 냉연 | 1제강 | 2026-03-01 22:00 | LC44 | LC440R | LF | 1548 | 1249197 | 0.0758 | 1.26 | 0.25 | 0.0596 | 0.0058 | 0.0025 | 0.0419 | 0.045 | 0 | 0 | 0.0035 | 0.016 | 0.0008 | 0.018 | 0.018 | 0 | 0.0013 | 0.0033 | 1.7 | 0.292 | 1681.4 | 350 | 2 | 947 | 277 | 5.6 | 42.3 | 0.0089 | 6378 | 10.9 | 6.3 | 0 | 1597/1576 |  | 0 | 8675 | 1571 | 6 | 8.9 | 0.056 | 0.084 | SL260301470 | H26030370 | CS26030300 | 냉연 | 1제강 | 2CC | 2 | 2026-03-02 | LC440R | LC44 | 250 | 1830 | 250 | 1830 | 35.91 | 1.5 | 0.01 | MP-LC | Medium | P4 | 97.1 | 정상 | Bifurcated | 1548 |  | 없음 | [5 empty] | OR26038572 | 5 | HC260301470 | SL260301470 | H26030370 | 2026-03-04 | 2열연 | 4.24 | 1790 | 35.38 | LC440R | LC44 | LC44 | OR26038572 | LC44 | 구조용 | 5 | 1200 | 1080 | 880 | 660 | E | 1198.3 | 1083.5 | 891.9 | 663.9 | E | 열연-산세 | T301470 | T | L |  |  |  | 320 | 485 | 31.6 | N |  |  | C260301480 | HC260301470 | HC260301470 | SL260301470 | H26030370 | 2026-03-08 | 냉연공장 | CAL | 1.4 | 1780 | 19.46 | LC440R | LC44 | LC44 | 구조용 | OR26038572 | 5 | 211.9 | 710 | 802.7 | 666.5 | 486.8 | 390.6 | 402.2 | 1.06 | M | L | JIS5 | JIS 5호 | 245~365 | 440~540 | 29↑ |  |  | 308 | 497 | 33.2 | 0.179 | 1.21 | 0.92 | 1.32 | 1.093
H26030372 | CS26030302 | 냉연 | 1제강 | 2026-02-25 23:00 | LC34 | LC340 | LF | 1560.1 | 1086434 | 0.0417 | 0.32 | 0 | 0.0257 | 0.0082 | 0.0013 | 0.0438 | 0.0459 | 0 | 0 | 0.0036 | 0.018 | 0.0002 | 0.017 | 0.008 | 0 | 0.0011 | 0.0038 | 1.6 | 0.101 | 1647.6 | 305 | 2 | 1004 | 277 | 6.3 | 44.1 | 0.0107 | 5274 | 8.9 | 5.1 | 0 | 1596/1571 |  | 0 | 8162 | 2455 | 6.1 | 7.7 | 0.032 | 0.048 | SL260301481 | H26030372 | CS26030302 | 냉연 | 1제강 | 1CC | 1 | 2026-02-26 | LC340 | LC34 | 250 | 1310 | 250 | 1310 | 25.71 | 1.42 | 0.05 | MP-LC | Medium | P3 | 95.8 | 정상 | Bifurcated | 1560.1 |  | 없음 | [5 empty] | OR26039712 | 11 | HC260301481 | SL260301481 | H26030372 | 2026-03-03 | 2열연 | 5.38 | 1270 | 25.32 | LC340 | LC34 | LC34 | OR26039712 | LC34 | 일반 가공용 | 11 | 1200 | 1080 | 890 | 680 | E | 1199.5 | 1083.2 | 893.6 | 684.4 | E | 열연-산세 | T301481 | T | L |  |  |  | 269 | 376 | 35.5 | N |  |  | C260301491 | HC260301481 | HC260301481 | SL260301481 | H26030372 | 2026-03-08 | 냉연공장 | CAL | 1.6 | 1260 | 17.22 | LC340 | LC34 | LC34 | 일반 가공용 | OR26039712 | 11 | 199.2 | 701.7 | 777.6 | 662.1 | 491 | 405.2 | 419.1 | 1.15 | T | L | JIS5 | JIS 5호 | 175~275 | 340~440 | 34↑ |  |  | 226 | 365 | 40.7 | 0.208 | 1.29 | 1.14 | 1.67 | 1.31
H26030375 | CS26030305 | 냉연 | 1제강 | 2026-02-26 21:00 | LC34 | LC340 | LF | 1553.7 | 995982 | 0.0377 | 0.31 | 0.03 | 0.0334 | 0.0084 | 0.0028 | 0.0393 | 0.0422 | 0 | 0 | 0.0002 | 0.024 | 0.0029 | 0.011 | 0.008 | 0 | 0.0013 | 0.003 | 1.6 | 0.096 | 1685.9 | 339 | 1 | 1193 | 340 | 3.5 | 43.6 | 0.0111 | 4219 | 10.9 | 4.3 | 0 | 1593/1570 |  | 0 | 8327 | 806 | 7.2 | 5.2 | 0.032 | 0.048 | SL260301490 | H26030375 | CS26030305 | 냉연 | 1제강 | 1CC | 2 | 2026-02-27 | LC340 | LC34 | 250 | 1300 | 250 | 1300 | 25.51 | 1.42 | 0.05 | MP-LC | Medium | P5 | 93.3 | 정상 | Bifurcated | 1553.7 |  | 없음 | [5 empty] | OR26036376 | 17 | HC260301490 | SL260301490 | H26030375 | 2026-03-04 | 2열연 | 2.55 | 1260 | 25.13 | LC340 | LC34 | LC34 | OR26036376 | LC34 | 일반 가공용 | 17 | 1200 | 1080 | 890 | 680 | E | 1192.4 | 1070.5 | 888.8 | 691.8 | E | 열연-산세 | T301490 | T | L |  |  |  | 278 | 389 | 36.7 | N |  |  | C260301500 | HC260301490 | HC260301490 | SL260301490 | H26030375 | 2026-03-09 | 냉연공장 | CAL | 0.8 | 1250 | 14.83 | LC340 | LC34 | LC34 | 일반 가공용 | OR26036376 | 17 | 288.4 | 731.4 | 768.5 | 675.7 | 492.7 | 417.5 | 446.6 | 1.21 | T | L | JIS5 | JIS 5호 | 175~275 | 340~440 | 34↑ |  |  | 215 | 374 | 38.2 | 0.202 | 1.29 | 1.22 | 1.63 | 1.34
H26030380 | CS26030300 | 냉연 | 1제강 | 2026-02-26 23:00 | IF27 | IF270_IN | RH | 1567 | 985659 | 0.0026 | 0.11 | 0.01 | 0.0073 | 0.0059 | 0.0016 | 0.0348 | 0.0386 | 0 | 0.0596 | 0.0003 | 0.013 | 0.0012 | 0.015 | 0.011 | 0 | 0.0007 | 0.0027 | 1.5 | 0.026 | 1642.2 | 727 | 2 | 1084 | 332 | 4.9 | 0 |  | 0 |  |  | 36 | 1597/1581 | 1.45 | 18.6 | 6812 | 323 | 5.5 |  | 0.0016 | 0.0024 | SL260301513 | H26030380 | CS26030300 | 냉연 | 1제강 | 1CC | 2 | 2026-02-27 | IF270_IN | IF27 | 250 | 1490 | 250 | 1490 | 29.24 | 1.32 | 0.01 | MP-IF | Soft | P4 | 98.1 | 정상 | Bifurcated | 1567 |  | 없음 | [5 empty] | OR26037580 | 8 | HC260301513 | SL260301513 | H26030380 | 2026-03-04 | 2열연 | 3.37 | 1450 | 28.8 | IF270_IN | IF27 | IF27 | OR26037580 | IF27 | 자동차 내판 | 8 | 1200 | 1080 | 920 | 700 | U | 1198 | 1063.7 | 909 | 689.2 | U | 열연-산세 | T301513 | T | L |  |  |  | 177 | 295 | 44.6 | N |  |  | C260301523 | HC260301513 | HC260301513 | SL260301513 | H26030380 | 2026-03-10 | 냉연공장 | CGL_GA | 0.7 | 1440 | 19.58 | IF270_IN | IF27 | IF27 | 자동차 내판 | OR26037580 | 8 | 170.3 | 705.1 | 824 | 667.6 | 456.5 | 415 | 400.3 | 0.67 | M | L | JIS5 | JIS 5호 | 120~190 | 270~350 | 44↑ | 0.22↑ |  | 159 | 290 | 48.4 | 0.245 | 1.91 | 1.81 | 2.44 | 1.993
H26030382 | CS26030302 | 냉연 | 1제강 | 2026-02-25 22:00 | IF27 | IF270_IN | RH | 1558.1 | 1020738 | 0.002 | 0.09 | 0 | 0.0086 | 0.0053 | 0.0006 | 0.0276 | 0.0328 | 0 | 0.0613 | 0.0009 | 0.025 | 0.0039 | 0.009 | 0.01 | 0 | 0.0004 | 0.0027 | 2 | 0.024 | 1681.5 | 469 | 2 | 1456 | 314 | 3.8 | 0 |  | 0 |  |  | 34.6 | 1594/1586 | 0.63 | 10.9 | 4051 | 2088 | 6.2 |  | 0.0016 | 0.0024 | SL260301518 | H26030382 | CS26030302 | 냉연 | 1제강 | 2CC | 2 | 2026-02-26 | IF270_IN | IF27 | 250 | 1310 | 250 | 1310 | 25.71 | 1.35 | 0.03 | MP-IF | Soft | P5 | 93.1 | 정상 | Bifurcated | 1558.1 |  | 없음 | [5 empty] | OR26038851 | 4 | HC260301518 | SL260301518 | H26030382 | 2026-03-03 | 2열연 | 3.41 | 1270 | 25.32 | IF270_IN | IF27 | IF27 | OR26038851 | IF27 | 자동차 내판 | 4 | 1200 | 1080 | 920 | 700 | U | 1198.3 | 1075.5 | 916 | 712.1 | U | 열연-산세 | T301518 | T | L |  |  |  | 187 | 303 | 47.2 | N |  |  | C260301528 | HC260301518 | HC260301518 | SL260301518 | H26030382 | 2026-03-10 | 냉연공장 | CAL | 0.7 | 1260 | 23.55 | IF270_IN | IF27 | IF27 | 자동차 내판 | OR26038851 | 4 | 286.5 | 723.7 | 837.7 | 663.8 | 472.2 | 409.3 | 421.6 | 0.81 | T | L | JIS5 | JIS 5호 | 120~190 | 270~350 | 44↑ | 0.22↑ |  | 146 | 300 | 47.3 | 0.25 | 2.01 | 1.74 | 2.49 | 1.995
H26030384 | CS26030304 | 냉연 | 1제강 | 2026-02-28 23:00 | IF27 | IF270_IN | RH | 1562.5 | 1299565 | 0.0016 | 0.11 | 0.02 | 0.0145 | 0.0063 | 0.0003 | 0.037 | 0.0398 | 0 | 0.0674 | 0.0011 | 0.014 | 0.0018 | 0.007 | 0.012 | 0 | 0.0002 | 0.0025 | 2.2 | 0.025 | 1674.2 | 621 | 1 | 876 | 243 | 3.4 | 0 |  | 0 |  |  | 39.5 | 1607/1584 | 1.42 | 11.4 | 6003 | 667 | 8.3 |  | 0.0016 | 0.0024 | SL260301527 | H26030384 | CS26030304 | 냉연 | 1제강 | 2CC | 1 | 2026-03-01 | IF270_IN | IF27 | 250 | 1410 | 250 | 1410 | 27.67 | 1.38 | 0.05 | MP-IF | Soft | P3 | 98.8 | 정상 | Bifurcated | 1562.5 |  | 없음 | [5 empty] | OR26036490 | 1 | HC260301527 | SL260301527 | H26030384 | 2026-03-06 | 2열연 | 4.59 | 1370 | 27.26 | IF270_IN | IF27 | IF27 | OR26036490 | IF27 | 자동차 내판 | 1 | 1200 | 1080 | 920 | 700 | U | 1194.1 | 1092.2 | 913.4 | 717.7 | U | 열연-산세 | T301527 | T | L |  |  |  | 176 | 302 | 43.6 | N |  |  | C260301537 | HC260301527 | HC260301527 | SL260301527 | H26030384 | 2026-03-10 | 냉연공장 | CAL | 1 | 1360 | 18.81 | IF270_IN | IF27 | IF27 | 자동차 내판 | OR26036490 | 1 | 255.5 | 705.9 | 832 | 679.1 | 465.9 | 414.1 | 422.1 | 0.75 | M | L | JIS5 | JIS 5호 | 120~190 | 270~350 | 44↑ | 0.22↑ |  | 151 | 297 | 49.6 | 0.233 | 1.94 | 1.79 | 2.51 | 2.007
H26030384 | CS26030304 | 냉연 | 1제강 | 2026-02-27 22:00 | LC34 | LC340 | LF | 1554.7 | 1189020 | 0.0395 | 0.32 | 0.02 | 0.025 | 0.0062 | 0.0011 | 0.0372 | 0.0424 | 0 | 0 | 0.0028 | 0.016 | 0.002 | 0.019 | 0.019 | 0 | 0.001 | 0.003 | 1.4 | 0.1 | 1681.9 | 593 | 2 | 1017 | 176 | 5.6 | 39 | 0.0101 | 7414 | 11 | 7.5 | 0 | 1592/1574 |  | 0 | 6132 | 1500 | 7.9 | 6.9 | 0.032 | 0.048 | SL260301529 | H26030384 | CS26030304 | 냉연 | 1제강 | 2CC | 1 | 2026-02-28 | LC340 | LC34 | 250 | 1400 | 250 | 1400 | 27.47 | 1.45 | 0.04 | MP-LC | Medium | P1 | 94.8 | 정상 | Bifurcated | 1554.7 |  | 없음 | [5 empty] | OR26035953 | 9 | HC260301529 | SL260301529 | H26030384 | 2026-03-04 | 2열연 | 2.55 | 1360 | 27.06 | LC340 | LC34 | LC34 | OR26035953 | LC34 | 일반 가공용 | 9 | 1200 | 1080 | 890 | 680 | E | 1191.3 | 1089.3 | 893.2 | 682.9 | E | 열연-산세 | T301529 | T | L |  |  |  | 274 | 380 | 35.8 | N |  |  | C260301539 | HC260301529 | HC260301529 | SL260301529 | H26030384 | 2026-03-10 | 냉연공장 | CAL | 0.8 | 1350 | 14.34 | LC340 | LC34 | LC34 | 일반 가공용 | OR26035953 | 9 | 239.9 | 748.2 | 778.1 | 642.8 | 464.9 | 389.5 | 435.5 | 1.3 | M | L | JIS5 | JIS 5호 | 175~275 | 340~440 | 34↑ |  |  | 223 | 366 | 36.9 | 0.204 | 1.38 | 1.21 | 1.75 | 1.387
H26030387 | CS26030307 | 냉연 | 1제강 | 2026-02-27 23:00 | HS59 | HSLA590C | LF | 1551.7 | 1321765 | 0.0851 | 1.53 | 0.29 | 0.0147 | 0.0047 | 0.0018 | 0.0468 | 0.052 | 0.0348 | 0 | 0.003 | 0.025 | 0.0035 | 0.013 | 0.019 | 0 | 0.0013 | 0.0038 | 1 | 0.349 | 1652.2 | 453 | 2 | 1419 | 183 | 3.6 | 49.8 | 0.0076 | 5860 | 5.6 | 3.6 | 0 | 1592/1574 |  | 0 | 8704 | 582 | 9.8 | 5.9 | 0.064 | 0.096 | SL260301540 | H26030387 | CS26030307 | 냉연 | 1제강 | 1CC | 1 | 2026-02-28 | HSLA590C | HS59 | 250 | 1880 | 250 | 1880 | 36.89 | 1.36 | 0.01 | MP-LC | Medium | P2 | 93.8 | 정상 | Bifurcated | 1551.7 |  | 없음 | [5 empty] | OR26033809 | 2 | HC260301540 | SL260301540 | H26030387 | 2026-03-05 | 2열연 | 2.44 | 1840 | 36.34 | HSLA590C | HS59 | HS59 | OR26033809 | HS59 | 자동차 구조용 | 2 | 1230 | 1080 | 880 | 580 | E | 1217.1 | 1063.5 | 884.7 | 582.4 | E | 열연-산세 | T301540 | T | L |  |  |  | 479 | 626 | 25.9 | N |  |  | C260301550 | HC260301540 | HC260301540 | SL260301540 | H26030387 | 2026-03-11 | 냉연공장 | CAL | 1 | 1830 | 27.26 | HSLA590C | HS59 | HS59 | 자동차 구조용 | OR26033809 | 2 | 213.8 | 715.2 | 799.8 | 641.5 | 456.1 | 395.8 | 440.3 | 0.97 | T | L | JIS5 | JIS 5호 | 440~600 | 590~710 | 20↑ |  |  | 515 | 651 | 23.3 | 0.141 | 0.91 | 0.81 | 1.1 | 0.908
H26030389 | CS26030309 | 냉연 | 1제강 | 2026-03-03 20:00 | IF34 | IF340_OUT | RH | 1556.5 | 1027874 | 0.0025 | 0.48 | 0.02 | 0.0475 | 0.0054 | 0.0003 | 0.0406 | 0.0434 | 0.0106 | 0.0225 | 0.0015 | 0.016 | 0.0007 | 0.015 | 0.017 | 0.0008 | 0.0009 | 0.0032 | 2.5 | 0.088 | 1653.5 | 558 | 1 | 1447 | 185 | 5.3 | 0 |  | 0 |  |  | 37.4 | 1614/1569 | 0.92 | 18.1 | 5964 | 1275 | 5.1 |  | 0.002 | 0.003 | SL260301548 | H26030389 | CS26030309 | 냉연 | 1제강 | 2CC | 1 | 2026-03-04 | IF340_OUT | IF34 | 250 | 1720 | 250 | 1720 | 33.75 | 1.56 | 0.03 | MP-IF | Soft | P1 | 95.6 | 정상 | Bifurcated | 1556.5 |  | 없음 | [5 empty] | OR26039802 | 15 | HC260301548 | SL260301548 | H26030389 | 2026-03-07 | 2열연 | 3.03 | 1680 | 33.25 | IF340_OUT | IF34 | IF34 | OR26039802 | IF34 | 자동차 외판 | 15 | 1200 | 1080 | 910 | 680 | U | 1201.6 | 1076.9 | 917.4 | 660.3 | U | 열연-산세 | T301548 | T | L |  |  |  | 260 | 368 | 39 | Y |  |  | C260301558 | HC260301548 | HC260301548 | SL260301548 | H26030389 | 2026-03-12 | 냉연공장 | CGL_GA | 0.8 | 1670 | 24.61 | IF340_OUT | IF34 | IF34 | 자동차 외판 | OR26039802 | 15 | 166.3 | 721.2 | 767.9 | 656.9 | 462.4 | 392.1 | 435 | 0.89 | M | L | JIS5 | JIS 5호 | 175~245 | 340~420 | 36↑ | 0.19↑ |  | 280 | 393 | 32.9 | 0.155 | 1.02 | 0.52 | 1.34 | 0.85
H26030392 | CS26030302 | 냉연 | 1제강 | 2026-03-04 20:00 | HS59 | HSLA590C | LF | 1559.3 | 1080768 | 0.0797 | 1.5 | 0.27 | 0.0117 | 0.0037 | 0.0012 | 0.0305 | 0.0344 | 0.0329 | 0 | 0.0028 | 0.019 | 0.0043 | 0.018 | 0.016 | 0 | 0.001 | 0.0045 | 1.5 | 0.337 | 1685.1 | 503 | 1 | 1597 | 164 | 5.5 | 35.2 | 0.0089 | 5593 | 9.5 | 7.8 | 0 | 1594/1581 |  | 0 | 8521 | 2760 | 7 | 8.4 | 0.064 | 0.096 | SL260301558 | H26030392 | CS26030302 | 냉연 | 1제강 | 2CC | 1 | 2026-03-05 | HSLA590C | HS59 | 250 | 1570 | 250 | 1570 | 30.81 | 1.25 | 0.01 | MP-LC | Medium | P3 | 92.7 | 정상 | Bifurcated | 1559.3 |  | 없음 | [5 empty] | OR26033579 | 12 | HC260301558 | SL260301558 | H26030392 | 2026-03-07 | 2열연 | 1.63 | 1530 | 30.35 | HSLA590C | HS59 | HS59 | OR26033579 | HS59 | 자동차 구조용 | 12 | 1230 | 1080 | 880 | 580 | E | 1241.9 | 1073.8 | 882.9 | 585.8 | E | 열연-산세 | T301558 | T | L |  |  |  | 488 | 620 | 24.2 | N |  |  | C260301568 | HC260301558 | HC260301558 | SL260301558 | H26030392 | 2026-03-12 | 냉연공장 | CGL_GA | 0.65 | 1520 | 24.58 | HSLA590C | HS59 | HS59 | 자동차 구조용 | OR26033579 | 12 | 167.9 | 703.5 | 794.9 | 656.4 | 456.1 | 402.8 | 445.3 | 1.04 | M | L | JIS5 | JIS 5호 | 440~600 | 590~710 | 20↑ |  |  | 491 | 633 | 23.5 | 0.154 | 0.88 | 0.76 | 1.07 | 0.867
H26030393 | CS26030303 | 냉연 | 1제강 | 2026-03-02 21:00 | BH34 | BH340_OUT | RH | 1555.6 | 903701 | 0.0029 | 0.4 | 0.03 | 0.0403 | 0.0041 | 0.002 | 0.0356 | 0.0406 | 0.0085 | 0 | 0.002 | 0.024 | 0.0045 | 0.007 | 0.017 | 0.0004 | 0.0011 | 0.0021 | 1.1 | 0.077 | 1681.5 | 406 | 1 | 1231 | 393 | 3.9 | 0 |  | 0 |  |  | 27.8 | 1617/1577 | 1 | 18.8 | 6459 | 1756 | 8.1 |  | 0.002 | 0.003 | SL260301565 | H26030393 | CS26030303 | 냉연 | 1제강 | 2CC | 1 | 2026-03-03 | BH340_OUT | BH34 | 250 | 1170 | 250 | 1170 | 22.96 | 1.34 | 0.04 | MP-IF | Soft | P1 | 96.9 | 정상 | Bifurcated | 1555.6 |  | 없음 | [5 empty] | OR26033732 | 14 | HC260301565 | SL260301565 | H26030393 | 2026-03-06 | 2열연 | 2.56 | 1130 | 22.62 | BH340_OUT | BH34 | BH34 | OR26033732 | BH34 | 자동차 외판 | 14 | 1200 | 1080 | 910 | 650 | U | 1198.6 | 1072.4 | 909.6 | 639 | U | 열연-산세 | T301565 | T | L |  |  |  | 261 | 377 | 35.6 | N |  |  | C260301575 | HC260301565 | HC260301565 | SL260301565 | H26030393 | 2026-03-12 | 냉연공장 | CAL | 0.65 | 1120 | 15.16 | BH340_OUT | BH34 | BH34 | 자동차 외판 | OR26033732 | 14 | 273.8 | 750 | 837.3 | 675 | 456.6 | 383.7 | 447.2 | 1.04 | T | L | JIS5 | JIS 5호 | 185~265 | 340~420 | 34↑ | 0.19↑ | 30↑ | 240 | 367 | 35.7 | 0.212 | 1.45 | 1.3 | 1.88 | 1.482 | 41
H26030398 | CS26030308 | 냉연 | 1제강 | 2026-03-04 21:00 | LC34 | LC340 | LF | 1550.2 | 1128203 | 0.0422 | 0.34 | 0.02 | 0.0325 | 0.0098 | 0.0016 | 0.0411 | 0.0464 | 0 | 0 | 0.0021 | 0.019 | 0.0034 | 0.015 | 0.012 | 0 | 0.0003 | 0.0037 | 2.1 | 0.106 | 1683.6 | 351 | 1 | 963 | 261 | 7.5 | 30.1 | 0.0149 | 5780 | 7.9 | 3.8 | 0 | 1611/1568 |  | 0 | 4814 | 1870 | 7.5 | 7.7 | 0.032 | 0.048 | SL260301584 | H26030398 | CS26030308 | 냉연 | 1제강 | 1CC | 2 | 2026-03-05 | LC340 | LC34 | 250 | 1600 | 250 | 1600 | 31.4 | 1.56 | 0.04 | MP-LC | Medium | P1 | 96.8 | 정상 | Bifurcated | 1550.2 |  | 없음 | [5 empty] | OR26033879 | 4 | HC260301584 | SL260301584 | H26030398 | 2026-03-08 | 2열연 | 2.44 | 1560 | 30.93 | LC340 | LC34 | LC34 | OR26033879 | LC34 | 일반 가공용 | 4 | 1200 | 1080 | 890 | 680 | E | 1199.1 | 1085.7 | 884.1 | 677.6 | E | 열연-산세 | T301584 | T | L |  |  |  | 262 | 383 | 34.1 | N |  |  | C260301594 | HC260301584 | HC260301584 | SL260301584 | H26030398 | 2026-03-13 | 냉연공장 | CAL | 0.7 | 1550 | 20.72 | LC340 | LC34 | LC34 | 일반 가공용 | OR26033879 | 4 | 274.6 | 727.3 | 780.4 | 643.8 | 487.4 | 411.9 | 432.3 | 1.37 | M | L | JIS5 | JIS 5호 | 175~275 | 340~440 | 34↑ |  |  | 225 | 369 | 36.5 | 0.199 | 1.51 | 1.23 | 1.68 | 1.412
H26030399 | CS26030309 | 냉연 | 1제강 | 2026-03-06 22:00 | IF27 | IF270_IN | RH | 1550.3 | 941400 | 0.0014 | 0.1 | 0 | 0.0115 | 0.0059 | 0.0019 | 0.0307 | 0.0353 | 0 | 0.0601 | 0.0039 | 0.026 | 0.0019 | 0.012 | 0.018 | 0 | 0.0009 | 0.002 | 1.5 | 0.026 | 1687 | 660 | 2 | 834 | 266 | 5 | 0 |  | 0 |  |  | 34.2 | 1609/1572 | 1.19 | 10.3 | 5928 | 1688 | 8.6 |  | 0.0016 | 0.0024 | SL260301586 | H26030399 | CS26030309 | 냉연 | 1제강 | 2CC | 1 | 2026-03-07 | IF270_IN | IF27 | 250 | 1850 | 250 | 1850 | 36.31 | 1.42 | 0.03 | MP-IF | Soft | P3 | 93.7 | 정상 | Bifurcated | 1550.3 |  | 없음 | [5 empty] | OR26032078 | 5 | HC260301586 | SL260301586 | H26030399 | 2026-03-10 | 2열연 | 3.88 | 1810 | 35.76 | IF270_IN | IF27 | IF27 | OR26032078 | IF27 | 자동차 내판 | 5 | 1200 | 1080 | 920 | 700 | U | 1192.9 | 1080.6 | 921.3 | 712.1 | U | 열연-산세 | T301586 | T | L |  |  |  | 196 | 302 | 44.9 | N |  |  | C260301596 | HC260301586 | HC260301586 | SL260301586 | H26030399 | 2026-03-13 | 냉연공장 | CGL_GA | 0.8 | 1800 | 34.69 | IF270_IN | IF27 | IF27 | 자동차 내판 | OR26032078 | 5 | 163.4 | 713.9 | 822.7 | 647.3 | 450.8 | 394.5 | 420.1 | 0.8 | M | L | JIS5 | JIS 5호 | 120~190 | 270~350 | 44↑ | 0.22↑ |  | 145 | 297 | 45.7 | 0.236 | 2.08 | 1.8 | 2.56 | 2.06
H26030399 | CS26030309 | 냉연 | 1제강 | 2026-03-02 20:00 | IF27 | IF270_IN | RH | 1552.9 | 940139 | 0.002 | 0.08 | 0 | 0.0108 | 0.007 | 0.0026 | 0.0319 | 0.0342 | 0 | 0.0549 | 0.0035 | 0.021 | 0.0001 | 0.02 | 0.017 | 0 | 0.0003 | 0.0022 | 2 | 0.023 | 1676.3 | 506 | 2 | 1529 | 255 | 6.2 | 0 |  | 0 |  |  | 26.9 | 1607/1571 | 0.69 | 15.8 | 8897 | 43 | 9.5 |  | 0.0016 | 0.0024 | SL260301587 | H26030399 | CS26030309 | 냉연 | 1제강 | 2CC | 2 | 2026-03-03 | IF270_IN | IF27 | 250 | 1650 | 250 | 1650 | 32.38 | 1.29 | 0.01 | MP-IF | Soft | P4 | 94.4 | 정상 | Bifurcated | 1552.9 |  | 없음 | [5 empty] | OR26031626 | 19 | HC260301587 | SL260301587 | H26030399 | 2026-03-06 | 2열연 | 4.99 | 1610 | 31.9 | IF270_IN | IF27 | IF27 | OR26031626 | IF27 | 자동차 내판 | 19 | 1200 | 1080 | 920 | 700 | U | 1209.7 | 1072.9 | 906.1 | 704.6 | U | 열연-산세 | T301587 | T | L |  |  |  | 190 | 317 | 44.9 | N |  |  | C260301597 | HC260301587 | HC260301587 | SL260301587 | H26030399 | 2026-03-13 | 냉연공장 | CAL | 1 | 1600 | 22.65 | IF270_IN | IF27 | IF27 | 자동차 내판 | OR26031626 | 19 | 239.9 | 724 | 838.1 | 650.4 | 497 | 388.9 | 441.4 | 0.64 | M | L | JIS5 | JIS 5호 | 120~190 | 270~350 | 44↑ | 0.22↑ |  | 157 | 294 | 49.9 | 0.24 | 2.01 | 1.8 | 2.43 | 2.01
H26030406 | CS26030406 | 냉연 | 1제강 | 2026-03-03 20:00 | IF34 | IF340_OUT | RH | 1564.9 | 982748 | 0.0025 | 0.45 | 0.02 | 0.0459 | 0.0041 | 0.0008 | 0.0381 | 0.0403 | 0.0132 | 0.0145 | 0.0013 | 0.014 | 0.0021 | 0.016 | 0.019 | 0.0006 | 0.0007 | 0.0031 | 1.7 | 0.083 | 1649.7 | 706 | 2 | 869 | 279 | 3.5 | 0 |  | 0 |  |  | 30.8 | 1603/1583 | 1.15 | 13.8 | 4933 | 1421 | 6.1 |  | 0.002 | 0.003 | SL260301616 | H26030406 | CS26030406 | 냉연 | 1제강 | 1CC | 1 | 2026-03-04 | IF340_OUT | IF34 | 250 | 1580 | 250 | 1580 | 31.01 | 1.52 | 0.05 | MP-IF | Soft | P2 | 93.1 | 정상 | Bifurcated | 1564.9 |  | 없음 | [5 empty] | OR26039916 | 7 | HC260301616 | SL260301616 | H26030406 | 2026-03-08 | 2열연 | 2.85 | 1540 | 30.54 | IF340_OUT | IF34 | IF34 | OR26039916 | IF34 | 자동차 외판 | 7 | 1200 | 1080 | 910 | 680 | U | 1218.9 | 1081 | 907.8 | 685.4 | U | 열연-산세 | T301616 | T | L |  |  |  | 240 | 355 | 38.6 | Y |  |  | C260301626 | HC260301616 | HC260301616 | SL260301616 | H26030406 | 2026-03-15 | 냉연공장 | CGL_GA | 0.7 | 1530 | 27.79 | IF340_OUT | IF34 | IF34 | 자동차 외판 | OR26039916 | 7 | 188.2 | 735.6 | 780.5 | 658.9 | 496.7 | 380.9 | 406.1 | 0.77 | M | L | JIS5 | JIS 5호 | 175~245 | 340~420 | 36↑ | 0.19↑ |  | 242 | 381 | 33.8 | 0.183 | 1.2 | 0.94 | 1.78 | 1.215
H26030406 | CS26030406 | 냉연 | 1제강 | 2026-03-04 20:00 | IF34 | IF340_OUT | RH | 1556.4 | 961756 | 0.0031 | 0.48 | 0.03 | 0.0433 | 0.0058 | 0.0028 | 0.0311 | 0.0359 | 0.0127 | 0.018 | 0.0003 | 0.023 | 0.0019 | 0.008 | 0.017 | 0.0005 | 0.0007 | 0.0027 | 2.2 | 0.09 | 1673.7 | 590 | 1 | 1001 | 336 | 7.8 | 0 |  | 0 |  |  | 37.8 | 1615/1577 | 0.83 | 16.8 | 5835 | 50 | 6.3 |  | 0.002 | 0.003 | SL260301617 | H26030406 | CS26030406 | 냉연 | 1제강 | 1CC | 1 | 2026-03-05 | IF340_OUT | IF34 | 250 | 1320 | 250 | 1320 | 25.91 | 1.49 | 0.05 | MP-IF | Soft | P5 | 98.8 | 정상 | Bifurcated | 1556.4 |  | 없음 | [5 empty] | OR26033767 | 6 | HC260301617 | SL260301617 | H26030406 | 2026-03-09 | 2열연 | 6.53 | 1280 | 25.52 | IF340_OUT | IF34 | IF34 | OR26033767 | IF34 | 자동차 외판 | 6 | 1200 | 1080 | 910 | 680 | U | 1205.4 | 1085.9 | 911.7 | 692.5 | U | 열연-산세 | T301617 | T | L |  |  |  | 254 | 391 | 36.7 | N |  |  | C260301627 | HC260301617 | HC260301617 | SL260301617 | H26030406 | 2026-03-15 | 냉연공장 | CGL_GA | 1.4 | 1270 | 24.5 | IF340_OUT | IF34 | IF34 | 자동차 외판 | OR26033767 | 6 | 136.3 | 713.2 | 783.7 | 674.5 | 480.1 | 416.9 | 434.2 | 0.84 | M | L | JIS5 | JIS 5호 | 175~245 | 340~420 | 36↑ | 0.19↑ |  | 225 | 371 | 37.3 | 0.192 | 1.4 | 1.1 | 1.91 | 1.377
H26030407 | CS26030407 | 냉연 | 1제강 | 2026-03-03 22:00 | IF34 | IF340_OUT | RH | 1552.8 | 1233393 | 0.0025 | 0.44 | 0.01 | 0.0434 | 0.0043 | 0.0024 | 0.0428 | 0.0471 | 0.0142 | 0.0172 | 0.0035 | 0.021 | 0.001 | 0.017 | 0.009 | 0.0006 | 0.0004 | 0.0029 | 1.1 | 0.083 | 1670.7 | 726 | 1 | 860 | 257 | 4.2 | 0 |  | 0 |  |  | 37.4 | 1611/1571 | 1.31 | 16.2 | 7101 | 668 | 7.3 |  | 0.002 | 0.003 | SL260301620 | H26030407 | CS26030407 | 냉연 | 1제강 | 1CC | 1 | 2026-03-04 | IF340_OUT | IF34 | 250 | 1780 | 250 | 1780 | 34.93 | 1.4 | 0.04 | MP-IF | Soft | P3 | 94.5 | 정상 | Bifurcated | 1552.8 |  | 없음 | [5 empty] | OR26033677 | 5 | HC260301620 | SL260301620 | H26030407 | 2026-03-08 | 2열연 | 3.05 | 1740 | 34.41 | IF340_OUT | IF34 | IF34 | OR26033677 | IF34 | 자동차 외판 | 5 | 1200 | 1080 | 910 | 680 | U | 1194.4 | 1078.2 | 914.3 | 670.2 | U | 열연-산세 | T301620 | T | L |  |  |  | 226 | 378 | 36.2 | Y |  |  | C260301631 | HC260301620 | HC260301620 | SL260301620 | H26030407 | 2026-03-15 | 냉연공장 | CGL_GA | 0.65 | 1730 | 30.28 | IF340_OUT | IF34 | IF34 | 자동차 외판 | OR26033677 | 5 | 163.1 | 700.7 | 786.3 | 642.5 | 495 | 406 | 445.4 | 0.78 | B | L | JIS5 | JIS 5호 | 175~245 | 340~420 | 36↑ | 0.19↑ |  | 233 | 382 | 35.6 | 0.184 | 1.46 | 1.12 | 1.87 | 1.393
H26030408 | CS26030408 | 냉연 | 1제강 | 2026-03-06 21:00 | BH34 | BH340_OUT | RH | 1553.9 | 915033 | 0.0021 | 0.41 | 0.02 | 0.0419 | 0.0075 | 0.0009 | 0.0411 | 0.0451 | 0.0078 | 0 | 0.0013 | 0.012 | 0.0035 | 0.009 | 0.006 | 0.0004 | 0.0015 | 0.0017 | 1.9 | 0.075 | 1680.5 | 678 | 1 | 978 | 309 | 5.4 | 0 |  | 0 |  |  | 27.8 | 1602/1574 | 1.47 | 16.2 | 5288 | 281 | 9 |  | 0.002 | 0.003 | SL260301623 | H26030408 | CS26030408 | 냉연 | 1제강 | 2CC | 1 | 2026-03-07 | BH340_OUT | BH34 | 250 | 1340 | 250 | 1340 | 26.3 | 1.36 | 0.04 | MP-IF | Soft | P4 | 96.3 | 정상 | Bifurcated | 1553.9 |  | 없음 | [5 empty] | OR26031582 | 14 | HC260301623 | SL260301623 | H26030408 | 2026-03-09 | 2열연 | 2.63 | 1300 | 25.9 | BH340_OUT | BH34 | BH34 | OR26031582 | BH34 | 자동차 외판 | 14 | 1200 | 1080 | 910 | 650 | U | 1205.1 | 1074.9 | 901.7 | 662 | U | 열연-산세 | T301623 | T | L |  |  |  | 271 | 375 | 36.9 | N |  |  | C260301634 | HC260301623 | HC260301623 | SL260301623 | H26030408 | 2026-03-15 | 냉연공장 | CGL_GA | 0.7 | 1290 | 13.47 | BH340_OUT | BH34 | BH34 | 자동차 외판 | OR26031582 | 14 | 118.3 | 701.1 | 835.6 | 647.5 | 483.5 | 406 | 407 | 0.97 | T | L | JIS5 | JIS 5호 | 185~265 | 340~420 | 34↑ | 0.19↑ | 30↑ | 223 | 362 | 37.6 | 0.207 | 1.58 | 1.35 | 1.83 | 1.528 | 39
H26030410 | CS26030400 | 냉연 | 1제강 | 2026-03-05 21:00 | IF27 | IF270_IN | RH | 1557.5 | 1208766 | 0.0021 | 0.09 | 0.01 | 0.0084 | 0.008 | 0.0026 | 0.0395 | 0.0425 | 0 | 0.0665 | 0.0037 | 0.012 | 0.0019 | 0.006 | 0.011 | 0 | 0.0008 | 0.0028 | 1.7 | 0.022 | 1653.7 | 821 | 2 | 1127 | 210 | 4.6 | 0 |  | 0 |  |  | 34.8 | 1599/1576 | 1.47 | 12 | 5875 | 885 | 6 |  | 0.0016 | 0.0024 | SL260301630 | H26030410 | CS26030400 | 냉연 | 1제강 | 2CC | 2 | 2026-03-06 | IF270_IN | IF27 | 250 | 1880 | 250 | 1880 | 36.89 | 1.51 | 0.02 | MP-IF | Soft | P2 | 94.8 | 정상 | Bifurcated | 1557.5 |  | 없음 | [5 empty] | OR26036829 | 6 | HC260301630 | SL260301630 | H26030410 | 2026-03-11 | 2열연 | 4.6 | 1840 | 36.34 | IF270_IN | IF27 | IF27 | OR26036829 | IF27 | 자동차 내판 | 6 | 1200 | 1080 | 920 | 700 | U | 1200.3 | 1074.1 | 938.9 | 692.6 | U | 열연-산세 | T301630 | T | L |  |  |  | 179 | 321 | 44.3 | N |  |  | C260301641 | HC260301630 | HC260301630 | SL260301630 | H26030410 | 2026-03-15 | 냉연공장 | CGL_GA | 1 | 1830 | 30.16 | IF270_IN | IF27 | IF27 | 자동차 내판 | OR26036829 | 6 | 149.8 | 727.7 | 823.7 | 668.6 | 480.2 | 413.1 | 401.9 | 0.81 | M | L | JIS5 | JIS 5호 | 120~190 | 270~350 | 44↑ | 0.22↑ |  | 154 | 292 | 48.1 | 0.235 | 1.93 | 1.72 | 2.46 | 1.958
H26030411 | CS26030401 | 냉연 | 1제강 | 2026-03-04 22:00 | LC34 | LC340 | LF | 1558.1 | 1376164 | 0.0352 | 0.33 | 0 | 0.0275 | 0.0066 | 0.003 | 0.0355 | 0.0411 | 0 | 0 | 0.0022 | 0.025 | 0.0026 | 0.006 | 0.017 | 0 | 0.0005 | 0.003 | 2.4 | 0.098 | 1642 | 550 | 2 | 1513 | 359 | 6.9 | 49.5 | 0.0087 | 6652 | 5.3 | 7.8 | 0 | 1591/1575 |  | 0 | 4001 | 2561 | 8.6 | 8.7 | 0.032 | 0.048 | SL260301635 | H26030411 | CS26030401 | 냉연 | 1제강 | 2CC | 1 | 2026-03-05 | LC340 | LC34 | 250 | 1260 | 250 | 1260 | 24.73 | 1.42 | 0.04 | MP-LC | Medium | P4 | 93 | 정상 | Bifurcated | 1558.1 |  | 없음 | [5 empty] | OR26034517 | 9 | HC260301635 | SL260301635 | H26030411 | 2026-03-09 | 2열연 | 2.21 | 1220 | 24.36 | LC340 | LC34 | LC34 | OR26034517 | LC34 | 일반 가공용 | 9 | 1200 | 1080 | 890 | 680 | E | 1183.6 | 1068.9 | 911.9 | 675.1 | E | 열연-산세 | T301635 | T | L |  |  |  | 285 | 371 | 34.5 | N |  |  | C260301646 | HC260301635 | HC260301635 | SL260301635 | H26030411 | 2026-03-16 | 냉연공장 | CAL | 0.7 | 1210 | 12.18 | LC340 | LC34 | LC34 | 일반 가공용 | OR26034517 | 9 | 302.7 | 711.9 | 778.2 | 669.1 | 491.1 | 401 | 437.8 | 1.25 | M | L | JIS5 | JIS 5호 | 175~275 | 340~440 | 34↑ |  |  | 213 | 358 | 36.4 | 0.195 | 1.29 | 1.18 | 1.62 | 1.317
H26030412 | CS26030402 | 냉연 | 1제강 | 2026-03-06 20:00 | LC34 | LC340 | LF | 1558.5 | 1092873 | 0.0412 | 0.33 | 0.03 | 0.0265 | 0.0095 | 0.0025 | 0.0385 | 0.0435 | 0 | 0 | 0.0021 | 0.027 | 0.0012 | 0.013 | 0.014 | 0 | 0.001 | 0.0039 | 1.9 | 0.104 | 1662.2 | 585 | 1 | 943 | 186 | 7.5 | 41.5 | 0.012 | 7693 | 6.9 | 3.8 | 0 | 1616/1575 |  | 0 | 8495 | 1676 | 5.5 | 5.1 | 0.032 | 0.048 | SL260301639 | H26030412 | CS26030402 | 냉연 | 1제강 | 1CC | 1 | 2026-03-07 | LC340 | LC34 | 250 | 1520 | 250 | 1520 | 29.83 | 1.39 | 0.06 | MP-LC | Medium | P3 | 94.6 | 정상 | Bifurcated | 1558.5 |  | 없음 | [5 empty] | OR26032895 | 11 | HC260301639 | SL260301639 | H26030412 | 2026-03-09 | 2열연 | 2.32 | 1480 | 29.38 | LC340 | LC34 | LC34 | OR26032895 | LC34 | 일반 가공용 | 11 | 1200 | 1080 | 890 | 680 | E | 1198.3 | 1067.8 | 900.6 | 674.6 | E | 열연-산세 | T301639 | T | L |  |  |  | 300 | 372 | 35.5 | N |  |  | C260301650 | HC260301639 | HC260301639 | SL260301639 | H26030412 | 2026-03-16 | 냉연공장 | CAL | 0.65 | 1470 | 18.51 | LC340 | LC34 | LC34 | 일반 가공용 | OR26032895 | 11 | 273.3 | 703.9 | 779.7 | 663.1 | 476.3 | 381.6 | 405.3 | 1.13 | M | L | JIS5 | JIS 5호 | 175~275 | 340~440 | 34↑ |  |  | 224 | 370 | 37.6 | 0.203 | 1.32 | 1.23 | 1.56 | 1.335
H26030412 | CS26030402 | 냉연 | 1제강 | 2026-03-08 20:00 | IF27 | IF270_IN | RH | 1555.1 | 1174915 | 0.0019 | 0.12 | 0 | 0.0074 | 0.0063 | 0.0015 | 0.0314 | 0.0335 | 0 | 0.0646 | 0.0024 | 0.023 | 0.0009 | 0.012 | 0.007 | 0 | 0.0012 | 0.0022 | 1.4 | 0.028 | 1656.1 | 417 | 2 | 827 | 409 | 5 | 0 |  | 0 |  |  | 30.6 | 1596/1577 | 0.58 | 13.2 | 5509 | 1702 | 8.3 |  | 0.0016 | 0.0024 | SL260301640 | H26030412 | CS26030402 | 냉연 | 1제강 | 2CC | 1 | 2026-03-09 | IF270_IN | IF27 | 250 | 1400 | 250 | 1400 | 27.47 | 1.31 | 0.02 | MP-IF | Soft | P1 | 98.6 | 정상 | Bifurcated | 1555.1 |  | 없음 | [5 empty] | OR26033499 | 4 | HC260301640 | SL260301640 | H26030412 | 2026-03-13 | 2열연 | 6.27 | 1360 | 27.06 | IF270_IN | IF27 | IF27 | OR26033499 | IF27 | 자동차 내판 | 4 | 1200 | 1080 | 920 | 700 | U | 1204.4 | 1068.9 | 919.6 | 686.3 | U | 열연-산세 | T301640 | T | L |  |  |  | 184 | 283 | 44.1 | N |  |  | C260301651 | HC260301640 | HC260301640 | SL260301640 | H26030412 | 2026-03-16 | 냉연공장 | CAL | 1.2 | 1350 | 15.97 | IF270_IN | IF27 | IF27 | 자동차 내판 | OR26033499 | 4 | 243.8 | 706.9 | 824.5 | 646.7 | 491.7 | 396.4 | 421 | 0.97 | M | L | JIS5 | JIS 5호 | 120~190 | 270~350 | 44↑ | 0.22↑ |  | 169 | 310 | 49.4 | 0.241 | 1.93 | 1.66 | 2.37 | 1.905
H26030413 | CS26030403 | 냉연 | 1제강 | 2026-03-05 21:00 | IF34 | IF340_OUT | RH | 1559.7 | 1297523 | 0.0021 | 0.45 | 0.03 | 0.0418 | 0.0072 | 0.0007 | 0.0326 | 0.0354 | 0.0148 | 0.0205 | 0.0029 | 0.01 | 0.0038 | 0.013 | 0.007 | 0.0006 | 0.0014 | 0.0025 | 1.8 | 0.082 | 1665.9 | 759 | 2 | 1210 | 250 | 7.3 | 0 |  | 0 |  |  | 33.8 | 1607/1589 | 1.12 | 12.4 | 4026 | 1655 | 7.7 |  | 0.002 | 0.003 | SL260301644 | H26030413 | CS26030403 | 냉연 | 1제강 | 2CC | 1 | 2026-03-06 | IF340_OUT | IF34 | 250 | 1230 | 250 | 1230 | 24.14 | 1.31 | 0.04 | MP-IF | Soft | P4 | 92.6 | 정상 | Bifurcated | 1559.7 |  | 없음 | [5 empty] | OR26035601 | 11 | HC260301644 | SL260301644 | H26030413 | 2026-03-09 | 2열연 | 4.82 | 1190 | 23.78 | IF340_OUT | IF34 | IF34 | OR26035601 | IF34 | 자동차 외판 | 11 | 1200 | 1080 | 910 | 680 | U | 1204.1 | 1060.3 | 908.5 | 690.2 | U | 열연-산세 | T301644 | T | L |  |  |  | 238 | 388 | 38.4 | N |  |  | C260301655 | HC260301644 | HC260301644 | SL260301644 | H26030413 | 2026-03-16 | 냉연공장 | CGL_GA | 1.2 | 1180 | 14.74 | IF340_OUT | IF34 | IF34 | 자동차 외판 | OR26035601 | 11 | 161.3 | 729.5 | 793 | 660.3 | 483.3 | 391.3 | 417 | 0.83 | B | L | JIS5 | JIS 5호 | 175~245 | 340~420 | 36↑ | 0.19↑ |  | 219 | 384 | 36.3 | 0.203 | 1.52 | 1.41 | 2.04 | 1.595
H26030415 | CS26030405 | 냉연 | 1제강 | 2026-03-09 20:00 | IF27 | IF270_IN | RH | 1561.9 | 1295111 | 0.0021 | 0.08 | 0.01 | 0.0137 | 0.006 | 0.0005 | 0.0369 | 0.0407 | 0 | 0.0601 | 0.0035 | 0.014 | 0.0001 | 0.012 | 0.006 | 0 | 0.0001 | 0.0018 | 2.3 | 0.02 | 1688.1 | 698 | 2 | 1285 | 268 | 3.2 | 0 |  | 0 |  |  | 31.8 | 1614/1579 | 1.47 | 11.9 | 5837 | 338 | 6.3 |  | 0.0016 | 0.0024 | SL260301649 | H26030415 | CS26030405 | 냉연 | 1제강 | 2CC | 2 | 2026-03-10 | IF270_IN | IF27 | 250 | 1700 | 250 | 1700 | 33.36 | 1.42 | 0.03 | MP-IF | Soft | P2 | 98.8 | 정상 | Bifurcated | 1561.9 |  | 없음 | [5 empty] | OR26036609 | 6 | HC260301649 | SL260301649 | H26030415 | 2026-03-12 | 2열연 | 5.4 | 1660 | 32.86 | IF270_IN | IF27 | IF27 | OR26036609 | IF27 | 자동차 내판 | 6 | 1200 | 1080 | 920 | 700 | U | 1194.7 | 1096.4 | 917.7 | 689.7 | U | 열연-산세 | T301649 | T | L |  |  |  | 185 | 299 | 45.8 | N |  |  | C260301660 | HC260301649 | HC260301649 | SL260301649 | H26030415 | 2026-03-16 | 냉연공장 | CGL_GA | 1 | 1650 | 16.76 | IF270_IN | IF27 | IF27 | 자동차 내판 | OR26036609 | 6 | 141.9 | 704.8 | 823.6 | 670.8 | 468.5 | 380.7 | 406.4 | 0.81 | M | L | JIS5 | JIS 5호 | 120~190 | 270~350 | 44↑ | 0.22↑ |  | 153 | 305 | 49.6 | 0.234 | 1.93 | 1.67 | 2.51 | 1.945
H26030420 | CS26030400 | 냉연 | 1제강 | 2026-03-09 20:00 | LC34 | LC340 | LF | 1559.9 | 987785 | 0.038 | 0.35 | 0 | 0.0336 | 0.0094 | 0.0025 | 0.0377 | 0.0401 | 0 | 0 | 0.0018 | 0.02 | 0.0045 | 0.014 | 0.019 | 0 | 0.0003 | 0.0033 | 2.1 | 0.104 | 1688.3 | 585 | 1 | 1261 | 382 | 4.9 | 44.7 | 0.013 | 6887 | 10 | 6.8 | 0 | 1591/1588 |  | 0 | 6058 | 2695 | 10 | 9 | 0.032 | 0.048 | SL260301670 | H26030420 | CS26030400 | 냉연 | 1제강 | 1CC | 2 | 2026-03-10 | LC340 | LC34 | 250 | 1530 | 250 | 1530 | 30.03 | 1.32 | 0.02 | MP-LC | Medium | P2 | 94.7 | 정상 | Bifurcated | 1559.9 |  | 없음 | [5 empty] | OR26032909 | 9 | HC260301670 | SL260301670 | H26030420 | 2026-03-13 | 2열연 | 2.44 | 1490 | 29.58 | LC340 | LC34 | LC34 | OR26032909 | LC34 | 일반 가공용 | 9 | 1200 | 1080 | 890 | 680 | E | 1199.9 | 1079.9 | 878.5 | 709.1 | E | 열연-산세 | T301670 | T | L |  |  |  | 298 | 373 | 34.4 | N |  |  | C260301682 | HC260301670 | HC260301670 | SL260301670 | H26030420 | 2026-03-17 | 냉연공장 | CAL | 0.7 | 1480 | 17.75 | LC340 | LC34 | LC34 | 일반 가공용 | OR26032909 | 9 | 284.5 | 739.5 | 782.7 | 667 | 456.2 | 394.4 | 425 | 1.28 | M | L | JIS5 | JIS 5호 | 175~275 | 340~440 | 34↑ |  |  | 215 | 359 | 38.3 | 0.201 | 1.45 | 1.37 | 1.62 | 1.453
H26030424 | CS26030404 | 냉연 | 1제강 | 2026-03-07 23:00 | IF27 | IF270_IN | RH | 1556.8 | 1302590 | 0.002 | 0.08 | 0.02 | 0.0109 | 0.0061 | 0.0019 | 0.0354 | 0.0383 | 0 | 0.0572 | 0.0007 | 0.029 | 0.002 | 0.012 | 0.016 | 0 | 0.0002 | 0.0025 | 2.5 | 0.024 | 1674.2 | 450 | 1 | 1094 | 328 | 7.6 | 0 |  | 0 |  |  | 37.2 | 1611/1588 | 0.69 | 15 | 8990 | 2900 | 7 |  | 0.0016 | 0.0024 | SL260301685 | H26030424 | CS26030404 | 냉연 | 1제강 | 1CC | 1 | 2026-03-08 | IF270_IN | IF27 | 250 | 1720 | 250 | 1720 | 33.75 | 1.39 | 0.05 | MP-IF | Soft | P3 | 93.6 | 정상 | Bifurcated | 1556.8 |  | 없음 | [5 empty] | OR26036123 | 7 | HC260301685 | SL260301685 | H26030424 | 2026-03-13 | 2열연 | 2.94 | 1680 | 33.25 | IF270_IN | IF27 | IF27 | OR26036123 | IF27 | 자동차 내판 | 7 | 1200 | 1080 | 920 | 700 | U | 1202.9 | 1081.4 | 928.4 | 708.9 | U | 열연-산세 | T301685 | T | L |  |  |  | 195 | 313 | 44.4 | N |  |  | C260301698 | HC260301685 | HC260301685 | SL260301685 | H26030424 | 2026-03-18 | 냉연공장 | CGL_GA | 0.7 | 1670 | 31.92 | IF270_IN | IF27 | IF27 | 자동차 내판 | OR26036123 | 7 | 154.3 | 735.6 | 818.7 | 644.2 | 480.9 | 394 | 415.1 | 0.79 | M | L | JIS5 | JIS 5호 | 120~190 | 270~350 | 44↑ | 0.22↑ |  | 160 | 301 | 46.4 | 0.238 | 2.09 | 1.79 | 2.51 | 2.045
H26030425 | CS26030405 | 냉연 | 1제강 | 2026-03-10 21:00 | BH34 | BH340_OUT | RH | 1557.9 | 1205843 | 0.0027 | 0.41 | 0.03 | 0.0418 | 0.0048 | 0.0021 | 0.039 | 0.0438 | 0.0067 | 0 | 0.0039 | 0.011 | 0.0016 | 0.013 | 0.007 | 0.0005 | 0.0007 | 0.0027 | 1.6 | 0.076 | 1656.5 | 666 | 2 | 1293 | 376 | 3.9 | 0 |  | 0 |  |  | 31.8 | 1601/1567 | 0.78 | 15.4 | 5784 | 1158 | 9.2 |  | 0.002 | 0.003 | SL260301690 | H26030425 | CS26030405 | 냉연 | 1제강 | 1CC | 1 | 2026-03-11 | BH340_OUT | BH34 | 250 | 1290 | 250 | 1290 | 25.32 | 1.46 | 0.06 | MP-IF | Soft | P2 | 92.4 | 정상 | Bifurcated | 1557.9 |  | 없음 | [5 empty] | OR26037456 | 13 | HC260301690 | SL260301690 | H26030425 | 2026-03-14 | 2열연 | 3.45 | 1250 | 24.94 | BH340_OUT | BH34 | BH34 | OR26037456 | BH34 | 자동차 외판 | 13 | 1200 | 1080 | 910 | 650 | U | 1210.6 | 1067.7 | 911.3 | 627.9 | U | 열연-산세 | T301690 | T | L |  |  |  | 258 | 391 | 35.9 | N |  |  | C260301703 | HC260301690 | HC260301690 | SL260301690 | H26030425 | 2026-03-18 | 냉연공장 | CGL_GA | 0.8 | 1240 | 20.2 | BH340_OUT | BH34 | BH34 | 자동차 외판 | OR26037456 | 13 | 167.1 | 711.2 | 833.1 | 645.4 | 456.9 | 412.1 | 423.7 | 0.99 | M | L | JIS5 | JIS 5호 | 185~265 | 340~420 | 34↑ | 0.19↑ | 30↑ | 236 | 374 | 36.2 | 0.214 | 1.6 | 1.32 | 1.94 | 1.545 | 43
H26030426 | CS26030406 | 냉연 | 1제강 | 2026-03-06 23:00 | LC34 | LC340 | LF | 1555 | 1098383 | 0.0424 | 0.36 | 0.03 | 0.0285 | 0.008 | 0.0026 | 0.0446 | 0.05 | 0 | 0 | 0.0001 | 0.023 | 0.003 | 0.011 | 0.017 | 0 | 0.0004 | 0.0035 | 2.4 | 0.109 | 1678.8 | 325 | 1 | 1167 | 392 | 3.7 | 37.4 | 0.0138 | 5950 | 11.3 | 5 | 0 | 1591/1569 |  | 0 | 7845 | 1391 | 8.9 | 9.8 | 0.032 | 0.048 | SL260301692 | H26030426 | CS26030406 | 냉연 | 1제강 | 2CC | 1 | 2026-03-07 | LC340 | LC34 | 250 | 1230 | 250 | 1230 | 24.14 | 1.36 | 0.03 | MP-LC | Medium | P5 | 96.4 | 정상 | Bifurcated | 1555 |  | 없음 | [5 empty] | OR26037788 | 8 | HC260301692 | SL260301692 | H26030426 | 2026-03-12 | 2열연 | 4.45 | 1190 | 23.78 | LC340 | LC34 | LC34 | OR26037788 | LC34 | 일반 가공용 | 8 | 1200 | 1080 | 890 | 680 | E | 1209.6 | 1085.2 | 896.6 | 684.7 | E | 열연-산세 | T301692 | T | L |  |  |  | 274 | 379 | 35.8 | N |  |  | C260301705 | HC260301692 | HC260301692 | SL260301692 | H26030426 | 2026-03-18 | 냉연공장 | CAL | 1.4 | 1180 | 16.17 | LC340 | LC34 | LC34 | 일반 가공용 | OR26037788 | 8 | 215.9 | 705.4 | 776.6 | 665.4 | 462.1 | 402.2 | 442.2 | 1.27 | M | L | JIS5 | JIS 5호 | 175~275 | 340~440 | 34↑ |  |  | 216 | 369 | 37.4 | 0.209 | 1.33 | 1.22 | 1.67 | 1.36
H26030429 | CS26030409 | 냉연 | 1제강 | 2026-03-12 21:00 | IF34 | IF340_OUT | RH | 1556.4 | 1263455 | 0.0037 | 0.46 | 0.03 | 0.0458 | 0.0066 | 0.0012 | 0.0215 | 0.0253 | 0.0108 | 0.0137 | 0.0005 | 0.018 | 0.0023 | 0.018 | 0.019 | 0.0007 | 0.0003 | 0.0019 | 1.4 | 0.087 | 1689.1 | 623 | 1 | 1491 | 244 | 7.1 | 0 |  | 0 |  |  | 30.1 | 1599/1567 | 0.64 | 15.7 | 7359 | 1015 | 5.1 |  | 0.002 | 0.003 | SL260301703 | H26030429 | CS26030409 | 냉연 | 1제강 | 1CC | 2 | 2026-03-13 | IF340_OUT | IF34 | 250 | 1350 | 250 | 1350 | 26.49 | 1.42 | 0.05 | MP-IF | Soft | P5 | 97.9 | 정상 | Bifurcated | 1556.4 |  | 없음 | [5 empty] | OR26035338 | 7 | HC260301703 | SL260301703 | H26030429 | 2026-03-15 | 2열연 | 3.61 | 1310 | 26.1 | IF340_OUT | IF34 | IF34 | OR26035338 | IF34 | 자동차 외판 | 7 | 1200 | 1080 | 910 | 680 | U | 1205.7 | 1082.5 | 912.8 | 666.4 | U | 열연-산세 | T301703 | T | L |  |  |  | 254 | 372 | 40.3 | N |  |  | C260301716 | HC260301703 | HC260301703 | SL260301703 | H26030429 | 2026-03-19 | 냉연공장 | CGL_GA | 0.8 | 1300 | 13.05 | IF340_OUT | IF34 | IF34 | 자동차 외판 | OR26035338 | 7 | 150.8 | 730.2 | 804.8 | 663.5 | 465 | 395.9 | 401.3 | 0.92 | T | L | JIS5 | JIS 5호 | 175~245 | 340~420 | 36↑ | 0.19↑ |  | 215 | 381 | 37.2 | 0.204 | 1.6 | 1.38 | 1.99 | 1.587
H26030429 | CS26030409 | 냉연 | 1제강 | 2026-03-12 22:00 | LC34 | LC340 | LF | 1561 | 905626 | 0.0387 | 0.41 | 0.02 | 0.0333 | 0.0069 | 0 | 0.0365 | 0.0393 | 0 | 0 | 0 | 0.028 | 0.0035 | 0.019 | 0.011 | 0 | 0.0014 | 0.0034 | 1.2 | 0.115 | 1659.2 | 478 | 2 | 1021 | 347 | 4.7 | 33.8 | 0.0106 | 4374 | 6.3 | 3.1 | 0 | 1592/1576 |  | 0 | 5127 | 458 | 6.4 | 8.1 | 0.032 | 0.048 | SL260301704 | H26030429 | CS26030409 | 냉연 | 1제강 | 1CC | 2 | 2026-03-13 | LC340 | LC34 | 250 | 1620 | 250 | 1620 | 31.79 | 1.47 | 0.05 | MP-LC | Medium | P4 | 99 | 정상 | Bifurcated | 1561 |  | 없음 | [5 empty] | OR26034902 | 12 | HC260301704 | SL260301704 | H26030429 | 2026-03-15 | 2열연 | 7.3 | 1580 | 31.32 | LC340 | LC34 | LC34 | OR26034902 | LC34 | 일반 가공용 | 12 | 1200 | 1080 | 890 | 680 | E | 1212.2 | 1099.7 | 881.3 | 685.5 | E | 열연-산세 | T301704 | T | L |  |  |  | 298 | 353 | 34.7 | N |  |  | C260301717 | HC260301704 | HC260301704 | SL260301704 | H26030429 | 2026-03-19 | 냉연공장 | CAL | 2 | 1570 | 15.97 | LC340 | LC34 | LC34 | 일반 가공용 | OR26034902 | 12 | 209.7 | 737.7 | 785 | 641.1 | 474.2 | 393.9 | 431 | 1.13 | M | L | JIS5 | JIS 5호 | 175~275 | 340~440 | 34↑ |  |  | 217 | 379 | 41.8 | 0.194 | 1.32 | 1.21 | 1.51 | 1.312
H26030433 | CS26030403 | 냉연 | 1제강 | 2026-03-09 22:00 | BH34 | BH340_OUT | RH | 1558.3 | 1097684 | 0.0026 | 0.41 | 0.02 | 0.0416 | 0.0061 | 0.0016 | 0.0344 | 0.0364 | 0.0094 | 0 | 0.0015 | 0.02 | 0.0025 | 0.013 | 0.016 | 0.0004 | 0.0002 | 0.0028 | 1.1 | 0.078 | 1643.5 | 563 | 2 | 1384 | 257 | 7.9 | 0 |  | 0 |  |  | 29.1 | 1616/1582 | 0.92 | 13.5 | 7765 | 2821 | 6.8 |  | 0.002 | 0.003 | SL260301721 | H26030433 | CS26030403 | 냉연 | 1제강 | 1CC | 2 | 2026-03-10 | BH340_OUT | BH34 | 250 | 1880 | 250 | 1880 | 36.89 | 1.29 | 0.06 | MP-IF | Soft | P5 | 93.8 | 정상 | Bifurcated | 1558.3 |  | 없음 | [5 empty] | OR26031115 | 14 | HC260301721 | SL260301721 | H26030433 | 2026-03-12 | 2열연 | 3.02 | 1840 | 36.34 | BH340_OUT | BH34 | BH34 | OR26031115 | BH34 | 자동차 외판 | 14 | 1200 | 1080 | 910 | 650 | U | 1206.8 | 1096.1 | 907.8 | 656.4 | U | 열연-산세 | T301721 | T | L |  |  |  | 263 | 375 | 38.2 | N |  |  | C260301734 | HC260301721 | HC260301721 | SL260301721 | H26030433 | 2026-03-19 | 냉연공장 | CGL_GA | 0.8 | 1830 | 19.99 | BH340_OUT | BH34 | BH34 | 자동차 외판 | OR26031115 | 14 | 148.1 | 748.9 | 830.1 | 677.3 | 467.8 | 409.6 | 421.4 | 0.94 | M | L | JIS5 | JIS 5호 | 185~265 | 340~420 | 34↑ | 0.19↑ | 30↑ | 224 | 369 | 35.9 | 0.216 | 1.6 | 1.43 | 1.99 | 1.613 | 36
H26030435 | CS26030405 | 냉연 | 1제강 | 2026-03-10 22:00 | IF27 | IF270_IN | RH | 1551.8 | 1010755 | 0.0019 | 0.1 | 0.02 | 0.0114 | 0.0072 | 0.0016 | 0.0304 | 0.0331 | 0 | 0.0652 | 0.0019 | 0.029 | 0.0018 | 0.017 | 0.016 | 0 | 0.0005 | 0.0025 | 2.3 | 0.027 | 1685.6 | 766 | 1 | 968 | 338 | 4.6 | 0 |  | 0 |  |  | 30.7 | 1604/1571 | 0.6 | 15.6 | 4924 | 2972 | 5.4 |  | 0.0016 | 0.0024 | SL260301729 | H26030435 | CS26030405 | 냉연 | 1제강 | 2CC | 2 | 2026-03-11 | IF270_IN | IF27 | 250 | 1840 | 250 | 1840 | 36.11 | 1.37 | 0.05 | MP-IF | Soft | P5 | 96 | 정상 | Bifurcated | 1551.8 |  | 없음 | [5 empty] | OR26036285 | 13 | HC260301729 | SL260301729 | H26030435 | 2026-03-14 | 2열연 | 6.78 | 1800 | 35.57 | IF270_IN | IF27 | IF27 | OR26036285 | IF27 | 자동차 내판 | 13 | 1200 | 1080 | 920 | 700 | U | 1202.2 | 1086.8 | 907.3 | 699.2 | U | 열연-산세 | T301729 | T | L |  |  |  | 196 | 292 | 46.4 | N |  |  | C260301742 | HC260301729 | HC260301729 | SL260301729 | H26030435 | 2026-03-20 | 냉연공장 | CAL | 1.4 | 1790 | 30.23 | IF270_IN | IF27 | IF27 | 자동차 내판 | OR26036285 | 13 | 226.9 | 702.8 | 825.4 | 648.6 | 451.4 | 416.8 | 406.3 | 0.84 | M | L | JIS5 | JIS 5호 | 120~190 | 270~350 | 44↑ | 0.22↑ |  | 153 | 306 | 48.7 | 0.238 | 1.95 | 1.83 | 2.53 | 2.035
H26030436 | CS26030406 | 냉연 | 1제강 | 2026-03-12 21:00 | BH34 | BH340_OUT | RH | 1562.3 | 1251477 | 0.0017 | 0.39 | 0.04 | 0.0413 | 0.0058 | 0.0006 | 0.0394 | 0.0447 | 0.0087 | 0 | 0.0005 | 0.028 | 0.0016 | 0.01 | 0.008 | 0.0005 | 0 | 0.0023 | 2.4 | 0.074 | 1684.9 | 886 | 2 | 1216 | 334 | 7.3 | 0 |  | 0 |  |  | 26.1 | 1601/1565 | 1.16 | 15.2 | 7491 | 518 | 6.9 |  | 0.002 | 0.003 | SL260301731 | H26030436 | CS26030406 | 냉연 | 1제강 | 2CC | 2 | 2026-03-13 | BH340_OUT | BH34 | 250 | 1120 | 250 | 1120 | 21.98 | 1.49 | 0.05 | MP-IF | Soft | P2 | 95.4 | 정상 | Bifurcated | 1562.3 |  | 없음 | [5 empty] | OR26031025 | 3 | HC260301731 | SL260301731 | H26030436 | 2026-03-15 | 2열연 | 3.27 | 1080 | 21.65 | BH340_OUT | BH34 | BH34 | OR26031025 | BH34 | 자동차 외판 | 3 | 1200 | 1080 | 910 | 650 | U | 1204.4 | 1076.8 | 897.3 | 640.2 | U | 열연-산세 | T301731 | T | L |  |  |  | 275 | 372 | 33.2 | N |  |  | C260301744 | HC260301731 | HC260301731 | SL260301731 | H26030436 | 2026-03-20 | 냉연공장 | CAL | 0.65 | 1070 | 16.24 | BH340_OUT | BH34 | BH34 | 자동차 외판 | OR26031025 | 3 | 277.3 | 753.1 | 830.9 | 666.4 | 454.1 | 394.2 | 410.4 | 0.96 | M | L | JIS5 | JIS 5호 | 185~265 | 340~420 | 34↑ | 0.19↑ | 30↑ | 218 | 367 | 36.8 | 0.209 | 1.48 | 1.43 | 1.94 | 1.57 | 33
H26030439 | CS26030409 | 냉연 | 1제강 | 2026-03-13 20:00 | IF27 | IF270_IN | RH | 1559.8 | 1278755 | 0.0021 | 0.14 | 0.01 | 0.0064 | 0.0082 | 0.0001 | 0.0271 | 0.0309 | 0 | 0.061 | 0.0018 | 0.02 | 0.0012 | 0.014 | 0.014 | 0 | 0.0011 | 0.0021 | 1.3 | 0.032 | 1686.4 | 791 | 1 | 1583 | 387 | 5.8 | 0 |  | 0 |  |  | 37.3 | 1601/1567 | 1.07 | 10.5 | 6469 | 1215 | 6.5 |  | 0.0016 | 0.0024 | SL260301745 | H26030439 | CS26030409 | 냉연 | 1제강 | 2CC | 2 | 2026-03-14 | IF270_IN | IF27 | 250 | 1300 | 250 | 1300 | 25.51 | 1.43 | 0.03 | MP-IF | Soft | P2 | 97.2 | 정상 | Bifurcated | 1559.8 |  | 없음 | [5 empty] | OR26037339 | 1 | HC260301745 | SL260301745 | H26030439 | 2026-03-17 | 2열연 | 5.5 | 1260 | 25.13 | IF270_IN | IF27 | IF27 | OR26037339 | IF27 | 자동차 내판 | 1 | 1200 | 1080 | 920 | 700 | U | 1208.8 | 1091.8 | 918.7 | 698.5 | U | 열연-산세 | T301745 | T | L |  |  |  | 190 | 312 | 44.6 | N |  |  | C260301758 | HC260301745 | HC260301745 | SL260301745 | H26030439 | 2026-03-20 | 냉연공장 | CAL | 1 | 1250 | 17.34 | IF270_IN | IF27 | IF27 | 자동차 내판 | OR26037339 | 1 | 242.1 | 734.8 | 835.3 | 659.4 | 466.9 | 390.1 | 423 | 0.72 | M | L | JIS5 | JIS 5호 | 120~190 | 270~350 | 44↑ | 0.22↑ |  | 149 | 289 | 48.8 | 0.222 | 2.11 | 1.72 | 2.43 | 1.995
H26030441 | CS26030401 | 냉연 | 1제강 | 2026-03-13 20:00 | IF27 | IF270_IN | RH | 1555.5 | 1361674 | 0.0016 | 0.11 | 0.01 | 0.0082 | 0.0081 | 0.0016 | 0.0375 | 0.0413 | 0 | 0.0646 | 0.0008 | 0.024 | 0.0028 | 0.019 | 0.013 | 0 | 0.0012 | 0.0021 | 1.6 | 0.028 | 1652.3 | 451 | 1 | 1588 | 408 | 6.7 | 0 |  | 0 |  |  | 25.3 | 1617/1575 | 1.03 | 13.3 | 6873 | 1623 | 6.8 |  | 0.0016 | 0.0024 | SL260301753 | H26030441 | CS26030401 | 냉연 | 1제강 | 1CC | 1 | 2026-03-14 | IF270_IN | IF27 | 250 | 1250 | 250 | 1250 | 24.53 | 1.43 | 0.02 | MP-IF | Soft | P4 | 96 | 정상 | Bifurcated | 1555.5 |  | 없음 | [5 empty] | OR26035285 | 16 | HC260301753 | SL260301753 | H26030441 | 2026-03-16 | 2열연 | 3.99 | 1210 | 24.16 | IF270_IN | IF27 | IF27 | OR26035285 | IF27 | 자동차 내판 | 16 | 1200 | 1080 | 920 | 700 | U | 1194.5 | 1080.1 | 908.8 | 700.9 | U | 열연-산세 | T301753 | T | L |  |  |  | 200 | 293 | 45.9 | N |  |  | C260301767 | HC260301753 | HC260301753 | SL260301753 | H26030441 | 2026-03-21 | 냉연공장 | CAL | 0.8 | 1200 | 14.74 | IF270_IN | IF27 | IF27 | 자동차 내판 | OR26035285 | 16 | 276.1 | 720.2 | 823.1 | 642.4 | 490.2 | 389.5 | 425.6 | 0.85 | T | L | JIS5 | JIS 5호 | 120~190 | 270~350 | 44↑ | 0.22↑ |  | 146 | 306 | 48.6 | 0.243 | 1.8 | 1.74 | 2.45 | 1.933
H26030443 | CS26030403 | 냉연 | 1제강 | 2026-03-09 21:00 | BH34 | BH340_OUT | RH | 1559.3 | 991925 | 0.0024 | 0.37 | 0.02 | 0.0393 | 0.0068 | 0.0012 | 0.0372 | 0.0429 | 0.0081 | 0 | 0.0031 | 0.026 | 0.0042 | 0.008 | 0.012 | 0.0006 | 0.0015 | 0.0023 | 1.6 | 0.072 | 1671.1 | 784 | 1 | 853 | 396 | 6.6 | 0 |  | 0 |  |  | 25.5 | 1602/1586 | 1.16 | 15.6 | 6874 | 2034 | 7.1 |  | 0.002 | 0.003 | SL260301760 | H26030443 | CS26030403 | 냉연 | 1제강 | 1CC | 2 | 2026-03-10 | BH340_OUT | BH34 | 250 | 1690 | 250 | 1690 | 33.17 | 1.48 | 0.03 | MP-IF | Soft | P4 | 96.2 | 정상 | Bifurcated | 1559.3 |  | 없음 | [5 empty] | OR26034103 | 11 | HC260301760 | SL260301760 | H26030443 | 2026-03-14 | 2열연 | 2.94 | 1650 | 32.67 | BH340_OUT | BH34 | BH34 | OR26034103 | BH34 | 자동차 외판 | 11 | 1200 | 1080 | 910 | 650 | U | 1207.6 | 1088.1 | 919 | 655.4 | U | 열연-산세 | T301760 | T | L |  |  |  | 252 | 389 | 36.6 | N |  |  | C260301774 | HC260301760 | HC260301760 | SL260301760 | H26030443 | 2026-03-21 | 냉연공장 | CGL_GA | 0.7 | 1640 | 27.44 | BH340_OUT | BH34 | BH34 | 자동차 외판 | OR26034103 | 11 | 174.4 | 754.9 | 839 | 652.6 | 488 | 401.6 | 448.1 | 0.98 | T | L | JIS5 | JIS 5호 | 185~265 | 340~420 | 34↑ | 0.19↑ | 30↑ | 237 | 360 | 37.1 | 0.214 | 1.79 | 1.57 | 2.01 | 1.735 | 44
H26030445 | CS26030405 | 냉연 | 1제강 | 2026-03-13 22:00 | IF27 | IF270_IN | RH | 1559.6 | 1171427 | 0.0023 | 0.14 | 0.02 | 0.0106 | 0.0051 | 0.0006 | 0.0354 | 0.0387 | 0 | 0.0626 | 0.0015 | 0.021 | 0.0026 | 0.018 | 0.013 | 0 | 0.0009 | 0.0024 | 1.2 | 0.033 | 1649.6 | 874 | 2 | 1082 | 345 | 6.4 | 0 |  | 0 |  |  | 25.1 | 1614/1567 | 0.54 | 13.2 | 5380 | 297 | 8.1 |  | 0.0016 | 0.0024 | SL260301767 | H26030445 | CS26030405 | 냉연 | 1제강 | 1CC | 1 | 2026-03-14 | IF270_IN | IF27 | 250 | 1120 | 250 | 1120 | 21.98 | 1.36 | 0.03 | MP-IF | Soft | P2 | 93.9 | 정상 | Bifurcated | 1559.6 |  | 없음 | [5 empty] | OR26038099 | 4 | HC260301767 | SL260301767 | H26030445 | 2026-03-17 | 2열연 | 3.84 | 1080 | 21.65 | IF270_IN | IF27 | IF27 | OR26038099 | IF27 | 자동차 내판 | 4 | 1200 | 1080 | 920 | 700 | U | 1202.8 | 1087.9 | 920.8 | 696 | U | 열연-산세 | T301767 | T | L |  |  |  | 178 | 289 | 46 | N |  |  | C260301781 | HC260301767 | HC260301767 | SL260301767 | H26030445 | 2026-03-21 | 냉연공장 | CGL_GA | 0.7 | 1070 | 11.47 | IF270_IN | IF27 | IF27 | 자동차 내판 | OR26038099 | 4 | 179.6 | 746 | 819.7 | 651 | 478 | 393 | 424.6 | 0.81 | M | L | JIS5 | JIS 5호 | 120~190 | 270~350 | 44↑ | 0.22↑ |  | 168 | 301 | 47.7 | 0.251 | 1.85 | 1.66 | 2.27 | 1.86
H26030446 | CS26030406 | 냉연 | 1제강 | 2026-03-13 20:00 | BH34 | BH340_OUT | RH | 1558.7 | 1264042 | 0.0019 | 0.42 | 0.02 | 0.0385 | 0.0068 | 0.0003 | 0.0259 | 0.0287 | 0.0011 | 0 | 0.004 | 0.015 | 0.0001 | 0.019 | 0.013 | 0.0004 | 0.0002 | 0.0023 | 2.5 | 0.078 | 1661.2 | 548 | 2 | 1012 | 275 | 4 | 0 |  | 0 |  |  | 25.7 | 1592/1588 | 0.59 | 13.6 | 5697 | 2284 | 9.9 |  | 0.002 | 0.003 | SL260301771 | H26030446 | CS26030406 | 냉연 | 1제강 | 2CC | 2 | 2026-03-14 | BH340_OUT | BH34 | 250 | 1150 | 250 | 1150 | 22.57 | 1.36 | 0.02 | MP-IF | Soft | P4 | 97.5 | 정상 | Bifurcated | 1558.7 |  | 없음 | [5 empty] | OR26036509 | 10 | HC260301771 | SL260301771 | H26030446 | 2026-03-18 | 2열연 | 5.85 | 1110 | 22.23 | BH340_OUT | BH34 | BH34 | OR26036509 | BH34 | 자동차 외판 | 10 | 1200 | 1080 | 910 | 650 | U | 1206 | 1067.5 | 907.9 | 635.9 | U | 열연-산세 | T301771 | T | L |  |  |  | 256 | 330 | 39.7 | N |  |  | C260301785 | HC260301771 | HC260301771 | SL260301771 | H26030446 | 2026-03-21 | 냉연공장 | CGL_GA | 1.2 | 1100 | 10.23 | BH340_OUT | BH34 | BH34 | 자동차 외판 | OR26036509 | 10 | 151.9 | 719.9 | 828.1 | 642.2 | 467.3 | 415.2 | 408.4 | 1.07 | M | L | JIS5 | JIS 5호 | 185~265 | 340~420 | 34↑ | 0.19↑ | 30↑ | 229 | 362 | 37.1 | 0.217 | 1.54 | 1.44 | 1.94 | 1.59 | 40
H26030450 | CS26030400 | 냉연 | 1제강 | 2026-03-15 23:00 | LC34 | LC340 | LF | 1568.9 | 1309197 | 0.0436 | 0.35 | 0.02 | 0.0344 | 0.0095 | 0.0016 | 0.0395 | 0.0448 | 0 | 0 | 0.0009 | 0.027 | 0.0043 | 0.011 | 0.016 | 0 | 0.0008 | 0.0026 | 1.5 | 0.11 | 1653.8 | 302 | 1 | 857 | 315 | 7 | 44 | 0.0135 | 5363 | 5.9 | 4.4 | 0 | 1610/1565 |  | 0 | 5089 | 751 | 9.8 | 6.7 | 0.032 | 0.048 | SL260301788 | H26030450 | CS26030400 | 냉연 | 1제강 | 2CC | 2 | 2026-03-16 | LC340 | LC34 | 250 | 1500 | 250 | 1500 | 29.44 | 1.27 | 0.02 | MP-LC | Medium | P4 | 95.7 | 정상 | Bifurcated | 1568.9 |  | 없음 | [5 empty] | OR26039779 | 4 | HC260301788 | SL260301788 | H26030450 | 2026-03-19 | 2열연 | 3.75 | 1460 | 29 | LC340 | LC34 | LC34 | OR26039779 | LC34 | 일반 가공용 | 4 | 1200 | 1080 | 890 | 680 | E | 1201.5 | 1094.3 | 897.8 | 673.7 | E | 열연-산세 | T301788 | T | L |  |  |  | 301 | 383 | 36.7 | N |  |  | C260301803 | HC260301788 | HC260301788 | SL260301788 | H26030450 | 2026-03-22 | 냉연공장 | CAL | 1 | 1450 | 15.95 | LC340 | LC34 | LC34 | 일반 가공용 | OR26039779 | 4 | 260 | 718.8 | 783.1 | 657.7 | 485.7 | 403.4 | 434.3 | 1.09 | M | L | JIS5 | JIS 5호 | 175~275 | 340~440 | 34↑ |  |  | 225 | 373 | 38.8 | 0.207 | 1.42 | 1.11 | 1.57 | 1.302
H26030464 | CS26030404 | 냉연 | 1제강 | 2026-03-13 20:00 | HS59 | HSLA590C | LF | 1552.6 | 1329630 | 0.0811 | 1.5 | 0.3 | 0.0175 | 0.0047 | 0.0005 | 0.0236 | 0.0292 | 0.0373 | 0 | 0.0018 | 0.021 | 0.0037 | 0.019 | 0.011 | 0 | 0.0013 | 0.0042 | 2 | 0.338 | 1676.2 | 386 | 2 | 846 | 243 | 7 | 40.4 | 0.0087 | 8413 | 6.5 | 7 | 0 | 1611/1581 |  | 0 | 7094 | 2543 | 7 | 5.8 | 0.064 | 0.096 | SL260301843 | H26030464 | CS26030404 | 냉연 | 1제강 | 1CC | 1 | 2026-03-14 | HSLA590C | HS59 | 250 | 1730 | 250 | 1730 | 33.95 | 1.42 | 0.05 | MP-LC | Medium | P3 | 93 | 정상 | Bifurcated | 1552.6 |  | 없음 | [5 empty] | OR26033173 | 1 | HC260301843 | SL260301843 | H26030464 | 2026-03-19 | 2열연 | 5.15 | 1690 | 33.44 | HSLA590C | HS59 | HS59 | OR26033173 | HS59 | 자동차 구조용 | 1 | 1230 | 1080 | 880 | 580 | E | 1232 | 1082.5 | 882.4 | 564.3 | E | 열연-산세 | T301843 | T | L |  |  |  | 459 | 626 | 25.5 | N |  |  | C260301858 | HC260301843 | HC260301843 | SL260301843 | H26030464 | 2026-03-25 | 냉연공장 | CGL_GA | 2 | 1680 | 18.73 | HSLA590C | HS59 | HS59 | 자동차 구조용 | OR26033173 | 1 | 116.6 | 730.2 | 794.4 | 663.9 | 486.5 | 410.2 | 444.7 | 1.07 | T | L | JIS5 | JIS 5호 | 440~600 | 590~710 | 20↑ |  |  | 535 | 663 | 24.2 | 0.162 | 0.95 | 0.92 | 1.25 | 1.01
H26030466 | CS26030406 | 냉연 | 1제강 | 2026-03-17 23:00 | IF27 | IF270_IN | RH | 1559.7 | 973219 | 0.0018 | 0.11 | 0.01 | 0.0062 | 0.0077 | 0.002 | 0.0395 | 0.0438 | 0 | 0.0618 | 0.0012 | 0.018 | 0.0042 | 0.01 | 0.016 | 0 | 0.0006 | 0.0027 | 1.2 | 0.027 | 1662.7 | 528 | 1 | 890 | 352 | 6.6 | 0 |  | 0 |  |  | 26.1 | 1595/1569 | 1.46 | 13.7 | 8277 | 1496 | 5.9 |  | 0.0016 | 0.0024 | SL260301851 | H26030466 | CS26030406 | 냉연 | 1제강 | 1CC | 2 | 2026-03-18 | IF270_IN | IF27 | 250 | 1490 | 250 | 1490 | 29.24 | 1.48 | 0.05 | MP-IF | Soft | P3 | 94.3 | 정상 | Bifurcated | 1559.7 |  | 없음 | [5 empty] | OR26033122 | 16 | HC260301851 | SL260301851 | H26030466 | 2026-03-20 | 2열연 | 3.37 | 1450 | 28.8 | IF270_IN | IF27 | IF27 | OR26033122 | IF27 | 자동차 내판 | 16 | 1200 | 1080 | 920 | 700 | U | 1204.7 | 1063.1 | 921 | 695.6 | U | 열연-산세 | T301851 | T | L |  |  |  | 194 | 295 | 45.8 | N |  |  | C260301866 | HC260301851 | HC260301851 | SL260301851 | H26030466 | 2026-03-25 | 냉연공장 | CAL | 0.65 | 1440 | 26.78 | IF270_IN | IF27 | IF27 | 자동차 내판 | OR26033122 | 16 | 267.1 | 715.2 | 831.2 | 674.2 | 489.5 | 391.7 | 439.2 | 0.81 | M | L | JIS5 | JIS 5호 | 120~190 | 270~350 | 44↑ | 0.22↑ |  | 152 | 308 | 47.2 | 0.246 | 2.08 | 1.8 | 2.47 | 2.038
H26030468 | CS26030408 | 냉연 | 1제강 | 2026-03-19 23:00 | IF27 | IF270_IN | RH | 1554.1 | 1337885 | 0.0023 | 0.12 | 0.01 | 0.0147 | 0.0065 | 0.0015 | 0.0425 | 0.0464 | 0 | 0.0579 | 0.0036 | 0.029 | 0.0009 | 0.02 | 0.016 | 0 | 0.0007 | 0.0026 | 2 | 0.031 | 1680.2 | 678 | 2 | 1347 | 293 | 7.9 | 0 |  | 0 |  |  | 26.9 | 1595/1580 | 0.99 | 16.2 | 5042 | 2795 | 6.8 |  | 0.0016 | 0.0024 | SL260301860 | H26030468 | CS26030408 | 냉연 | 1제강 | 2CC | 1 | 2026-03-20 | IF270_IN | IF27 | 250 | 1820 | 250 | 1820 | 35.72 | 1.51 | 0.03 | MP-IF | Soft | P3 | 93.3 | 정상 | Bifurcated | 1554.1 |  | 없음 | [5 empty] | OR26034818 | 13 | HC260301860 | SL260301860 | H26030468 | 2026-03-22 | 2열연 | 7.83 | 1780 | 35.18 | IF270_IN | IF27 | IF27 | OR26034818 | IF27 | 자동차 내판 | 13 | 1200 | 1080 | 920 | 700 | U | 1197.3 | 1084.3 | 905.3 | 702.5 | U | 열연-산세 | T301860 | T | L |  |  |  | 192 | 307 | 43.3 | N |  |  | C260301875 | HC260301860 | HC260301860 | SL260301860 | H26030468 | 2026-03-25 | 냉연공장 | CAL | 1.6 | 1770 | 22.87 | IF270_IN | IF27 | IF27 | 자동차 내판 | OR26034818 | 13 | 237.6 | 727 | 830.2 | 665.5 | 490.2 | 383.3 | 417 | 0.76 | T | L | JIS5 | JIS 5호 | 120~190 | 270~350 | 44↑ | 0.22↑ |  | 159 | 300 | 49.2 | 0.23 | 1.94 | 1.82 | 2.54 | 2.03
H26030471 | CS26030401 | 냉연 | 1제강 | 2026-03-15 20:00 | LC34 | LC340 | LF | 1557.6 | 1396272 | 0.0376 | 0.36 | 0.03 | 0.0265 | 0.0075 | 0.0012 | 0.0416 | 0.046 | 0 | 0 | 0.0025 | 0.026 | 0.0026 | 0.007 | 0.018 | 0 | 0.0004 | 0.0034 | 1.1 | 0.105 | 1685.5 | 574 | 1 | 946 | 432 | 5.3 | 45.2 | 0.0118 | 7674 | 8.8 | 4.9 | 0 | 1595/1580 |  | 0 | 8223 | 1167 | 8.3 | 7.7 | 0.032 | 0.048 | SL260301869 | H26030471 | CS26030401 | 냉연 | 1제강 | 2CC | 1 | 2026-03-16 | LC340 | LC34 | 250 | 1350 | 250 | 1350 | 26.49 | 1.42 | 0.05 | MP-LC | Medium | P1 | 98.4 | 정상 | Bifurcated | 1557.6 |  | 없음 | [5 empty] | OR26036181 | 9 | HC260301869 | SL260301869 | H26030471 | 2026-03-19 | 2열연 | 2.36 | 1310 | 26.1 | LC340 | LC34 | LC34 | OR26036181 | LC34 | 일반 가공용 | 9 | 1200 | 1080 | 890 | 680 | E | 1207.1 | 1066.3 | 888.9 | 666 | E | 열연-산세 | T301869 | T | L |  |  |  | 283 | 383 | 35.2 | N |  |  | C260301884 | HC260301869 | HC260301869 | SL260301869 | H26030471 | 2026-03-26 | 냉연공장 | CAL | 0.7 | 1300 | 14.62 | LC340 | LC34 | LC34 | 일반 가공용 | OR26036181 | 9 | 296.8 | 745.4 | 784.6 | 668.3 | 492.2 | 402.1 | 411.2 | 1.37 | M | L | JIS5 | JIS 5호 | 175~275 | 340~440 | 34↑ |  |  | 216 | 360 | 36.9 | 0.195 | 1.45 | 1.21 | 1.66 | 1.383
H26030473 | CS26030403 | 냉연 | 1제강 | 2026-03-18 22:00 | LC34 | LC340 | LF | 1552.5 | 972575 | 0.043 | 0.37 | 0.03 | 0.0274 | 0.0086 | 0.0025 | 0.0451 | 0.0493 | 0 | 0 | 0.0005 | 0.03 | 0.003 | 0.014 | 0.006 | 0 | 0.0011 | 0.0033 | 1.4 | 0.113 | 1678 | 381 | 1 | 1062 | 366 | 3.4 | 25.2 | 0.0124 | 8061 | 5 | 3.7 | 0 | 1617/1581 |  | 0 | 7078 | 505 | 9.7 | 7.5 | 0.032 | 0.048 | SL260301877 | H26030473 | CS26030403 | 냉연 | 1제강 | 1CC | 1 | 2026-03-19 | LC340 | LC34 | 250 | 1300 | 250 | 1300 | 25.51 | 1.48 | 0.03 | MP-LC | Medium | P4 | 95.6 | 정상 | Bifurcated | 1552.5 |  | 없음 | [5 empty] | OR26037602 | 12 | HC260301877 | SL260301877 | H26030473 | 2026-03-22 | 2열연 | 2.34 | 1260 | 25.13 | LC340 | LC34 | LC34 | OR26037602 | LC34 | 일반 가공용 | 12 | 1200 | 1080 | 890 | 680 | E | 1202.8 | 1060.9 | 881.2 | 688.3 | E | 열연-산세 | T301877 | T | L |  |  |  | 279 | 393 | 37.6 | N |  |  | C260301892 | HC260301877 | HC260301877 | SL260301877 | H26030473 | 2026-03-26 | 냉연공장 | CAL | 0.7 | 1250 | 23.37 | LC340 | LC34 | LC34 | 일반 가공용 | OR26037602 | 12 | 259.8 | 737.1 | 789.4 | 640.4 | 456.9 | 396.9 | 408 | 1.05 | M | L | JIS5 | JIS 5호 | 175~275 | 340~440 | 34↑ |  |  | 210 | 374 | 37.2 | 0.2 | 1.35 | 1.29 | 1.64 | 1.393
H26030478 | CS26030408 | 냉연 | 1제강 | 2026-03-18 21:00 | IF34 | IF340_OUT | RH | 1556.8 | 1347800 | 0.003 | 0.42 | 0.02 | 0.0464 | 0.0071 | 0.0027 | 0.0407 | 0.0428 | 0.0166 | 0.0191 | 0.0013 | 0.028 | 0.0037 | 0.012 | 0.011 | 0.0007 | 0.0003 | 0.0029 | 1.7 | 0.081 | 1684 | 594 | 1 | 1093 | 241 | 5.3 | 0 |  | 0 |  |  | 34.3 | 1620/1569 | 0.54 | 19.2 | 5464 | 2941 | 8.1 |  | 0.002 | 0.003 | SL260301899 | H26030478 | CS26030408 | 냉연 | 1제강 | 1CC | 1 | 2026-03-19 | IF340_OUT | IF34 | 250 | 1650 | 250 | 1650 | 32.38 | 1.37 | 0.03 | MP-IF | Soft | P4 | 96.3 | 정상 | Bifurcated | 1556.8 |  | 없음 | [5 empty] | OR26035001 | 18 | HC260301899 | SL260301899 | H26030478 | 2026-03-24 | 2열연 | 4.7 | 1610 | 31.9 | IF340_OUT | IF34 | IF34 | OR26035001 | IF34 | 자동차 외판 | 18 | 1200 | 1080 | 910 | 680 | U | 1207.6 | 1078.2 | 906.3 | 667.2 | U | 열연-산세 | T301899 | T | L |  |  |  | 256 | 395 | 35.5 | N |  |  | C260301914 | HC260301899 | HC260301899 | SL260301899 | H26030478 | 2026-03-27 | 냉연공장 | CGL_GA | 1 | 1600 | 27.75 | IF340_OUT | IF34 | IF34 | 자동차 외판 | OR26035001 | 18 | 162.8 | 703.1 | 794.6 | 663.6 | 492.4 | 383.1 | 448.2 | 0.76 | M | L | JIS5 | JIS 5호 | 175~245 | 340~420 | 36↑ | 0.19↑ |  | 229 | 373 | 36.7 | 0.2 | 1.36 | 1.2 | 1.84 | 1.4
H26030480 | CS26030400 | 냉연 | 1제강 | 2026-03-16 23:00 | LC44 | LC440R | LF | 1557.2 | 995444 | 0.0658 | 1.21 | 0.25 | 0.0651 | 0.0051 | 0.002 | 0.042 | 0.0441 | 0 | 0 | 0.0003 | 0.017 | 0.0038 | 0.012 | 0.02 | 0 | 0.0015 | 0.0032 | 1.8 | 0.274 | 1650.9 | 445 | 1 | 800 | 369 | 3 | 32.8 | 0.0104 | 3991 | 8.8 | 4.4 | 0 | 1616/1570 |  | 0 | 6141 | 620 | 5.9 | 5.3 | 0.056 | 0.084 | SL260301907 | H26030480 | CS26030400 | 냉연 | 1제강 | 2CC | 1 | 2026-03-17 | LC440R | LC44 | 250 | 1820 | 250 | 1820 | 35.72 | 1.51 | 0.06 | MP-LC | Medium | P5 | 97 | 정상 | Bifurcated | 1557.2 |  | 없음 | [5 empty] | OR26032060 | 3 | HC260301907 | SL260301907 | H26030480 | 2026-03-20 | 2열연 | 2.22 | 1780 | 35.18 | LC440R | LC44 | LC44 | OR26032060 | LC44 | 구조용 | 3 | 1200 | 1080 | 880 | 660 | E | 1206 | 1085.1 | 880.3 | 659.6 | E | 열연-산세 | T301907 | T | L |  |  |  | 342 | 450 | 31.4 | N |  |  | C260301922 | HC260301907 | HC260301907 | SL260301907 | H26030480 | 2026-03-27 | 냉연공장 | CGL_GA | 0.8 | 1770 | 24.98 | LC440R | LC44 | LC44 | 구조용 | OR26032060 | 3 | 161.3 | 729.8 | 788.6 | 649.1 | 492.2 | 405.7 | 433.3 | 0.97 | M | L | JIS5 | JIS 5호 | 245~365 | 440~540 | 29↑ |  |  | 309 | 495 | 30.1 | 0.187 | 1.2 | 1 | 1.28 | 1.12
H26030481 | CS26030401 | 냉연 | 1제강 | 2026-03-16 22:00 | LC34 | LC340 | LF | 1548.7 | 1208801 | 0.0342 | 0.35 | 0 | 0.0277 | 0.006 | 0.0012 | 0.0421 | 0.0465 | 0 | 0 | 0.0032 | 0.01 | 0.002 | 0.011 | 0.012 | 0 | 0.0008 | 0.0039 | 1.1 | 0.097 | 1685.5 | 485 | 2 | 856 | 395 | 7.3 | 41.2 | 0.0118 | 3191 | 11.8 | 4.5 | 0 | 1605/1584 |  | 0 | 4280 | 796 | 5.8 | 6.1 | 0.032 | 0.048 | SL260301910 | H26030481 | CS26030401 | 냉연 | 1제강 | 1CC | 2 | 2026-03-17 | LC340 | LC34 | 250 | 1430 | 250 | 1430 | 28.06 | 1.3 | 0.05 | MP-LC | Medium | P2 | 94.7 | 정상 | Bifurcated | 1548.7 |  | 없음 | [5 empty] | OR26034190 | 12 | HC260301910 | SL260301910 | H26030481 | 2026-03-21 | 2열연 | 2.38 | 1390 | 27.64 | LC340 | LC34 | LC34 | OR26034190 | LC34 | 일반 가공용 | 12 | 1200 | 1080 | 890 | 680 | E | 1191 | 1060.5 | 895.2 | 690.8 | E | 열연-산세 | T301910 | T | L |  |  |  | 279 | 363 | 35.2 | N |  |  | C260301925 | HC260301910 | HC260301910 | SL260301910 | H26030481 | 2026-03-27 | 냉연공장 | CAL | 0.7 | 1380 | 17.69 | LC340 | LC34 | LC34 | 일반 가공용 | OR26034190 | 12 | 291.3 | 759.3 | 777.8 | 645.9 | 458.7 | 412 | 433.2 | 1.18 | M | L | JIS5 | JIS 5호 | 175~275 | 340~440 | 34↑ |  |  | 211 | 358 | 38.6 | 0.203 | 1.46 | 1.29 | 1.63 | 1.417
H26030486 | CS26030406 | 냉연 | 1제강 | 2026-03-18 22:00 | HS59 | HSLA590C | LF | 1561.5 | 987896 | 0.0878 | 1.53 | 0.31 | 0.0143 | 0.0047 | 0.0009 | 0.0477 | 0.0518 | 0.0368 | 0 | 0.0038 | 0.011 | 0.0039 | 0.011 | 0.015 | 0 | 0.001 | 0.0032 | 1.9 | 0.348 | 1684.9 | 476 | 2 | 969 | 359 | 6.2 | 48.2 | 0.0101 | 3434 | 8 | 6.6 | 0 | 1605/1580 |  | 0 | 6359 | 1632 | 7.5 | 6.5 | 0.064 | 0.096 | SL260301930 | H26030486 | CS26030406 | 냉연 | 1제강 | 2CC | 1 | 2026-03-19 | HSLA590C | HS59 | 250 | 1710 | 250 | 1710 | 33.56 | 1.39 | 0.05 | MP-LC | Medium | P2 | 97 | 정상 | Bifurcated | 1561.5 |  | 없음 | [5 empty] | OR26039234 | 9 | HC260301930 | SL260301930 | H26030486 | 2026-03-23 | 2열연 | 2.09 | 1670 | 33.06 | HSLA590C | HS59 | HS59 | OR26039234 | HS59 | 자동차 구조용 | 9 | 1230 | 1080 | 880 | 580 | E | 1236.2 | 1068 | 871.9 | 581.8 | E | 열연-산세 | T301930 | T | L |  |  |  | 469 | 615 | 25 | N |  |  | C260301945 | HC260301930 | HC260301930 | SL260301930 | H26030486 | 2026-03-28 | 냉연공장 | CAL | 0.8 | 1660 | 25.46 | HSLA590C | HS59 | HS59 | 자동차 구조용 | OR26039234 | 9 | 273.9 | 727.3 | 796.1 | 672.3 | 490.9 | 392.6 | 402 | 1.05 | T | L | JIS5 | JIS 5호 | 440~600 | 590~710 | 20↑ |  |  | 497 | 648 | 22 | 0.137 | 0.86 | 0.78 | 1.15 | 0.892
H26030489 | CS26030409 | 냉연 | 1제강 | 2026-03-17 22:00 | IF34 | IF340_OUT | RH | 1554.9 | 1141633 | 0.0026 | 0.44 | 0.02 | 0.0443 | 0.0061 | 0.0027 | 0.0387 | 0.042 | 0.012 | 0.0225 | 0.0032 | 0.02 | 0.0015 | 0.014 | 0.016 | 0.0006 | 0.0014 | 0.0025 | 1.8 | 0.083 | 1645.1 | 895 | 2 | 1210 | 261 | 7.5 | 0 |  | 0 |  |  | 30.3 | 1590/1589 | 1.47 | 18.3 | 8888 | 844 | 8.5 |  | 0.002 | 0.003 | SL260301944 | H26030489 | CS26030409 | 냉연 | 1제강 | 1CC | 1 | 2026-03-18 | IF340_OUT | IF34 | 250 | 1410 | 250 | 1410 | 27.67 | 1.4 | 0.06 | MP-IF | Soft | P2 | 93.9 | 정상 | Bifurcated | 1554.9 |  | 없음 | [5 empty] | OR26031287 | 3 | HC260301944 | SL260301944 | H26030489 | 2026-03-22 | 2열연 | 7.18 | 1370 | 27.26 | IF340_OUT | IF34 | IF34 | OR26031287 | IF34 | 자동차 외판 | 3 | 1200 | 1080 | 910 | 680 | U | 1210.9 | 1093.8 | 905.5 | 678.4 | U | 열연-산세 | T301944 | T | L |  |  |  | 227 | 356 | 40.2 | N |  |  | C260301959 | HC260301944 | HC260301944 | SL260301944 | H26030489 | 2026-03-29 | 냉연공장 | CGL_GA | 1.6 | 1360 | 18.54 | IF340_OUT | IF34 | IF34 | 자동차 외판 | OR26031287 | 3 | 153.7 | 743.7 | 784.6 | 665.9 | 468.1 | 388.4 | 441.4 | 0.64 | M | L | JIS5 | JIS 5호 | 175~245 | 340~420 | 36↑ | 0.19↑ |  | 221 | 360 | 36.7 | 0.19 | 1.45 | 1.09 | 1.82 | 1.363
H26030492 | CS26030402 | 냉연 | 1제강 | 2026-03-20 23:00 | LC34 | LC340 | LF | 1563.8 | 1187520 | 0.041 | 0.4 | 0.03 | 0.028 | 0.0081 | 0.0021 | 0.0415 | 0.0467 | 0 | 0 | 0.001 | 0.025 | 0.0039 | 0.017 | 0.016 | 0 | 0.0007 | 0.0033 | 1.7 | 0.116 | 1666.4 | 525 | 1 | 1154 | 348 | 6.7 | 40.7 | 0.0112 | 6416 | 10.2 | 4.1 | 0 | 1615/1571 |  | 0 | 6305 | 1093 | 6.7 | 6 | 0.032 | 0.048 | SL260301955 | H26030492 | CS26030402 | 냉연 | 1제강 | 1CC | 1 | 2026-03-21 | LC340 | LC34 | 250 | 1860 | 250 | 1860 | 36.5 | 1.36 | 0.03 | MP-LC | Medium | P5 | 95.7 | 정상 | Bifurcated | 1563.8 |  | 없음 | [5 empty] | OR26039437 | 17 | HC260301955 | SL260301955 | H26030492 | 2026-03-25 | 2열연 | 4.51 | 1820 | 35.95 | LC340 | LC34 | LC34 | OR26039437 | LC34 | 일반 가공용 | 17 | 1200 | 1080 | 890 | 680 | E | 1201.2 | 1096.9 | 892.1 | 671.7 | E | 열연-산세 | T301955 | T | L |  |  |  | 279 | 389 | 35.2 | N |  |  | C260301970 | HC260301955 | HC260301955 | SL260301955 | H26030492 | 2026-03-30 | 냉연공장 | CAL | 1.4 | 1810 | 29.48 | LC340 | LC34 | LC34 | 일반 가공용 | OR26039437 | 17 | 222.6 | 713.7 | 772.6 | 679.6 | 463.9 | 397.5 | 410.2 | 1.22 | M | L | JIS5 | JIS 5호 | 175~275 | 340~440 | 34↑ |  |  | 229 | 377 | 39.5 | 0.208 | 1.24 | 1.07 | 1.53 | 1.228
H26030495 | CS26030405 | 냉연 | 1제강 | 2026-03-21 21:00 | HS59 | HSLA590C | LF | 1568.7 | 1265142 | 0.0762 | 1.51 | 0.29 | 0.0193 | 0.0049 | 0.001 | 0.0353 | 0.0391 | 0.0323 | 0 | 0.004 | 0.018 | 0.0001 | 0.013 | 0.01 | 0 | 0.0002 | 0.0045 | 1.6 | 0.334 | 1655.6 | 582 | 2 | 1202 | 384 | 5 | 47.3 | 0.0089 | 3987 | 11.9 | 5.4 | 0 | 1611/1585 |  | 0 | 4450 | 1703 | 9.1 | 8.8 | 0.064 | 0.096 | SL260301966 | H26030495 | CS26030405 | 냉연 | 1제강 | 1CC | 1 | 2026-03-22 | HSLA590C | HS59 | 250 | 1090 | 250 | 1090 | 21.39 | 1.25 | 0.04 | MP-LC | Medium | P2 | 98.4 | 정상 | Bifurcated | 1568.7 |  | 없음 | [5 empty] | OR26032276 | 9 | HC260301966 | SL260301966 | H26030495 | 2026-03-26 | 2열연 | 5.01 | 1050 | 21.07 | HSLA590C | HS59 | HS59 | OR26032276 | HS59 | 자동차 구조용 | 9 | 1230 | 1080 | 880 | 580 | E | 1239.1 | 1066.7 | 890 | 565.7 | E | 열연-산세 | T301966 | T | L |  |  |  | 484 | 619 | 24.3 | N |  |  | C260301981 | HC260301966 | HC260301966 | SL260301966 | H26030495 | 2026-03-30 | 냉연공장 | CAL | 2 | 1040 | 13.27 | HSLA590C | HS59 | HS59 | 자동차 구조용 | OR26032276 | 9 | 196.7 | 733.6 | 807.1 | 677.3 | 495.9 | 410.8 | 406.6 | 1 | T | L | JIS5 | JIS 5호 | 440~600 | 590~710 | 20↑ |  |  | 526 | 647 | 24.9 | 0.15 | 0.81 | 0.76 | 0.96 | 0.823
H26030496 | CS26030406 | 냉연 | 1제강 | 2026-03-23 22:00 | IF34 | IF340_OUT | RH | 1554.3 | 1337010 | 0.003 | 0.48 | 0.02 | 0.051 | 0.0057 | 0.0004 | 0.0292 | 0.0325 | 0.0096 | 0.0132 | 0.0001 | 0.018 | 0.0028 | 0.005 | 0.017 | 0.0005 | 0.0002 | 0.0031 | 1.1 | 0.089 | 1646.2 | 574 | 2 | 1197 | 242 | 6 | 0 |  | 0 |  |  | 35.3 | 1603/1580 | 0.78 | 12.7 | 8251 | 2292 | 7.3 |  | 0.002 | 0.003 | SL260301969 | H26030496 | CS26030406 | 냉연 | 1제강 | 1CC | 1 | 2026-03-24 | IF340_OUT | IF34 | 250 | 1190 | 250 | 1190 | 23.35 | 1.4 | 0.02 | MP-IF | Soft | P2 | 95 | 정상 | Bifurcated | 1554.3 |  | 없음 | [5 empty] | OR26037570 | 13 | HC260301969 | SL260301969 | H26030496 | 2026-03-27 | 2열연 | 3.56 | 1150 | 23 | IF340_OUT | IF34 | IF34 | OR26037570 | IF34 | 자동차 외판 | 13 | 1200 | 1080 | 910 | 680 | U | 1201.3 | 1073.1 | 915.2 | 683.5 | U | 열연-산세 | T301969 | T | L |  |  |  | 253 | 365 | 36.8 | Y |  |  | C260301984 | HC260301969 | HC260301969 | SL260301969 | H26030496 | 2026-03-30 | 냉연공장 | CGL_GA | 0.8 | 1140 | 14.95 | IF340_OUT | IF34 | IF34 | 자동차 외판 | OR26037570 | 13 | 166.8 | 731 | 780.8 | 642.2 | 478 | 386.7 | 448.5 | 0.67 | M | L | JIS5 | JIS 5호 | 175~245 | 340~420 | 36↑ | 0.19↑ |  | 233 | 386 | 33 | 0.174 | 1.22 | 0.94 | 1.69 | 1.197
H26030496 | CS26030406 | 냉연 | 1제강 | 2026-03-21 21:00 | BH34 | BH340_OUT | RH | 1557 | 1095981 | 0.0022 | 0.35 | 0.01 | 0.0424 | 0.0051 | 0.0002 | 0.0314 | 0.0343 | 0.009 | 0 | 0.001 | 0.026 | 0.0014 | 0.019 | 0.01 | 0.0005 | 0.0013 | 0.003 | 1.1 | 0.068 | 1689.5 | 864 | 1 | 1143 | 411 | 4 | 0 |  | 0 |  |  | 36.4 | 1601/1579 | 0.91 | 18.1 | 6994 | 903 | 5.5 |  | 0.002 | 0.003 | SL260301970 | H26030496 | CS26030406 | 냉연 | 1제강 | 2CC | 2 | 2026-03-22 | BH340_OUT | BH34 | 250 | 1370 | 250 | 1370 | 26.89 | 1.45 | 0.04 | MP-IF | Soft | P3 | 92.1 | 정상 | Bifurcated | 1557 |  | 없음 | [5 empty] | OR26036704 | 4 | HC260301970 | SL260301970 | H26030496 | 2026-03-25 | 2열연 | 8.64 | 1330 | 26.48 | BH340_OUT | BH34 | BH34 | OR26036704 | BH34 | 자동차 외판 | 4 | 1200 | 1080 | 910 | 650 | U | 1202.1 | 1065.2 | 919.8 | 654.7 | U | 열연-산세 | T301970 | T | L |  |  |  | 245 | 368 | 36.9 | N |  |  | C260301985 | HC260301970 | HC260301970 | SL260301970 | H26030496 | 2026-03-30 | 냉연공장 | CGL_GA | 2 | 1320 | 22.77 | BH340_OUT | BH34 | BH34 | 자동차 외판 | OR26036704 | 4 | 129.9 | 745.5 | 830.9 | 677.1 | 460.4 | 412.5 | 440 | 1.2 | M | L | JIS5 | JIS 5호 | 185~265 | 340~420 | 34↑ | 0.19↑ | 30↑ | 217 | 360 | 39.9 | 0.211 | 1.76 | 1.59 | 2.03 | 1.743 | 36
H26030498 | CS26030408 | 냉연 | 1제강 | 2026-03-18 22:00 | BH34 | BH340_OUT | RH | 1562.4 | 980901 | 0.0026 | 0.39 | 0.03 | 0.0411 | 0.005 | 0.0027 | 0.0412 | 0.0446 | 0.0073 | 0 | 0.0002 | 0.013 | 0.0023 | 0.018 | 0.015 | 0.0004 | 0.0004 | 0.0029 | 2.1 | 0.073 | 1685.6 | 462 | 1 | 1254 | 306 | 7.6 | 0 |  | 0 |  |  | 36.4 | 1617/1584 | 0.58 | 11.2 | 6713 | 1131 | 7.2 |  | 0.002 | 0.003 | SL260301980 | H26030498 | CS26030408 | 냉연 | 1제강 | 2CC | 1 | 2026-03-19 | BH340_OUT | BH34 | 250 | 1360 | 250 | 1360 | 26.69 | 1.22 | 0.03 | MP-IF | Soft | P4 | 93.6 | 정상 | Bifurcated | 1562.4 |  | 없음 | [5 empty] | OR26033803 | 5 | HC260301980 | SL260301980 | H26030498 | 2026-03-23 | 2열연 | 6.37 | 1320 | 26.29 | BH340_OUT | BH34 | BH34 | OR26033803 | BH34 | 자동차 외판 | 5 | 1200 | 1080 | 910 | 650 | U | 1182.5 | 1085.8 | 909.6 | 632.7 | U | 열연-산세 | T301980 | T | L |  |  |  | 270 | 390 | 35.7 | N |  |  | C260301995 | HC260301980 | HC260301980 | SL260301980 | H26030498 | 2026-03-30 | 냉연공장 | CGL_GA | 1.2 | 1310 | 11.83 | BH340_OUT | BH34 | BH34 | 자동차 외판 | OR26033803 | 5 | 118.2 | 742.4 | 825.1 | 653.5 | 479.6 | 383.5 | 414.1 | 1.2 | B | L | JIS5 | JIS 5호 | 185~265 | 340~420 | 34↑ | 0.19↑ | 30↑ | 238 | 371 | 38.3 | 0.194 | 1.65 | 1.42 | 1.96 | 1.613 | 37
H26030499 | CS26030409 | 냉연 | 1제강 | 2026-03-21 21:00 | IF27 | IF270_IN | RH | 1557.9 | 1200052 | 0.0024 | 0.12 | 0 | 0.0122 | 0.0056 | 0.0007 | 0.0303 | 0.0356 | 0 | 0.0597 | 0.0031 | 0.03 | 0.0029 | 0.011 | 0.014 | 0 | 0 | 0.0028 | 1.7 | 0.031 | 1658 | 798 | 1 | 933 | 408 | 6.5 | 0 |  | 0 |  |  | 34.7 | 1611/1577 | 1.42 | 14.9 | 7968 | 935 | 6.1 |  | 0.0016 | 0.0024 | SL260301982 | H26030499 | CS26030409 | 냉연 | 1제강 | 1CC | 2 | 2026-03-22 | IF270_IN | IF27 | 250 | 1710 | 250 | 1710 | 33.56 | 1.41 | 0.02 | MP-IF | Soft | P3 | 95.2 | 정상 | Bifurcated | 1557.9 |  | 없음 | [5 empty] | OR26036262 | 15 | HC260301982 | SL260301982 | H26030499 | 2026-03-24 | 2열연 | 6.46 | 1670 | 33.06 | IF270_IN | IF27 | IF27 | OR26036262 | IF27 | 자동차 내판 | 15 | 1200 | 1080 | 920 | 700 | U | 1203.8 | 1089.6 | 913.5 | 694.5 | U | 열연-산세 | T301982 | T | L |  |  |  | 191 | 291 | 45.6 | N |  |  | C260301997 | HC260301982 | HC260301982 | SL260301982 | H26030499 | 2026-03-31 | 냉연공장 | CGL_GA | 1.4 | 1660 | 29.75 | IF270_IN | IF27 | IF27 | 자동차 내판 | OR26036262 | 15 | 129.5 | 723.5 | 824.4 | 646 | 476.7 | 405.3 | 409.8 | 0.69 | M | L | JIS5 | JIS 5호 | 120~190 | 270~350 | 44↑ | 0.22↑ |  | 153 | 292 | 49.8 | 0.243 | 1.9 | 1.69 | 2.45 | 1.932
H26030499 | CS26030409 | 냉연 | 1제강 | 2026-03-20 22:00 | IF27 | IF270_IN | RH | 1555.3 | 1145172 | 0.0016 | 0.1 | 0.03 | 0.0107 | 0.0055 | 0.0028 | 0.0358 | 0.0407 | 0 | 0.0577 | 0.003 | 0.024 | 0.0027 | 0.011 | 0.014 | 0 | 0.0012 | 0.0017 | 1.3 | 0.026 | 1644.9 | 839 | 1 | 1464 | 358 | 3.4 | 0 |  | 0 |  |  | 27.3 | 1606/1585 | 0.68 | 13.7 | 7816 | 2892 | 8.9 |  | 0.0016 | 0.0024 | SL260301983 | H26030499 | CS26030409 | 냉연 | 1제강 | 1CC | 1 | 2026-03-21 | IF270_IN | IF27 | 250 | 1430 | 250 | 1430 | 28.06 | 1.44 | 0.02 | MP-IF | Soft | P1 | 96.1 | 정상 | Bifurcated | 1555.3 |  | 없음 | [5 empty] | OR26036798 | 13 | HC260301983 | SL260301983 | H26030499 | 2026-03-24 | 2열연 | 4.34 | 1390 | 27.64 | IF270_IN | IF27 | IF27 | OR26036798 | IF27 | 자동차 내판 | 13 | 1200 | 1080 | 920 | 700 | U | 1202.8 | 1066 | 931.6 | 706.7 | U | 열연-산세 | T301983 | T | L |  |  |  | 173 | 319 | 45 | N |  |  | C260301998 | HC260301983 | HC260301983 | SL260301983 | H26030499 | 2026-03-31 | 냉연공장 | CAL | 1 | 1380 | 24.6 | IF270_IN | IF27 | IF27 | 자동차 내판 | OR26036798 | 13 | 244.8 | 709.7 | 833.5 | 679.4 | 464.4 | 390.6 | 409.8 | 0.8 | M | L | JIS5 | JIS 5호 | 120~190 | 270~350 | 44↑ | 0.22↑ |  | 153 | 295 | 47.5 | 0.242 | 2.07 | 1.81 | 2.53 | 2.055
H26030504 | CS26030504 | 냉연 | 1제강 | 2026-03-21 22:00 | HS59 | HSLA590C | LF | 1547.2 | 1387206 | 0.0839 | 1.49 | 0.3 | 0.0115 | 0.0049 | 0.001 | 0.03 | 0.0342 | 0.0341 | 0 | 0.0014 | 0.024 | 0.0012 | 0.017 | 0.015 | 0 | 0.0004 | 0.0038 | 1.6 | 0.34 | 1643.4 | 542 | 1 | 842 | 285 | 4.4 | 30.6 | 0.0087 | 6413 | 7.3 | 5 | 0 | 1608/1579 |  | 0 | 5408 | 252 | 8.6 | 9.7 | 0.064 | 0.096 | SL260302001 | H26030504 | CS26030504 | 냉연 | 1제강 | 1CC | 1 | 2026-03-22 | HSLA590C | HS59 | 250 | 1790 | 250 | 1790 | 35.13 | 1.33 | 0.05 | MP-LC | Medium | P2 | 96.6 | 정상 | Bifurcated | 1547.2 |  | 없음 | [5 empty] | OR26037711 | 10 | HC260302001 | SL260302001 | H26030504 | 2026-03-25 | 2열연 | 1.89 | 1750 | 34.6 | HSLA590C | HS59 | HS59 | OR26037711 | HS59 | 자동차 구조용 | 10 | 1230 | 1080 | 880 | 580 | E | 1224.3 | 1060.8 | 886.3 | 584.1 | E | 열연-산세 | T302001 | T | L |  |  |  | 495 | 624 | 24.3 | N |  |  | C260302016 | HC260302001 | HC260302001 | SL260302001 | H26030504 | 2026-03-31 | 냉연공장 | CAL | 0.8 | 1740 | 32.87 | HSLA590C | HS59 | HS59 | 자동차 구조용 | OR26037711 | 10 | 264.5 | 708.4 | 792.4 | 650.4 | 459.7 | 404.3 | 407.5 | 1.02 | M | L | JIS5 | JIS 5호 | 440~600 | 590~710 | 20↑ |  |  | 493 | 632 | 24.6 | 0.155 | 0.82 | 0.78 | 1.19 | 0.892
H26030505 | CS26030505 | 냉연 | 1제강 | 2026-03-19 23:00 | IF27 | IF270_IN | RH | 1555.5 | 1047037 | 0.002 | 0.1 | 0.01 | 0.0086 | 0.0064 | 0.0018 | 0.0398 | 0.0451 | 0 | 0.0569 | 0.0016 | 0.021 | 0.0024 | 0.009 | 0.015 | 0 | 0.0011 | 0.0025 | 1.4 | 0.025 | 1668.7 | 614 | 1 | 1309 | 413 | 7.1 | 0 |  | 0 |  |  | 25.2 | 1599/1568 | 0.86 | 13.2 | 7376 | 112 | 8 |  | 0.0016 | 0.0024 | SL260302006 | H26030505 | CS26030505 | 냉연 | 1제강 | 1CC | 2 | 2026-03-20 | IF270_IN | IF27 | 250 | 1740 | 250 | 1740 | 34.15 | 1.38 | 0.04 | MP-IF | Soft | P4 | 93.6 | 정상 | Bifurcated | 1555.5 |  | 없음 | [5 empty] | OR26039712 | 15 | HC260302006 | SL260302006 | H26030505 | 2026-03-25 | 2열연 | 9.2 | 1700 | 33.64 | IF270_IN | IF27 | IF27 | OR26039712 | IF27 | 자동차 내판 | 15 | 1200 | 1080 | 920 | 700 | U | 1200.6 | 1089.6 | 922.2 | 688.2 | U | 열연-산세 | T302006 | T | L |  |  |  | 195 | 313 | 46.4 | N |  |  | C260302021 | HC260302006 | HC260302006 | SL260302006 | H26030505 | 2026-03-31 | 냉연공장 | CGL_GA | 2 | 1690 | 26.24 | IF270_IN | IF27 | IF27 | 자동차 내판 | OR26039712 | 15 | 130.6 | 756.4 | 816 | 664.3 | 468.2 | 418 | 446 | 0.9 | T | L | JIS5 | JIS 5호 | 120~190 | 270~350 | 44↑ | 0.22↑ |  | 168 | 302 | 51.3 | 0.227 | 1.94 | 1.7 | 2.41 | 1.938
H26040506 | CS26040506 | 냉연 | 1제강 | 2026-03-21 23:00 | IF27 | IF270_IN | RH | 1554.4 | 1215461 | 0.0015 | 0.1 | 0.01 | 0.0043 | 0.0069 | 0.003 | 0.0253 | 0.0278 | 0 | 0.0588 | 0.004 | 0.029 | 0.0004 | 0.009 | 0.013 | 0 | 0 | 0.0029 | 1.7 | 0.026 | 1664.1 | 780 | 2 | 1200 | 271 | 3.7 | 0 |  | 0 |  |  | 33.8 | 1592/1568 | 0.74 | 13.5 | 6730 | 2779 | 6 |  | 0.0016 | 0.0024 | SL260402010 | H26040506 | CS26040506 | 냉연 | 1제강 | 1CC | 2 | 2026-03-22 | IF270_IN | IF27 | 250 | 1360 | 250 | 1360 | 26.69 | 1.37 | 0.02 | MP-IF | Soft | P3 | 93.3 | 정상 | Bifurcated | 1554.4 |  | 없음 | [5 empty] | OR26046225 | 16 | HC260402010 | SL260402010 | H26040506 | 2026-03-27 | 2열연 | 4.34 | 1320 | 26.29 | IF270_IN | IF27 | IF27 | OR26046225 | IF27 | 자동차 내판 | 16 | 1200 | 1080 | 920 | 700 | U | 1192.5 | 1062.9 | 915.8 | 706.1 | U | 열연-산세 | T402010 | T | L |  |  |  | 188 | 327 | 43.7 | N |  |  | C260402025 | HC260402010 | HC260402010 | SL260402010 | H26040506 | 2026-04-01 | 냉연공장 | CGL_GA | 0.8 | 1310 | 16.04 | IF270_IN | IF27 | IF27 | 자동차 내판 | OR26046225 | 16 | 162.5 | 746.6 | 827.4 | 675.1 | 495.9 | 413.3 | 426.4 | 0.93 | T | L | JIS5 | JIS 5호 | 120~190 | 270~350 | 44↑ | 0.22↑ |  | 148 | 299 | 47.6 | 0.241 | 1.98 | 1.86 | 2.49 | 2.048
H26040508 | CS26040508 | 냉연 | 1제강 | 2026-03-22 22:00 | IF27 | IF270_IN | RH | 1559.8 | 1178991 | 0.0027 | 0.07 | 0.01 | 0.0158 | 0.0057 | 0.0015 | 0.0345 | 0.0379 | 0 | 0.06 | 0.0011 | 0.013 | 0.0049 | 0.016 | 0.011 | 0 | 0.0008 | 0.0027 | 2.5 | 0.02 | 1684 | 449 | 2 | 887 | 296 | 6.3 | 0 |  | 0 |  |  | 33.5 | 1594/1578 | 0.86 | 18.7 | 5542 | 2069 | 7.9 |  | 0.0016 | 0.0024 | SL260402019 | H26040508 | CS26040508 | 냉연 | 1제강 | 2CC | 2 | 2026-03-23 | IF270_IN | IF27 | 250 | 1830 | 250 | 1830 | 35.91 | 1.33 | 0.03 | MP-IF | Soft | P1 | 98.4 | 정상 | Bifurcated | 1559.8 |  | 없음 | [5 empty] | OR26043824 | 18 | HC260402019 | SL260402019 | H26040508 | 2026-03-27 | 2열연 | 3.3 | 1790 | 35.38 | IF270_IN | IF27 | IF27 | OR26043824 | IF27 | 자동차 내판 | 18 | 1200 | 1080 | 920 | 700 | U | 1213.3 | 1078.9 | 904.5 | 690.8 | U | 열연-산세 | T402019 | T | L |  |  |  | 215 | 289 | 46 | N |  |  | C260402034 | HC260402019 | HC260402019 | SL260402019 | H26040508 | 2026-04-01 | 냉연공장 | CGL_GA | 0.7 | 1780 | 32.55 | IF270_IN | IF27 | IF27 | 자동차 내판 | OR26043824 | 18 | 172.2 | 730.7 | 809.2 | 665.8 | 474.6 | 414.6 | 429.3 | 0.73 | M | L | JIS5 | JIS 5호 | 120~190 | 270~350 | 44↑ | 0.22↑ |  | 161 | 307 | 47.8 | 0.233 | 1.85 | 1.61 | 2.31 | 1.845
H26040510 | CS26040500 | 냉연 | 1제강 | 2026-03-26 21:00 | IF27 | IF270_IN | RH | 1557.2 | 943934 | 0.002 | 0.08 | 0.01 | 0.0081 | 0.0058 | 0.0008 | 0.0249 | 0.0308 | 0 | 0.0587 | 0.0017 | 0.011 | 0.0005 | 0.007 | 0.008 | 0 | 0.0009 | 0.0025 | 2.3 | 0.019 | 1675.6 | 665 | 2 | 1548 | 313 | 7.1 | 0 |  | 0 |  |  | 26.8 | 1611/1573 | 0.73 | 14.6 | 7460 | 2127 | 5.3 |  | 0.0016 | 0.0024 | SL260402026 | H26040510 | CS26040500 | 냉연 | 1제강 | 2CC | 1 | 2026-03-27 | IF270_IN | IF27 | 250 | 1710 | 250 | 1710 | 33.56 | 1.47 | 0.04 | MP-IF | Soft | P3 | 95.1 | 정상 | Bifurcated | 1557.2 |  | 없음 | [5 empty] | OR26046808 | 19 | HC260402026 | SL260402026 | H26040510 | 2026-03-29 | 2열연 | 5.33 | 1670 | 33.06 | IF270_IN | IF27 | IF27 | OR26046808 | IF27 | 자동차 내판 | 19 | 1200 | 1080 | 920 | 700 | U | 1181 | 1070.4 | 919.3 | 704.8 | U | 열연-산세 | T402026 | T | L |  |  |  | 196 | 312 | 46.3 | N |  |  | C260402041 | HC260402026 | HC260402026 | SL260402026 | H26040510 | 2026-04-01 | 냉연공장 | CGL_GA | 1 | 1660 | 30.08 | IF270_IN | IF27 | IF27 | 자동차 내판 | OR26046808 | 19 | 168.8 | 750.7 | 818.4 | 642.4 | 461.2 | 395.7 | 447.3 | 0.85 | M | L | JIS5 | JIS 5호 | 120~190 | 270~350 | 44↑ | 0.22↑ |  | 152 | 304 | 49.3 | 0.24 | 2.13 | 1.86 | 2.58 | 2.107
H26040512 | CS26040502 | 냉연 | 1제강 | 2026-03-27 23:00 | IF27 | IF270_IN | RH | 1563.9 | 1149407 | 0.0019 | 0.15 | 0.01 | 0.0083 | 0.0059 | 0 | 0.0176 | 0.0215 | 0 | 0.0612 | 0.0038 | 0.011 | 0.0048 | 0.017 | 0.02 | 0 | 0.0011 | 0.0027 | 2 | 0.033 | 1665.4 | 724 | 2 | 1017 | 418 | 6.4 | 0 |  | 0 |  |  | 33.6 | 1601/1574 | 1.4 | 10.3 | 6945 | 1558 | 9.5 |  | 0.0016 | 0.0024 | SL260402033 | H26040512 | CS26040502 | 냉연 | 1제강 | 2CC | 1 | 2026-03-28 | IF270_IN | IF27 | 250 | 1900 | 250 | 1900 | 37.29 | 1.2 | 0.02 | MP-IF | Soft | P3 | 95.2 | 정상 | Bifurcated | 1563.9 |  | 없음 | [5 empty] | OR26043874 | 11 | HC260402033 | SL260402033 | H26040512 | 2026-03-30 | 2열연 | 4.99 | 1860 | 36.73 | IF270_IN | IF27 | IF27 | OR26043874 | IF27 | 자동차 내판 | 11 | 1200 | 1080 | 920 | 700 | U | 1182.8 | 1097 | 913.6 | 680.8 | U | 열연-산세 | T402033 | T | L |  |  |  | 192 | 303 | 44.8 | N |  |  | C260402048 | HC260402033 | HC260402033 | SL260402033 | H26040512 | 2026-04-02 | 냉연공장 | CAL | 0.8 | 1850 | 24.61 | IF270_IN | IF27 | IF27 | 자동차 내판 | OR26043874 | 11 | 289.2 | 702.2 | 831 | 661.2 | 451.6 | 400.4 | 424.1 | 0.83 | M | L | JIS5 | JIS 5호 | 120~190 | 270~350 | 44↑ | 0.22↑ |  | 154 | 289 | 46.7 | 0.246 | 2.04 | 1.88 | 2.51 | 2.077
H26040517 | CS26040507 | 냉연 | 1제강 | 2026-03-21 23:00 | IF27 | IF270_IN | RH | 1553.3 | 1229465 | 0.0017 | 0.11 | 0 | 0.0146 | 0.0066 | 0.0026 | 0.0329 | 0.0366 | 0 | 0.0581 | 0.0026 | 0.012 | 0.0043 | 0.013 | 0.013 | 0 | 0.0015 | 0.0028 | 1.6 | 0.026 | 1675.4 | 714 | 1 | 1360 | 205 | 7.2 | 0 |  | 0 |  |  | 39.7 | 1592/1581 | 0.77 | 18.2 | 4029 | 2689 | 8.4 |  | 0.0016 | 0.0024 | SL260402054 | H26040517 | CS26040507 | 냉연 | 1제강 | 1CC | 2 | 2026-03-22 | IF270_IN | IF27 | 250 | 1130 | 250 | 1130 | 22.18 | 1.4 | 0.02 | MP-IF | Soft | P5 | 96 | 정상 | Bifurcated | 1553.3 |  | 없음 | [5 empty] | OR26044795 | 17 | HC260402054 | SL260402054 | H26040517 | 2026-03-27 | 2열연 | 4.79 | 1090 | 21.84 | IF270_IN | IF27 | IF27 | OR26044795 | IF27 | 자동차 내판 | 17 | 1200 | 1080 | 920 | 700 | U | 1204.7 | 1083.6 | 927.3 | 693.1 | U | 열연-산세 | T402054 | T | L |  |  |  | 197 | 302 | 45.6 | N |  |  | C260402070 | HC260402054 | HC260402054 | SL260402054 | H26040517 | 2026-04-03 | 냉연공장 | CGL_GA | 0.8 | 1080 | 16.38 | IF270_IN | IF27 | IF27 | 자동차 내판 | OR26044795 | 17 | 161.1 | 744.9 | 827.2 | 649.3 | 498.9 | 411.2 | 441.1 | 0.81 | T | L | JIS5 | JIS 5호 | 120~190 | 270~350 | 44↑ | 0.22↑ |  | 156 | 299 | 46.3 | 0.239 | 1.98 | 1.71 | 2.41 | 1.953
H26040519 | CS26040509 | 냉연 | 1제강 | 2026-03-23 21:00 | IF27 | IF270_IN | RH | 1558.9 | 1266749 | 0.0023 | 0.1 | 0.01 | 0.0089 | 0.0075 | 0.0008 | 0.0312 | 0.0333 | 0 | 0.061 | 0.0028 | 0.023 | 0.0048 | 0.008 | 0.011 | 0 | 0.0002 | 0.0024 | 1.7 | 0.026 | 1649.1 | 839 | 2 | 1174 | 268 | 7.3 | 0 |  | 0 |  |  | 38.5 | 1598/1580 | 1.11 | 10.1 | 4714 | 2046 | 8.2 |  | 0.0016 | 0.0024 | SL260402060 | H26040519 | CS26040509 | 냉연 | 1제강 | 1CC | 2 | 2026-03-24 | IF270_IN | IF27 | 250 | 1800 | 250 | 1800 | 35.32 | 1.33 | 0.05 | MP-IF | Soft | P3 | 93.6 | 정상 | Bifurcated | 1558.9 |  | 없음 | [5 empty] | OR26042616 | 17 | HC260402060 | SL260402060 | H26040519 | 2026-03-27 | 2열연 | 10.75 | 1760 | 34.8 | IF270_IN | IF27 | IF27 | OR26042616 | IF27 | 자동차 내판 | 17 | 1200 | 1080 | 920 | 700 | U | 1216.5 | 1068.7 | 919.6 | 686.5 | U | 열연-산세 | T402060 | T | L |  |  |  | 201 | 286 | 43.9 | N |  |  | C260402076 | HC260402060 | HC260402060 | SL260402060 | H26040519 | 2026-04-03 | 냉연공장 | CAL | 2 | 1750 | 18.44 | IF270_IN | IF27 | IF27 | 자동차 내판 | OR26042616 | 17 | 222.7 | 747.4 | 833.8 | 674.8 | 453.4 | 416.4 | 447.9 | 0.77 | M | L | JIS5 | JIS 5호 | 120~190 | 270~350 | 44↑ | 0.22↑ |  | 168 | 297 | 52.3 | 0.234 | 1.89 | 1.79 | 2.53 | 2
H26040522 | CS26040502 | 냉연 | 1제강 | 2026-03-22 23:00 | HS59 | HSLA590C | LF | 1571.5 | 1392253 | 0.0834 | 1.53 | 0.31 | 0.0199 | 0.0053 | 0.0003 | 0.045 | 0.0484 | 0.0352 | 0 | 0.0028 | 0.018 | 0.0016 | 0.013 | 0.012 | 0 | 0.0005 | 0.0034 | 1.6 | 0.345 | 1684.3 | 580 | 2 | 1575 | 199 | 7.1 | 49.3 | 0.0098 | 5170 | 7.6 | 3.7 | 0 | 1601/1571 |  | 0 | 8789 | 557 | 5.5 | 6.1 | 0.064 | 0.096 | SL260402075 | H26040522 | CS26040502 | 냉연 | 1제강 | 1CC | 2 | 2026-03-23 | HSLA590C | HS59 | 250 | 1770 | 250 | 1770 | 34.74 | 1.55 | 0.04 | MP-LC | Medium | P1 | 94.1 | 정상 | Bifurcated | 1571.5 |  | 없음 | [5 empty] | OR26044841 | 4 | HC260402075 | SL260402075 | H26040522 | 2026-03-27 | 2열연 | 2.01 | 1730 | 34.22 | HSLA590C | HS59 | HS59 | OR26044841 | HS59 | 자동차 구조용 | 4 | 1230 | 1080 | 880 | 580 | E | 1228 | 1066.6 | 877.6 | 576.2 | E | 열연-산세 | T402075 | T | L |  |  |  | 460 | 591 | 24.3 | N |  |  | C260402091 | HC260402075 | HC260402075 | SL260402075 | H26040522 | 2026-04-03 | 냉연공장 | CAL | 0.8 | 1720 | 23.95 | HSLA590C | HS59 | HS59 | 자동차 구조용 | OR26044841 | 4 | 240.4 | 734.7 | 795.1 | 641.8 | 475.9 | 398.8 | 408.5 | 1.19 | T | L | JIS5 | JIS 5호 | 440~600 | 590~710 | 20↑ |  |  | 534 | 654 | 23.4 | 0.136 | 0.89 | 0.75 | 1.02 | 0.853
H26040523 | CS26040503 | 냉연 | 1제강 | 2026-03-27 20:00 | LC34 | LC340 | LF | 1558.4 | 1381438 | 0.0414 | 0.43 | 0.02 | 0.0264 | 0.0081 | 0.002 | 0.0421 | 0.0472 | 0 | 0 | 0.0006 | 0.018 | 0.0013 | 0.009 | 0.011 | 0 | 0.0005 | 0.0038 | 2.1 | 0.118 | 1661.1 | 408 | 2 | 857 | 212 | 8 | 36.3 | 0.0126 | 4766 | 8.1 | 5.8 | 0 | 1614/1570 |  | 0 | 8190 | 195 | 7.5 | 7.7 | 0.032 | 0.048 | SL260402076 | H26040523 | CS26040503 | 냉연 | 1제강 | 2CC | 1 | 2026-03-28 | LC340 | LC34 | 250 | 1320 | 250 | 1320 | 25.91 | 1.52 | 0.04 | MP-LC | Medium | P2 | 93 | 정상 | Bifurcated | 1558.4 |  | 없음 | [5 empty] | OR26047269 | 8 | HC260402076 | SL260402076 | H26040523 | 2026-04-01 | 2열연 | 4.35 | 1280 | 25.52 | LC340 | LC34 | LC34 | OR26047269 | LC34 | 일반 가공용 | 8 | 1200 | 1080 | 890 | 680 | E | 1176.6 | 1077.5 | 893.8 | 684 | E | 열연-산세 | T402076 | T | L |  |  |  | 308 | 374 | 33.5 | N |  |  | C260402092 | HC260402076 | HC260402076 | SL260402076 | H26040523 | 2026-04-04 | 냉연공장 | CAL | 1.4 | 1270 | 12.25 | LC340 | LC34 | LC34 | 일반 가공용 | OR26047269 | 8 | 244.6 | 737.9 | 788 | 659 | 457.5 | 405.1 | 418.7 | 2.13 | M | L | JIS5 | JIS 5호 | 175~275 | 340~440 | 34↑ |  |  | 240 | 364 | 36.9 | 0.189 | 1.22 | 1.06 | 1.5 | 1.21
H26040531 | CS26040501 | 냉연 | 1제강 | 2026-03-28 21:00 | HS59 | HSLA590C | LF | 1562.6 | 1167580 | 0.0803 | 1.55 | 0.3 | 0.0166 | 0.0039 | 0.0011 | 0.0385 | 0.0427 | 0.0349 | 0 | 0.0029 | 0.016 | 0.004 | 0.014 | 0.019 | 0 | 0.0005 | 0.0043 | 1.6 | 0.345 | 1670.1 | 315 | 1 | 1055 | 163 | 7 | 48.5 | 0.0092 | 6962 | 5.5 | 4 | 0 | 1615/1570 |  | 0 | 8766 | 1280 | 9 | 9.6 | 0.064 | 0.096 | SL260402111 | H26040531 | CS26040501 | 냉연 | 1제강 | 2CC | 1 | 2026-03-29 | HSLA590C | HS59 | 250 | 1690 | 250 | 1690 | 33.17 | 1.53 | 0.01 | MP-LC | Medium | P5 | 97 | 정상 | Bifurcated | 1562.6 |  | 없음 | [5 empty] | OR26046350 | 11 | HC260402111 | SL260402111 | H26040531 | 2026-03-31 | 2열연 | 4.81 | 1650 | 32.67 | HSLA590C | HS59 | HS59 | OR26046350 | HS59 | 자동차 구조용 | 11 | 1230 | 1080 | 880 | 580 | E | 1223.1 | 1071.2 | 874.7 | 574 | E | 열연-산세 | T402111 | T | L |  |  |  | 486 | 608 | 23 | N |  |  | C260402127 | HC260402111 | HC260402111 | SL260402111 | H26040531 | 2026-04-05 | 냉연공장 | CGL_GA | 2 | 1640 | 21.24 | HSLA590C | HS59 | HS59 | 자동차 구조용 | OR26046350 | 11 | 129.9 | 755.3 | 782.9 | 664.8 | 459.5 | 388.9 | 423.8 | 0.93 | T | L | JIS5 | JIS 5호 | 440~600 | 590~710 | 20↑ |  |  | 533 | 652 | 23.9 | 0.153 | 0.82 | 0.73 | 0.95 | 0.807
H26040532 | CS26040502 | 냉연 | 1제강 | 2026-03-28 22:00 | IF27 | IF270_IN | RH | 1554.8 | 1368905 | 0.0025 | 0.11 | 0 | 0.0111 | 0.0074 | 0.0004 | 0.0417 | 0.047 | 0 | 0.0624 | 0.0033 | 0.016 | 0.0032 | 0.017 | 0.019 | 0 | 0.0002 | 0.003 | 1.3 | 0.028 | 1659 | 474 | 2 | 844 | 407 | 7.6 | 0 |  | 0 |  |  | 39.8 | 1614/1583 | 1.49 | 13.1 | 8764 | 480 | 8.6 |  | 0.0016 | 0.0024 | SL260402112 | H26040532 | CS26040502 | 냉연 | 1제강 | 1CC | 1 | 2026-03-29 | IF270_IN | IF27 | 250 | 1590 | 250 | 1590 | 31.2 | 1.3 | 0.03 | MP-IF | Soft | P3 | 93.8 | 정상 | Bifurcated | 1554.8 |  | 없음 | [5 empty] | OR26046589 | 15 | HC260402112 | SL260402112 | H26040532 | 2026-03-31 | 2열연 | 6.35 | 1550 | 30.74 | IF270_IN | IF27 | IF27 | OR26046589 | IF27 | 자동차 내판 | 15 | 1200 | 1080 | 920 | 700 | U | 1217.4 | 1073 | 917.3 | 681 | U | 열연-산세 | T402112 | T | L |  |  |  | 192 | 311 | 46.1 | N |  |  | C260402128 | HC260402112 | HC260402112 | SL260402112 | H26040532 | 2026-04-05 | 냉연공장 | CGL_GA | 1.2 | 1540 | 14.76 | IF270_IN | IF27 | IF27 | 자동차 내판 | OR26046589 | 15 | 126.8 | 710.6 | 809.1 | 672 | 465.3 | 411.4 | 439 | 0.77 | B | L | JIS5 | JIS 5호 | 120~190 | 270~350 | 44↑ | 0.22↑ |  | 159 | 307 | 46.8 | 0.226 | 1.87 | 1.69 | 2.38 | 1.907
H26040532 | CS26040502 | 냉연 | 1제강 | 2026-03-26 21:00 | IF27 | IF270_IN | RH | 1562.3 | 1200064 | 0.0025 | 0.09 | 0.01 | 0.011 | 0.0059 | 0.0014 | 0.0305 | 0.0342 | 0 | 0.0588 | 0.0019 | 0.025 | 0.003 | 0.011 | 0.019 | 0 | 0.0009 | 0.0019 | 1.1 | 0.025 | 1682.1 | 640 | 1 | 1383 | 371 | 6.5 | 0 |  | 0 |  |  | 38.6 | 1591/1583 | 0.6 | 15.9 | 4178 | 1794 | 5.7 |  | 0.0016 | 0.0024 | SL260402115 | H26040532 | CS26040502 | 냉연 | 1제강 | 1CC | 1 | 2026-03-27 | IF270_IN | IF27 | 250 | 1180 | 250 | 1180 | 23.16 | 1.46 | 0.04 | MP-IF | Soft | P4 | 98.8 | 정상 | Bifurcated | 1562.3 |  | 없음 | [5 empty] | OR26043756 | 4 | HC260402115 | SL260402115 | H26040532 | 2026-03-29 | 2열연 | 4 | 1140 | 22.81 | IF270_IN | IF27 | IF27 | OR26043756 | IF27 | 자동차 내판 | 4 | 1200 | 1080 | 920 | 700 | U | 1189 | 1078.1 | 913.5 | 708.2 | U | 열연-산세 | T402115 | T | L |  |  |  | 207 | 273 | 44.2 | N |  |  | C260402131 | HC260402115 | HC260402115 | SL260402115 | H26040532 | 2026-04-05 | 냉연공장 | CAL | 0.8 | 1130 | 18.02 | IF270_IN | IF27 | IF27 | 자동차 내판 | OR26043756 | 4 | 260.3 | 725.5 | 820.4 | 649.3 | 476.6 | 413.3 | 439.5 | 0.88 | M | L | JIS5 | JIS 5호 | 120~190 | 270~350 | 44↑ | 0.22↑ |  | 156 | 294 | 46.5 | 0.254 | 1.97 | 1.71 | 2.43 | 1.955
H26040535 | CS26040505 | 냉연 | 1제강 | 2026-03-27 21:00 | HS59 | HSLA590C | LF | 1551.1 | 985609 | 0.0794 | 1.49 | 0.31 | 0.0142 | 0.0021 | 0.0006 | 0.0399 | 0.0442 | 0.0364 | 0 | 0.0016 | 0.014 | 0.0027 | 0.007 | 0.017 | 0 | 0.0001 | 0.0042 | 2.4 | 0.333 | 1651.4 | 318 | 2 | 917 | 412 | 6.2 | 48.2 | 0.0072 | 4470 | 7.1 | 6.3 | 0 | 1592/1577 |  | 0 | 6958 | 2064 | 6.3 | 5.9 | 0.064 | 0.096 | SL260402126 | H26040535 | CS26040505 | 냉연 | 1제강 | 2CC | 1 | 2026-03-28 | HSLA590C | HS59 | 250 | 1540 | 250 | 1540 | 30.22 | 1.37 | 0.03 | MP-LC | Medium | P2 | 94.4 | 정상 | Bifurcated | 1551.1 |  | 없음 | [5 empty] | OR26041466 | 18 | HC260402126 | SL260402126 | H26040535 | 2026-03-31 | 2열연 | 2.09 | 1500 | 29.77 | HSLA590C | HS59 | HS59 | OR26041466 | HS59 | 자동차 구조용 | 18 | 1230 | 1080 | 880 | 580 | E | 1220.3 | 1077.1 | 872.7 | 569.7 | E | 열연-산세 | T402126 | T | L |  |  |  | 478 | 600 | 26 | Y | 드로스 | D99 | C260402142 | HC260402126 | HC260402126 | SL260402126 | H26040535 | 2026-04-06 | 냉연공장 | CGL_GA | 0.8 | 1490 | 19.95 | HSLA590C | HS59 | HS59 | 자동차 구조용 | OR26041466 | 18 | 155.6 | 703.8 | 789.8 | 668.4 | 483.1 | 410.6 | 421.7 | 0.99 | M | L | JIS5 | JIS 5호 | 440~600 | 590~710 | 20↑ |  |  | 497 | 647 | 20.2 | 0.156 | 1.04 | 0.94 | 1.15 | 1.018
H26040543 | CS26040503 | 냉연 | 1제강 | 2026-03-25 22:00 | LC44 | LC440R | LF | 1561 | 1173326 | 0.0707 | 1.18 | 0.25 | 0.0627 | 0.0052 | 0.0008 | 0.04 | 0.0457 | 0 | 0 | 0.0015 | 0.021 | 0.0019 | 0.018 | 0.008 | 0 | 0 | 0.0034 | 1.5 | 0.274 | 1656.6 | 356 | 2 | 1143 | 189 | 6.5 | 41.6 | 0.0084 | 7446 | 8.6 | 6.9 | 0 | 1615/1583 |  | 0 | 8029 | 2091 | 7.7 | 6.6 | 0.056 | 0.084 | SL260402157 | H26040543 | CS26040503 | 냉연 | 1제강 | 1CC | 2 | 2026-03-26 | LC440R | LC44 | 250 | 1870 | 250 | 1870 | 36.7 | 1.38 | 0.04 | MP-LC | Medium | P1 | 98.3 | 정상 | Bifurcated | 1561 |  | 없음 | [5 empty] | OR26047400 | 17 | HC260402157 | SL260402157 | H26040543 | 2026-03-31 | 2열연 | 1.77 | 1830 | 36.15 | LC440R | LC44 | LC44 | OR26047400 | LC44 | 구조용 | 17 | 1200 | 1080 | 880 | 660 | E | 1204.6 | 1070 | 879.2 | 642.9 | E | 열연-산세 | T402157 | T | L |  |  |  | 339 | 483 | 30.6 | N |  |  | C260402173 | HC260402157 | HC260402157 | SL260402157 | H26040543 | 2026-04-07 | 냉연공장 | CAL | 0.65 | 1820 | 20.24 | LC440R | LC44 | LC44 | 구조용 | OR26047400 | 17 | 289.8 | 738.3 | 798.8 | 677.6 | 476.8 | 397.7 | 402 | 1.15 | B | L | JIS5 | JIS 5호 | 245~365 | 440~540 | 29↑ |  |  | 314 | 491 | 29 | 0.185 | 1.05 | 0.97 | 1.34 | 1.083
H26040543 | CS26040503 | 냉연 | 1제강 | 2026-03-27 22:00 | IF34 | IF340_OUT | RH | 1565.9 | 1280773 | 0.0026 | 0.47 | 0.02 | 0.0456 | 0.0046 | 0.0019 | 0.0368 | 0.0426 | 0.0127 | 0.0187 | 0.0033 | 0.023 | 0.0045 | 0.018 | 0.011 | 0.0007 | 0.0014 | 0.003 | 1.2 | 0.089 | 1650.6 | 883 | 1 | 1446 | 370 | 3.2 | 0 |  | 0 |  |  | 27.7 | 1591/1579 | 0.65 | 15.1 | 4657 | 2329 | 6.8 |  | 0.002 | 0.003 | SL260402158 | H26040543 | CS26040503 | 냉연 | 1제강 | 1CC | 2 | 2026-03-28 | IF340_OUT | IF34 | 250 | 1110 | 250 | 1110 | 21.78 | 1.46 | 0.04 | MP-IF | Soft | P4 | 94.2 | 정상 | Bifurcated | 1565.9 |  | 없음 | [5 empty] | OR26042173 | 12 | HC260402158 | SL260402158 | H26040543 | 2026-04-02 | 2열연 | 3.76 | 1070 | 21.46 | IF340_OUT | IF34 | IF34 | OR26042173 | IF34 | 자동차 외판 | 12 | 1200 | 1080 | 910 | 680 | U | 1208.7 | 1079.6 | 894.6 | 692.6 | U | 열연-산세 | T402158 | T | L |  |  |  | 261 | 390 | 40.5 | N |  |  | C260402174 | HC260402158 | HC260402158 | SL260402158 | H26040543 | 2026-04-07 | 냉연공장 | CGL_GA | 0.7 | 1060 | 12.02 | IF340_OUT | IF34 | IF34 | 자동차 외판 | OR26042173 | 12 | 147.3 | 759.5 | 837.4 | 657.5 | 495 | 385.6 | 450 | 0.77 | M | L | JIS5 | JIS 5호 | 175~245 | 340~420 | 36↑ | 0.19↑ |  | 199 | 364 | 38.9 | 0.21 | 1.82 | 1.65 | 2.25 | 1.843
H26040544 | CS26040504 | 냉연 | 1제강 | 2026-03-29 21:00 | LC34 | LC340 | LF | 1560.3 | 1019020 | 0.0382 | 0.37 | 0.03 | 0.0272 | 0.0089 | 0.0019 | 0.053 | 0.0567 | 0 | 0 | 0.0026 | 0.014 | 0.0013 | 0.019 | 0.009 | 0 | 0.0005 | 0.0032 | 2.4 | 0.105 | 1676 | 312 | 1 | 1474 | 153 | 5.4 | 37.9 | 0.0135 | 8432 | 8.8 | 7.9 | 0 | 1601/1587 |  | 0 | 5541 | 2565 | 6.4 | 5.1 | 0.032 | 0.048 | SL260402160 | H26040544 | CS26040504 | 냉연 | 1제강 | 2CC | 1 | 2026-03-30 | LC340 | LC34 | 250 | 1080 | 250 | 1080 | 21.2 | 1.41 | 0.05 | MP-LC | Medium | P4 | 94.9 | 정상 | Bifurcated | 1560.3 |  | 없음 | [5 empty] | OR26046492 | 1 | HC260402160 | SL260402160 | H26040544 | 2026-04-03 | 2열연 | 3.1 | 1040 | 20.88 | LC340 | LC34 | LC34 | OR26046492 | LC34 | 일반 가공용 | 1 | 1200 | 1080 | 890 | 680 | E | 1183.7 | 1072.1 | 893.2 | 692.2 | E | 열연-산세 | T402160 | T | L |  |  |  | 285 | 367 | 34.1 | N |  |  | C260402176 | HC260402160 | HC260402160 | SL260402160 | H26040544 | 2026-04-07 | 냉연공장 | CAL | 1 | 1030 | 12.74 | LC340 | LC34 | LC34 | 일반 가공용 | OR26046492 | 1 | 223.2 | 730.7 | 772.4 | 672.7 | 490.5 | 395.7 | 413.4 | 2.1 | B | L | JIS5 | JIS 5호 | 175~275 | 340~440 | 34↑ |  |  | 255 | 361 | 37.7 | 0.187 | 1.34 | 1.21 | 1.57 | 1.333
H26040545 | CS26040505 | 냉연 | 1제강 | 2026-03-29 23:00 | LC34 | LC340 | LF | 1562.7 | 1245560 | 0.0433 | 0.31 | 0.02 | 0.0264 | 0.0093 | 0.0009 | 0.0367 | 0.0408 | 0 | 0 | 0.0026 | 0.028 | 0.0017 | 0.006 | 0.013 | 0 | 0.0001 | 0.0035 | 2.3 | 0.103 | 1643.5 | 319 | 2 | 849 | 264 | 4.3 | 40.6 | 0.0125 | 7344 | 9.2 | 7.9 | 0 | 1596/1581 |  | 0 | 5251 | 6 | 7 | 5.5 | 0.032 | 0.048 | SL260402165 | H26040545 | CS26040505 | 냉연 | 1제강 | 1CC | 1 | 2026-03-30 | LC340 | LC34 | 250 | 1810 | 250 | 1810 | 35.52 | 1.24 | 0.03 | MP-LC | Medium | P3 | 94.6 | 정상 | Bifurcated | 1562.7 |  | 없음 | [5 empty] | OR26041469 | 11 | HC260402165 | SL260402165 | H26040545 | 2026-04-02 | 2열연 | 2.51 | 1770 | 34.99 | LC340 | LC34 | LC34 | OR26041469 | LC34 | 일반 가공용 | 11 | 1200 | 1080 | 890 | 680 | E | 1196.6 | 1090.9 | 887.9 | 684.8 | E | 열연-산세 | T402165 | T | L |  |  |  | 289 | 377 | 35.2 | N |  |  | C260402181 | HC260402165 | HC260402165 | SL260402165 | H26040545 | 2026-04-08 | 냉연공장 | CAL | 0.8 | 1760 | 16.8 | LC340 | LC34 | LC34 | 일반 가공용 | OR26041469 | 11 | 241 | 750.7 | 771.8 | 660 | 489.2 | 400.8 | 447.5 | 1.95 | M | L | JIS5 | JIS 5호 | 175~275 | 340~440 | 34↑ |  |  | 238 | 363 | 35.9 | 0.195 | 1.3 | 1.21 | 1.64 | 1.34
H26040546 | CS26040506 | 냉연 | 1제강 | 2026-03-28 22:00 | LC44 | LC440R | LF | 1556.6 | 1133386 | 0.0741 | 1.2 | 0.25 | 0.0586 | 0.0056 | 0 | 0.049 | 0.0544 | 0 | 0 | 0.0005 | 0.025 | 0.0036 | 0.007 | 0.02 | 0 | 0.0003 | 0.0037 | 1.8 | 0.282 | 1684.5 | 348 | 2 | 1306 | 176 | 6.3 | 44.7 | 0.0094 | 7893 | 8.1 | 4.7 | 0 | 1608/1576 |  | 0 | 5080 | 2429 | 6.4 | 6.1 | 0.056 | 0.084 | SL260402170 | H26040546 | CS26040506 | 냉연 | 1제강 | 1CC | 1 | 2026-03-29 | LC440R | LC44 | 250 | 1770 | 250 | 1770 | 34.74 | 1.32 | 0.04 | MP-LC | Medium | P2 | 92.9 | 정상 | Bifurcated | 1556.6 |  | 없음 | [5 empty] | OR26045228 | 7 | HC260402170 | SL260402170 | H26040546 | 2026-04-01 | 2열연 | 1.97 | 1730 | 34.22 | LC440R | LC44 | LC44 | OR26045228 | LC44 | 구조용 | 7 | 1200 | 1080 | 880 | 660 | E | 1193.9 | 1069.4 | 867.9 | 644.8 | E | 열연-산세 | T402170 | T | L |  |  |  | 334 | 462 | 26.5 | N |  |  | C260402186 | HC260402170 | HC260402170 | SL260402170 | H26040546 | 2026-04-08 | 냉연공장 | CAL | 0.65 | 1720 | 17.11 | LC440R | LC44 | LC44 | 구조용 | OR26045228 | 7 | 283 | 748.3 | 795.2 | 670.3 | 466.3 | 402.6 | 448.9 | 1.17 | B | L | JIS5 | JIS 5호 | 245~365 | 440~540 | 29↑ |  |  | 320 | 498 | 30.1 | 0.188 | 1.08 | 1.01 | 1.33 | 1.107
H26040547 | CS26040507 | 냉연 | 1제강 | 2026-03-30 20:00 | IF27 | IF270_IN | RH | 1559.6 | 960718 | 0.0022 | 0.07 | 0.02 | 0.011 | 0.0069 | 0.0027 | 0.0443 | 0.0482 | 0 | 0.0667 | 0.0003 | 0.029 | 0.005 | 0.013 | 0.019 | 0 | 0.0006 | 0.0021 | 1.3 | 0.023 | 1686 | 882 | 2 | 960 | 431 | 3.2 | 0 |  | 0 |  |  | 34.2 | 1617/1570 | 1.47 | 18.1 | 6574 | 518 | 9.2 |  | 0.0016 | 0.0024 | SL260402172 | H26040547 | CS26040507 | 냉연 | 1제강 | 1CC | 1 | 2026-03-31 | IF270_IN | IF27 | 250 | 1390 | 250 | 1390 | 27.28 | 1.4 | 0.03 | MP-IF | Soft | P4 | 97.8 | 정상 | Bifurcated | 1559.6 |  | 없음 | [5 empty] | OR26043405 | 11 | HC260402172 | SL260402172 | H26040547 | 2026-04-04 | 2열연 | 3.79 | 1350 | 26.87 | IF270_IN | IF27 | IF27 | OR26043405 | IF27 | 자동차 내판 | 11 | 1200 | 1080 | 920 | 700 | U | 1199.9 | 1080.4 | 928.1 | 707.9 | U | 열연-산세 | T402172 | T | L |  |  |  | 183 | 317 | 45.9 | N |  |  | C260402188 | HC260402172 | HC260402172 | SL260402172 | H26040547 | 2026-04-08 | 냉연공장 | CAL | 0.7 | 1340 | 22.57 | IF270_IN | IF27 | IF27 | 자동차 내판 | OR26043405 | 11 | 308.7 | 713.6 | 833.3 | 668.9 | 485.1 | 417.4 | 418.7 | 0.62 | M | L | JIS5 | JIS 5호 | 120~190 | 270~350 | 44↑ | 0.22↑ |  | 147 | 287 | 48 | 0.234 | 2.08 | 1.81 | 2.59 | 2.072
H26040549 | CS26040509 | 냉연 | 1제강 | 2026-03-30 22:00 | BH34 | BH340_OUT | RH | 1558.7 | 1332535 | 0.0022 | 0.43 | 0.03 | 0.0393 | 0.0058 | 0.0018 | 0.0402 | 0.0457 | 0.0047 | 0 | 0.0025 | 0.015 | 0.0046 | 0.008 | 0.02 | 0.0006 | 0.0007 | 0.003 | 1.2 | 0.08 | 1674.5 | 670 | 1 | 1514 | 156 | 3.9 | 0 |  | 0 |  |  | 28.7 | 1602/1588 | 0.66 | 17.9 | 8803 | 762 | 8.1 |  | 0.002 | 0.003 | SL260402183 | H26040549 | CS26040509 | 냉연 | 1제강 | 2CC | 2 | 2026-03-31 | BH340_OUT | BH34 | 250 | 1660 | 250 | 1660 | 32.58 | 1.44 | 0.06 | MP-IF | Soft | P4 | 97.3 | 정상 | Bifurcated | 1558.7 |  | 없음 | [5 empty] | OR26042295 | 13 | HC260402183 | SL260402183 | H26040549 | 2026-04-05 | 2열연 | 6.04 | 1620 | 32.09 | BH340_OUT | BH34 | BH34 | OR26042295 | BH34 | 자동차 외판 | 13 | 1200 | 1080 | 910 | 650 | U | 1191.2 | 1066.5 | 903.2 | 619 | U | 열연-산세 | T402183 | T | L |  |  |  | 264 | 353 | 36 | N |  |  | C260402199 | HC260402183 | HC260402183 | SL260402183 | H26040549 | 2026-04-09 | 냉연공장 | CAL | 1.4 | 1610 | 27.92 | BH340_OUT | BH34 | BH34 | 자동차 외판 | OR26042295 | 13 | 229.2 | 705.2 | 851.7 | 668 | 471 | 393.6 | 433.1 | 1.05 | M | L | JIS5 | JIS 5호 | 185~265 | 340~420 | 34↑ | 0.19↑ | 30↑ | 229 | 375 | 38.1 | 0.195 | 1.7 | 1.53 | 2.06 | 1.705 | 49
H26040550 | CS26040500 | 냉연 | 1제강 | 2026-03-29 22:00 | BH34 | BH340_OUT | RH | 1562.9 | 1207749 | 0.0021 | 0.39 | 0.02 | 0.0389 | 0.0045 | 0.0021 | 0.0252 | 0.0298 | 0.0073 | 0 | 0.0009 | 0.03 | 0.0041 | 0.007 | 0.012 | 0.0003 | 0.0005 | 0.0026 | 2.1 | 0.075 | 1644.6 | 774 | 1 | 800 | 373 | 3.3 | 0 |  | 0 |  |  | 33.6 | 1614/1589 | 1.24 | 15.5 | 6331 | 43 | 8.1 |  | 0.002 | 0.003 | SL260402187 | H26040550 | CS26040500 | 냉연 | 1제강 | 2CC | 2 | 2026-03-30 | BH340_OUT | BH34 | 250 | 1350 | 250 | 1350 | 26.49 | 1.47 | 0.03 | MP-IF | Soft | P1 | 96.8 | 정상 | Bifurcated | 1562.9 |  | 없음 | [5 empty] | OR26044645 | 3 | HC260402187 | SL260402187 | H26040550 | 2026-04-04 | 2열연 | 3.17 | 1310 | 26.1 | BH340_OUT | BH34 | BH34 | OR26044645 | BH34 | 자동차 외판 | 3 | 1200 | 1080 | 910 | 650 | U | 1205.9 | 1077.5 | 906.2 | 642.6 | U | 열연-산세 | T402187 | T | L |  |  |  | 272 | 388 | 37.4 | N |  |  | C260402203 | HC260402187 | HC260402187 | SL260402187 | H26040550 | 2026-04-09 | 냉연공장 | CGL_GA | 0.7 | 1300 | 17.23 | BH340_OUT | BH34 | BH34 | 자동차 외판 | OR26044645 | 3 | 178 | 710.4 | 817.8 | 672.6 | 466.8 | 408.5 | 435.9 | 0.92 | M | L | JIS5 | JIS 5호 | 185~265 | 340~420 | 34↑ | 0.19↑ | 30↑ | 241 | 363 | 36.8 | 0.207 | 1.68 | 1.49 | 1.99 | 1.663 | 37
H26040551 | CS26040501 | 냉연 | 1제강 | 2026-03-29 20:00 | IF27 | IF270_IN | RH | 1557.5 | 1145240 | 0.0015 | 0.09 | 0 | 0.0083 | 0.0058 | 0.001 | 0.0395 | 0.0423 | 0 | 0.0637 | 0.0038 | 0.024 | 0.0046 | 0.02 | 0.018 | 0 | 0.0011 | 0.0032 | 2 | 0.026 | 1661.1 | 855 | 1 | 1250 | 161 | 3.1 | 0 |  | 0 |  |  | 28 | 1612/1588 | 1.07 | 11.1 | 5246 | 2258 | 7.1 |  | 0.0016 | 0.0024 | SL260402190 | H26040551 | CS26040501 | 냉연 | 1제강 | 2CC | 1 | 2026-03-30 | IF270_IN | IF27 | 250 | 1760 | 250 | 1760 | 34.54 | 1.39 | 0.05 | MP-IF | Soft | P1 | 92.6 | 정상 | Bifurcated | 1557.5 |  | 없음 | [5 empty] | OR26046591 | 17 | HC260402190 | SL260402190 | H26040551 | 2026-04-02 | 2열연 | 6.54 | 1720 | 34.02 | IF270_IN | IF27 | IF27 | OR26046591 | IF27 | 자동차 내판 | 17 | 1200 | 1080 | 920 | 700 | U | 1205.8 | 1088.2 | 923.5 | 704.3 | U | 열연-산세 | T402190 | T | L |  |  |  | 167 | 303 | 43.5 | N |  |  | C260402206 | HC260402190 | HC260402190 | SL260402190 | H26040551 | 2026-04-09 | 냉연공장 | CAL | 1.4 | 1710 | 31.98 | IF270_IN | IF27 | IF27 | 자동차 내판 | OR26046591 | 17 | 233.1 | 714.8 | 835.9 | 650.7 | 486.7 | 416.4 | 444.1 | 0.72 | B | L | JIS5 | JIS 5호 | 120~190 | 270~350 | 44↑ | 0.22↑ |  | 151 | 306 | 49.6 | 0.242 | 2.03 | 1.87 | 2.51 | 2.07
H26040552 | CS26040502 | 냉연 | 1제강 | 2026-03-30 20:00 | BH34 | BH340_OUT | RH | 1558 | 1382568 | 0.0021 | 0.4 | 0.02 | 0.0399 | 0.0049 | 0.0012 | 0.0358 | 0.0402 | 0.0088 | 0 | 0.0024 | 0.014 | 0.0019 | 0.01 | 0.011 | 0.0005 | 0.0002 | 0.0026 | 2.2 | 0.074 | 1653.5 | 412 | 1 | 1412 | 423 | 6.5 | 0 |  | 0 |  |  | 34.2 | 1610/1579 | 1.34 | 18 | 4782 | 1226 | 7 |  | 0.002 | 0.003 | SL260402194 | H26040552 | CS26040502 | 냉연 | 1제강 | 1CC | 2 | 2026-03-31 | BH340_OUT | BH34 | 250 | 1220 | 250 | 1220 | 23.94 | 1.5 | 0.04 | MP-IF | Soft | P2 | 97.2 | 정상 | Bifurcated | 1558 |  | 없음 | [5 empty] | OR26042595 | 5 | HC260402194 | SL260402194 | H26040552 | 2026-04-03 | 2열연 | 3.65 | 1180 | 23.58 | BH340_OUT | BH34 | BH34 | OR26042595 | BH34 | 자동차 외판 | 5 | 1200 | 1080 | 910 | 650 | U | 1214 | 1072.9 | 911.8 | 638.4 | U | 열연-산세 | T402194 | T | L |  |  |  | 268 | 374 | 37.6 | N |  |  | C260402210 | HC260402194 | HC260402194 | SL260402194 | H26040552 | 2026-04-09 | 냉연공장 | CAL | 0.8 | 1170 | 11.55 | BH340_OUT | BH34 | BH34 | 자동차 외판 | OR26042595 | 5 | 272.1 | 708.6 | 838.7 | 649 | 499.1 | 380.1 | 428.8 | 1.07 | B | L | JIS5 | JIS 5호 | 185~265 | 340~420 | 34↑ | 0.19↑ | 30↑ | 231 | 372 | 36.7 | 0.202 | 1.63 | 1.52 | 2 | 1.667 | 37
H26040553 | CS26040503 | 냉연 | 1제강 | 2026-03-28 21:00 | IF27 | IF270_IN | RH | 1559.4 | 1094776 | 0.0018 | 0.07 | 0 | 0.0062 | 0.007 | 0.0006 | 0.0419 | 0.0458 | 0 | 0.0627 | 0.0025 | 0.028 | 0.0022 | 0.007 | 0.017 | 0 | 0.0011 | 0.0018 | 1.2 | 0.022 | 1650.7 | 856 | 2 | 1300 | 264 | 5.2 | 0 |  | 0 |  |  | 39.1 | 1593/1573 | 1.31 | 15.5 | 8092 | 984 | 6.7 |  | 0.0016 | 0.0024 | SL260402198 | H26040553 | CS26040503 | 냉연 | 1제강 | 2CC | 2 | 2026-03-29 | IF270_IN | IF27 | 250 | 1800 | 250 | 1800 | 35.32 | 1.51 | 0.03 | MP-IF | Soft | P3 | 96.1 | 정상 | Bifurcated | 1559.4 |  | 없음 | [5 empty] | OR26046926 | 7 | HC260402198 | SL260402198 | H26040553 | 2026-04-03 | 2열연 | 3.66 | 1760 | 34.8 | IF270_IN | IF27 | IF27 | OR26046926 | IF27 | 자동차 내판 | 7 | 1200 | 1080 | 920 | 700 | U | 1216.5 | 1064.8 | 908.5 | 713.7 | U | 열연-산세 | T402198 | T | L |  |  |  | 187 | 289 | 41.2 | N |  |  | C260402214 | HC260402198 | HC260402198 | SL260402198 | H26040553 | 2026-04-09 | 냉연공장 | CGL_GA | 0.8 | 1750 | 33.76 | IF270_IN | IF27 | IF27 | 자동차 내판 | OR26046926 | 7 | 170.2 | 757.6 | 805.8 | 651.9 | 498.2 | 409.5 | 420.9 | 0.77 | M | L | JIS5 | JIS 5호 | 120~190 | 270~350 | 44↑ | 0.22↑ |  | 149 | 296 | 46.3 | 0.239 | 2.07 | 1.78 | 2.44 | 2.018
H26040554 | CS26040504 | 냉연 | 1제강 | 2026-03-29 22:00 | IF27 | IF270_IN | RH | 1561.5 | 932467 | 0.0024 | 0.1 | 0.01 | 0.008 | 0.0059 | 0.0004 | 0.0399 | 0.0432 | 0 | 0.0587 | 0.0025 | 0.021 | 0.0025 | 0.017 | 0.019 | 0 | 0.0013 | 0.0029 | 1.7 | 0.027 | 1648.9 | 810 | 2 | 905 | 151 | 7.9 | 0 |  | 0 |  |  | 31.4 | 1596/1567 | 0.68 | 12.8 | 8330 | 2406 | 10 |  | 0.0016 | 0.0024 | SL260402200 | H26040554 | CS26040504 | 냉연 | 1제강 | 1CC | 2 | 2026-03-30 | IF270_IN | IF27 | 250 | 1410 | 250 | 1410 | 27.67 | 1.34 | 0.04 | MP-IF | Soft | P5 | 96.5 | 정상 | Bifurcated | 1561.5 |  | 없음 | [5 empty] | OR26049270 | 8 | HC260402200 | SL260402200 | H26040554 | 2026-04-03 | 2열연 | 6.16 | 1370 | 27.26 | IF270_IN | IF27 | IF27 | OR26049270 | IF27 | 자동차 내판 | 8 | 1200 | 1080 | 920 | 700 | U | 1203 | 1084.9 | 927 | 690.3 | U | 열연-산세 | T402200 | T | L |  |  |  | 201 | 328 | 46.1 | N |  |  | C260402216 | HC260402200 | HC260402200 | SL260402200 | H26040554 | 2026-04-10 | 냉연공장 | CAL | 1 | 1360 | 14.99 | IF270_IN | IF27 | IF27 | 자동차 내판 | OR26049270 | 8 | 254.8 | 709 | 828.8 | 646.2 | 466.1 | 412.2 | 441.7 | 0.81 | M | L | JIS5 | JIS 5호 | 120~190 | 270~350 | 44↑ | 0.22↑ |  | 149 | 291 | 49.4 | 0.233 | 1.95 | 1.77 | 2.49 | 1.995
H26040556 | CS26040506 | 냉연 | 1제강 | 2026-04-02 20:00 | IF27 | IF270_IN | RH | 1556.2 | 1130625 | 0.002 | 0.11 | 0.02 | 0.0099 | 0.0048 | 0.0006 | 0.0309 | 0.0352 | 0 | 0.057 | 0.0023 | 0.015 | 0.0031 | 0.019 | 0.015 | 0 | 0.001 | 0.0029 | 1 | 0.027 | 1670.3 | 673 | 2 | 1218 | 226 | 5.7 | 0 |  | 0 |  |  | 27.5 | 1617/1570 | 1.13 | 17.8 | 6574 | 50 | 9 |  | 0.0016 | 0.0024 | SL260402210 | H26040556 | CS26040506 | 냉연 | 1제강 | 1CC | 2 | 2026-04-03 | IF270_IN | IF27 | 250 | 1880 | 250 | 1880 | 36.89 | 1.39 | 0.05 | MP-IF | Soft | P3 | 93.7 | 정상 | Bifurcated | 1556.2 |  | 없음 | [5 empty] | OR26041403 | 14 | HC260402210 | SL260402210 | H26040556 | 2026-04-05 | 2열연 | 6.68 | 1840 | 36.34 | IF270_IN | IF27 | IF27 | OR26041403 | IF27 | 자동차 내판 | 14 | 1200 | 1080 | 920 | 700 | U | 1203.8 | 1087.2 | 924.6 | 695.3 | U | 열연-산세 | T402210 | T | L |  |  |  | 191 | 312 | 43.8 | N |  |  | C260402226 | HC260402210 | HC260402210 | SL260402210 | H26040556 | 2026-04-10 | 냉연공장 | CGL_GA | 1.4 | 1830 | 30.16 | IF270_IN | IF27 | IF27 | 자동차 내판 | OR26041403 | 14 | 131.7 | 757.7 | 824.3 | 663.4 | 452 | 380.1 | 434.3 | 0.86 | M | L | JIS5 | JIS 5호 | 120~190 | 270~350 | 44↑ | 0.22↑ |  | 150 | 304 | 50 | 0.236 | 1.98 | 1.78 | 2.42 | 1.99
H26040557 | CS26040507 | 냉연 | 1제강 | 2026-03-31 23:00 | LC34 | LC340 | LF | 1562.5 | 1056543 | 0.0335 | 0.35 | 0.03 | 0.0313 | 0.0085 | 0.0017 | 0.0333 | 0.0367 | 0 | 0 | 0.0012 | 0.023 | 0.0049 | 0.007 | 0.018 | 0 | 0.001 | 0.0028 | 1.6 | 0.099 | 1646.6 | 546 | 1 | 1419 | 155 | 4.1 | 33.1 | 0.0124 | 7475 | 7.4 | 6.5 | 0 | 1605/1569 |  | 0 | 8434 | 2052 | 5.3 | 9.3 | 0.032 | 0.048 | SL260402213 | H26040557 | CS26040507 | 냉연 | 1제강 | 1CC | 2 | 2026-04-01 | LC340 | LC34 | 250 | 1260 | 250 | 1260 | 24.73 | 1.39 | 0.05 | MP-LC | Medium | P5 | 94 | 정상 | Bifurcated | 1562.5 |  | 없음 | [5 empty] | OR26045386 | 9 | HC260402213 | SL260402213 | H26040557 | 2026-04-06 | 2열연 | 2.12 | 1220 | 24.36 | LC340 | LC34 | LC34 | OR26045386 | LC34 | 일반 가공용 | 9 | 1200 | 1080 | 890 | 680 | E | 1192.1 | 1062.6 | 891.6 | 681.7 | E | 열연-산세 | T402213 | T | L |  |  |  | 262 | 376 | 35.3 | N |  |  | C260402229 | HC260402213 | HC260402213 | SL260402213 | H26040557 | 2026-04-10 | 냉연공장 | CAL | 0.65 | 1210 | 18.51 | LC340 | LC34 | LC34 | 일반 가공용 | OR26045386 | 9 | 278.3 | 747.5 | 785.3 | 647.1 | 475.7 | 400.2 | 410.8 | 2 | M | L | JIS5 | JIS 5호 | 175~275 | 340~440 | 34↑ |  |  | 241 | 375 | 37.8 | 0.201 | 1.31 | 1.16 | 1.57 | 1.3
H26040558 | CS26040508 | 냉연 | 1제강 | 2026-03-29 22:00 | LC34 | LC340 | LF | 1561.3 | 958605 | 0.0422 | 0.36 | 0 | 0.027 | 0.0059 | 0.0003 | 0.0442 | 0.0502 | 0 | 0 | 0.0002 | 0.027 | 0.0025 | 0.011 | 0.013 | 0 | 0.0014 | 0.003 | 1.7 | 0.11 | 1652.5 | 513 | 2 | 1033 | 425 | 5 | 38.9 | 0.0098 | 3160 | 7 | 3.8 | 0 | 1593/1567 |  | 0 | 8797 | 1617 | 8.7 | 7.9 | 0.032 | 0.048 | SL260402218 | H26040558 | CS26040508 | 냉연 | 1제강 | 1CC | 1 | 2026-03-30 | LC340 | LC34 | 250 | 1500 | 250 | 1500 | 29.44 | 1.37 | 0.05 | MP-LC | Medium | P5 | 97.7 | 정상 | Bifurcated | 1561.3 |  | 없음 | [5 empty] | OR26049229 | 10 | HC260402218 | SL260402218 | H26040558 | 2026-04-04 | 2열연 | 2.13 | 1460 | 29 | LC340 | LC34 | LC34 | OR26049229 | LC34 | 일반 가공용 | 10 | 1200 | 1080 | 890 | 680 | E | 1207.6 | 1089.7 | 881 | 681.7 | E | 열연-산세 | T402218 | T | L |  |  |  | 282 | 382 | 32.3 | N |  |  | C260402234 | HC260402218 | HC260402218 | SL260402218 | H26040558 | 2026-04-10 | 냉연공장 | CAL | 0.65 | 1450 | 18.27 | LC340 | LC34 | LC34 | 일반 가공용 | OR26049229 | 10 | 295.1 | 705.3 | 795.3 | 649.2 | 454.4 | 397.8 | 430.6 | 2.14 | M | L | JIS5 | JIS 5호 | 175~275 | 340~440 | 34↑ |  |  | 229 | 351 | 36.7 | 0.193 | 1.47 | 1.26 | 1.71 | 1.425
H26040560 | CS26040500 | 냉연 | 1제강 | 2026-04-03 21:00 | BH34 | BH340_OUT | RH | 1550.8 | 1258784 | 0.0028 | 0.39 | 0.02 | 0.0366 | 0.0041 | 0.002 | 0.0388 | 0.0423 | 0.0078 | 0 | 0.0014 | 0.028 | 0.0039 | 0.01 | 0.007 | 0.0006 | 0.001 | 0.0028 | 1.9 | 0.076 | 1644.2 | 783 | 2 | 1588 | 395 | 5.4 | 0 |  | 0 |  |  | 26 | 1610/1566 | 1.29 | 14.8 | 8107 | 1908 | 8.8 |  | 0.002 | 0.003 | SL260402225 | H26040560 | CS26040500 | 냉연 | 1제강 | 2CC | 1 | 2026-04-04 | BH340_OUT | BH34 | 250 | 1320 | 250 | 1320 | 25.91 | 1.48 | 0.05 | MP-IF | Soft | P1 | 98.3 | 정상 | Bifurcated | 1550.8 |  | 없음 | [5 empty] | OR26046563 | 17 | HC260402225 | SL260402225 | H26040560 | 2026-04-06 | 2열연 | 7.49 | 1280 | 25.52 | BH340_OUT | BH34 | BH34 | OR26046563 | BH34 | 자동차 외판 | 17 | 1200 | 1080 | 910 | 650 | U | 1202.5 | 1063.7 | 908.1 | 654.3 | U | 열연-산세 | T402225 | T | L |  |  |  | 250 | 359 | 36.6 | N |  |  | C260402241 | HC260402225 | HC260402225 | SL260402225 | H26040560 | 2026-04-10 | 냉연공장 | CGL_GA | 1.6 | 1270 | 20.93 | BH340_OUT | BH34 | BH34 | 자동차 외판 | OR26046563 | 17 | 128.9 | 720.6 | 819.4 | 671.2 | 492.1 | 399 | 409.5 | 0.94 | M | L | JIS5 | JIS 5호 | 185~265 | 340~420 | 34↑ | 0.19↑ | 30↑ | 213 | 359 | 39.5 | 0.211 | 1.72 | 1.58 | 2.02 | 1.725 | 39
H26040561 | CS26040501 | 냉연 | 1제강 | 2026-04-01 20:00 | IF34 | IF340_OUT | RH | 1552.6 | 1396701 | 0.0021 | 0.42 | 0.03 | 0.0456 | 0.0052 | 0.0016 | 0.0274 | 0.0312 | 0.0113 | 0.0167 | 0.0002 | 0.011 | 0.0011 | 0.013 | 0.011 | 0.0007 | 0.0011 | 0.0012 | 1.1 | 0.076 | 1640.7 | 475 | 2 | 954 | 234 | 7 | 0 |  | 0 |  |  | 35 | 1604/1588 | 1.24 | 17 | 7293 | 1645 | 8 |  | 0.002 | 0.003 | SL260402231 | H26040561 | CS26040501 | 냉연 | 1제강 | 1CC | 1 | 2026-04-02 | IF340_OUT | IF34 | 250 | 1860 | 250 | 1860 | 36.5 | 1.28 | 0.03 | MP-IF | Soft | P4 | 93.3 | 정상 | Bifurcated | 1552.6 |  | 없음 | [5 empty] | OR26045720 | 3 | HC260402231 | SL260402231 | H26040561 | 2026-04-04 | 2열연 | 3.2 | 1820 | 35.95 | IF340_OUT | IF34 | IF34 | OR26045720 | IF34 | 자동차 외판 | 3 | 1200 | 1080 | 910 | 680 | U | 1183.2 | 1089.9 | 910 | 658.3 | U | 열연-산세 | T402231 | T | L |  |  |  | 242 | 353 | 37.6 | N |  |  | C260402247 | HC260402231 | HC260402231 | SL260402231 | H26040561 | 2026-04-11 | 냉연공장 | CGL_GA | 0.7 | 1810 | 20.49 | IF340_OUT | IF34 | IF34 | 자동차 외판 | OR26045720 | 3 | 158.3 | 739.3 | 826.9 | 674.7 | 487.8 | 389.2 | 409.3 | 0.84 | B | L | JIS5 | JIS 5호 | 175~245 | 340~420 | 36↑ | 0.19↑ |  | 218 | 364 | 36.5 | 0.202 | 1.74 | 1.58 | 2.21 | 1.778
H26040562 | CS26040502 | 냉연 | 1제강 | 2026-04-02 20:00 | LC34 | LC340 | LF | 1568.1 | 1367227 | 0.035 | 0.33 | 0.01 | 0.0314 | 0.0068 | 0.0026 | 0.0421 | 0.0475 | 0 | 0 | 0.0029 | 0.017 | 0.0048 | 0.019 | 0.007 | 0 | 0.0006 | 0.0032 | 1.5 | 0.097 | 1666 | 454 | 2 | 1482 | 392 | 7.5 | 45.7 | 0.0101 | 6569 | 8.3 | 5.3 | 0 | 1603/1586 |  | 0 | 4199 | 1594 | 7.7 | 5.8 | 0.032 | 0.048 | SL260402234 | H26040562 | CS26040502 | 냉연 | 1제강 | 1CC | 1 | 2026-04-03 | LC340 | LC34 | 250 | 1590 | 250 | 1590 | 31.2 | 1.45 | 0.05 | MP-LC | Medium | P3 | 95 | 정상 | Bifurcated | 1568.1 |  | 없음 | [5 empty] | OR26048608 | 17 | HC260402234 | SL260402234 | H26040562 | 2026-04-06 | 2열연 | 4.71 | 1550 | 30.74 | LC340 | LC34 | LC34 | OR26048608 | LC34 | 일반 가공용 | 17 | 1200 | 1080 | 890 | 680 | E | 1200.7 | 1066.7 | 894.3 | 676.8 | E | 열연-산세 | T402234 | T | L |  |  |  | 277 | 383 | 34 | N |  |  | C260402250 | HC260402234 | HC260402234 | SL260402234 | H26040562 | 2026-04-11 | 냉연공장 | CAL | 1.4 | 1540 | 22.13 | LC340 | LC34 | LC34 | 일반 가공용 | OR26048608 | 17 | 236.8 | 756.1 | 778.2 | 677.1 | 466.4 | 387.9 | 432.8 | 2.2 | T | L | JIS5 | JIS 5호 | 175~275 | 340~440 | 34↑ |  |  | 266 | 362 | 37.4 | 0.199 | 1.42 | 1.31 | 1.73 | 1.442
H26040564 | CS26040504 | 냉연 | 1제강 | 2026-04-01 20:00 | IF27 | IF270_IN | RH | 1556.3 | 955890 | 0.0023 | 0.09 | 0.02 | 0.008 | 0.0068 | 0.0018 | 0.0289 | 0.032 | 0 | 0.0661 | 0.0013 | 0.013 | 0.0001 | 0.008 | 0.02 | 0 | 0.0004 | 0.0024 | 1.6 | 0.022 | 1674.7 | 846 | 2 | 944 | 388 | 6 | 0 |  | 0 |  |  | 39 | 1607/1565 | 0.69 | 17 | 5079 | 2999 | 6.9 |  | 0.0016 | 0.0024 | SL260402241 | H26040564 | CS26040504 | 냉연 | 1제강 | 2CC | 2 | 2026-04-02 | IF270_IN | IF27 | 250 | 1250 | 250 | 1250 | 24.53 | 1.34 | 0.05 | MP-IF | Soft | P4 | 96.6 | 정상 | Bifurcated | 1556.3 |  | 없음 | [5 empty] | OR26045810 | 4 | HC260402241 | SL260402241 | H26040564 | 2026-04-07 | 2열연 | 4.96 | 1210 | 24.16 | IF270_IN | IF27 | IF27 | OR26045810 | IF27 | 자동차 내판 | 4 | 1200 | 1080 | 920 | 700 | U | 1208.1 | 1071.4 | 929.9 | 686.8 | U | 열연-산세 | T402241 | T | L |  |  |  | 193 | 309 | 45.1 | N |  |  | C260402257 | HC260402241 | HC260402241 | SL260402241 | H26040564 | 2026-04-11 | 냉연공장 | CGL_GA | 1 | 1200 | 17.15 | IF270_IN | IF27 | IF27 | 자동차 내판 | OR26045810 | 4 | 156.1 | 729.6 | 810.6 | 661.6 | 490.9 | 380 | 424.3 | 0.82 | M | L | JIS5 | JIS 5호 | 120~190 | 270~350 | 44↑ | 0.22↑ |  | 157 | 293 | 47 | 0.244 | 1.85 | 1.74 | 2.41 | 1.935
H26040564 | CS26040504 | 냉연 | 1제강 | 2026-03-31 21:00 | BH34 | BH340_OUT | RH | 1561.5 | 1381089 | 0.0027 | 0.4 | 0.01 | 0.0423 | 0.0049 | 0.0005 | 0.0333 | 0.0392 | 0.0098 | 0 | 0.0005 | 0.019 | 0.0033 | 0.019 | 0.017 | 0.0006 | 0.0002 | 0.0029 | 1.3 | 0.076 | 1668.1 | 770 | 2 | 1171 | 320 | 5.6 | 0 |  | 0 |  |  | 26.4 | 1596/1572 | 1.02 | 13.3 | 6085 | 312 | 6.4 |  | 0.002 | 0.003 | SL260402242 | H26040564 | CS26040504 | 냉연 | 1제강 | 1CC | 1 | 2026-04-01 | BH340_OUT | BH34 | 250 | 1270 | 250 | 1270 | 24.92 | 1.4 | 0.05 | MP-IF | Soft | P3 | 93.9 | 정상 | Bifurcated | 1561.5 |  | 없음 | [5 empty] | OR26048066 | 5 | HC260402242 | SL260402242 | H26040564 | 2026-04-06 | 2열연 | 3.93 | 1230 | 24.55 | BH340_OUT | BH34 | BH34 | OR26048066 | BH34 | 자동차 외판 | 5 | 1200 | 1080 | 910 | 650 | U | 1206.3 | 1083.9 | 911.5 | 656 | U | 열연-산세 | T402242 | T | L |  |  |  | 276 | 378 | 35.3 | N |  |  | C260402258 | HC260402242 | HC260402242 | SL260402242 | H26040564 | 2026-04-11 | 냉연공장 | CGL_GA | 1 | 1220 | 16.69 | BH340_OUT | BH34 | BH34 | 자동차 외판 | OR26048066 | 5 | 178.4 | 720.7 | 824.5 | 673.8 | 470.2 | 397.1 | 423.2 | 1.06 | M | L | JIS5 | JIS 5호 | 185~265 | 340~420 | 34↑ | 0.19↑ | 30↑ | 228 | 362 | 35.8 | 0.196 | 1.52 | 1.35 | 1.97 | 1.548 | 36
H26040566 | CS26040506 | 냉연 | 1제강 | 2026-04-02 23:00 | LC34 | LC340 | LF | 1558.2 | 1321520 | 0.043 | 0.37 | 0.01 | 0.0246 | 0.0079 | 0.0002 | 0.0405 | 0.0428 | 0 | 0 | 0.004 | 0.026 | 0.0044 | 0.011 | 0.01 | 0 | 0 | 0.0037 | 1.3 | 0.113 | 1671.6 | 423 | 1 | 941 | 288 | 6.5 | 45.4 | 0.0128 | 4149 | 7.3 | 7.2 | 0 | 1600/1573 |  | 0 | 7558 | 2470 | 8.5 | 5.9 | 0.032 | 0.048 | SL260402249 | H26040566 | CS26040506 | 냉연 | 1제강 | 1CC | 2 | 2026-04-03 | LC340 | LC34 | 250 | 1750 | 250 | 1750 | 34.34 | 1.25 | 0.05 | MP-LC | Medium | P2 | 98 | 정상 | Bifurcated | 1558.2 |  | 없음 | [5 empty] | OR26044431 | 13 | HC260402249 | SL260402249 | H26040566 | 2026-04-07 | 2열연 | 2.5 | 1710 | 33.83 | LC340 | LC34 | LC34 | OR26044431 | LC34 | 일반 가공용 | 13 | 1200 | 1080 | 890 | 680 | E | 1190 | 1075.3 | 890.2 | 689.6 | E | 열연-산세 | T402249 | T | L |  |  |  | 284 | 375 | 38.5 | N |  |  | C260402265 | HC260402249 | HC260402249 | SL260402249 | H26040566 | 2026-04-12 | 냉연공장 | CAL | 0.7 | 1700 | 15.56 | LC340 | LC34 | LC34 | 일반 가공용 | OR26044431 | 13 | 266.5 | 747.2 | 782.7 | 651.9 | 457.6 | 386.2 | 444 | 2.16 | T | L | JIS5 | JIS 5호 | 175~275 | 340~440 | 34↑ |  |  | 230 | 373 | 36.1 | 0.195 | 1.35 | 1.35 | 1.69 | 1.435
H26040567 | CS26040507 | 냉연 | 1제강 | 2026-04-02 22:00 | BH34 | BH340_OUT | RH | 1553 | 1200654 | 0.0025 | 0.41 | 0.02 | 0.0394 | 0.0061 | 0.001 | 0.0321 | 0.0342 | 0.0071 | 0 | 0.0011 | 0.021 | 0.0011 | 0.005 | 0.006 | 0.0005 | 0.0004 | 0.0022 | 1.9 | 0.076 | 1663.8 | 641 | 2 | 955 | 167 | 6.7 | 0 |  | 0 |  |  | 38.6 | 1597/1578 | 0.54 | 19.6 | 5624 | 49 | 8.9 |  | 0.002 | 0.003 | SL260402255 | H26040567 | CS26040507 | 냉연 | 1제강 | 1CC | 2 | 2026-04-03 | BH340_OUT | BH34 | 250 | 1260 | 250 | 1260 | 24.73 | 1.53 | 0.03 | MP-IF | Soft | P5 | 93 | 정상 | Bifurcated | 1553 |  | 없음 | [5 empty] | OR26048529 | 7 | HC260402255 | SL260402255 | H26040567 | 2026-04-07 | 2열연 | 2.66 | 1220 | 24.36 | BH340_OUT | BH34 | BH34 | OR26048529 | BH34 | 자동차 외판 | 7 | 1200 | 1080 | 910 | 650 | U | 1202.4 | 1077.3 | 908.2 | 648.3 | U | 열연-산세 | T402255 | T | L |  |  |  | 262 | 363 | 36.2 | N |  |  | C260402271 | HC260402255 | HC260402255 | SL260402255 | H26040567 | 2026-04-12 | 냉연공장 | CAL | 0.7 | 1210 | 16.56 | BH340_OUT | BH34 | BH34 | 자동차 외판 | OR26048529 | 7 | 283.4 | 743.6 | 850.6 | 662.4 | 488.3 | 400.7 | 430.8 | 1.04 | M | L | JIS5 | JIS 5호 | 185~265 | 340~420 | 34↑ | 0.19↑ | 30↑ | 229 | 367 | 37.3 | 0.216 | 1.51 | 1.53 | 2.07 | 1.66 | 39
H26040571 | CS26040501 | 냉연 | 1제강 | 2026-04-03 21:00 | LC44 | LC440R | LF | 1563.1 | 1036442 | 0.0684 | 1.23 | 0.25 | 0.0623 | 0.0047 | 0.0022 | 0.0364 | 0.042 | 0 | 0 | 0.004 | 0.01 | 0.0049 | 0.015 | 0.006 | 0 | 0.0008 | 0.0039 | 1.5 | 0.279 | 1651.7 | 548 | 1 | 1533 | 250 | 3.2 | 25.6 | 0.0096 | 4309 | 10.8 | 4.9 | 0 | 1614/1580 |  | 0 | 7287 | 1931 | 8.9 | 7.2 | 0.056 | 0.084 | SL260402270 | H26040571 | CS26040501 | 냉연 | 1제강 | 2CC | 2 | 2026-04-04 | LC440R | LC44 | 250 | 1470 | 250 | 1470 | 28.85 | 1.45 | 0.06 | MP-LC | Medium | P4 | 95.4 | 정상 | Bifurcated | 1563.1 |  | 없음 | [5 empty] | OR26046418 | 9 | HC260402270 | SL260402270 | H26040571 | 2026-04-09 | 2열연 | 1.83 | 1430 | 28.42 | LC440R | LC44 | LC44 | OR26046418 | LC44 | 구조용 | 9 | 1200 | 1080 | 880 | 660 | E | 1204.1 | 1098.2 | 889.2 | 649.2 | E | 열연-산세 | T402270 | T | L |  |  |  | 348 | 462 | 30.9 | N |  |  | C260402286 | HC260402270 | HC260402270 | SL260402270 | H26040571 | 2026-04-12 | 냉연공장 | CAL | 0.7 | 1420 | 18.19 | LC440R | LC44 | LC44 | 구조용 | OR26046418 | 9 | 260.6 | 710.3 | 807.6 | 657.9 | 477.8 | 396.2 | 435.9 | 0.94 | T | L | JIS5 | JIS 5호 | 245~365 | 440~540 | 29↑ |  |  | 302 | 491 | 30.6 | 0.19 | 0.98 | 0.89 | 1.26 | 1.005
H26040573 | CS26040503 | 냉연 | 1제강 | 2026-04-05 23:00 | HS59 | HSLA590C | LF | 1560.4 | 1042446 | 0.0804 | 1.5 | 0.33 | 0.021 | 0.0049 | 0.0024 | 0.0405 | 0.0432 | 0.0356 | 0 | 0.0001 | 0.014 | 0.003 | 0.016 | 0.009 | 0 | 0.0011 | 0.0044 | 1.9 | 0.335 | 1658.8 | 499 | 1 | 1465 | 397 | 6 | 30.5 | 0.0083 | 7623 | 10.3 | 4.7 | 0 | 1598/1580 |  | 0 | 8146 | 2209 | 5.7 | 8.4 | 0.064 | 0.096 | SL260402277 | H26040573 | CS26040503 | 냉연 | 1제강 | 1CC | 2 | 2026-04-06 | HSLA590C | HS59 | 250 | 1510 | 250 | 1510 | 29.63 | 1.43 | 0.03 | MP-LC | Medium | P5 | 97 | 정상 | Bifurcated | 1560.4 |  | 없음 | [5 empty] | OR26042731 | 11 | HC260402277 | SL260402277 | H26040573 | 2026-04-08 | 2열연 | 1.76 | 1470 | 29.19 | HSLA590C | HS59 | HS59 | OR26042731 | HS59 | 자동차 구조용 | 11 | 1230 | 1080 | 880 | 580 | E | 1230.7 | 1068.4 | 884.3 | 580.6 | E | 열연-산세 | T402277 | T | L |  |  |  | 481 | 589 | 23.3 | N |  |  | C260402293 | HC260402277 | HC260402277 | SL260402277 | H26040573 | 2026-04-13 | 냉연공장 | CAL | 0.7 | 1460 | 21.6 | HSLA590C | HS59 | HS59 | 자동차 구조용 | OR26042731 | 11 | 264.5 | 750.4 | 808.3 | 670.3 | 459.2 | 411.5 | 434.5 | 0.89 | B | L | JIS5 | JIS 5호 | 440~600 | 590~710 | 20↑ |  |  | 499 | 653 | 22 | 0.154 | 0.94 | 0.88 | 1.27 | 0.993
H26040575 | CS26040505 | 냉연 | 1제강 | 2026-03-31 23:00 | HS59 | HSLA590C | LF | 1557.6 | 1214569 | 0.0825 | 1.5 | 0.31 | 0.0145 | 0.0044 | 0.002 | 0.0281 | 0.0318 | 0.035 | 0 | 0.0037 | 0.02 | 0.0006 | 0.005 | 0.019 | 0 | 0.0003 | 0.0048 | 1.2 | 0.339 | 1669.7 | 540 | 1 | 1499 | 212 | 5 | 29.9 | 0.0089 | 8206 | 12 | 5.6 | 0 | 1592/1568 |  | 0 | 7195 | 545 | 6.6 | 5.7 | 0.064 | 0.096 | SL260402285 | H26040575 | CS26040505 | 냉연 | 1제강 | 1CC | 2 | 2026-04-01 | HSLA590C | HS59 | 250 | 1410 | 250 | 1410 | 27.67 | 1.44 | 0.05 | MP-LC | Medium | P3 | 94.4 | 정상 | Bifurcated | 1557.6 |  | 없음 | [5 empty] | OR26046012 | 7 | HC260402285 | SL260402285 | H26040575 | 2026-04-06 | 2열연 | 1.75 | 1370 | 27.26 | HSLA590C | HS59 | HS59 | OR26046012 | HS59 | 자동차 구조용 | 7 | 1230 | 1080 | 880 | 580 | E | 1233.1 | 1078.7 | 889.6 | 574.8 | E | 열연-산세 | T402285 | T | L |  |  |  | 470 | 609 | 21.3 | N |  |  | C260402301 | HC260402285 | HC260402285 | SL260402285 | H26040575 | 2026-04-13 | 냉연공장 | CAL | 0.7 | 1360 | 12.54 | HSLA590C | HS59 | HS59 | 자동차 구조용 | OR26046012 | 7 | 296.6 | 746.7 | 796.3 | 647.1 | 479.7 | 415.8 | 425.7 | 0.98 | B | L | JIS5 | JIS 5호 | 440~600 | 590~710 | 20↑ |  |  | 527 | 654 | 21.7 | 0.139 | 0.98 | 0.8 | 1.22 | 0.95
H26040576 | CS26040506 | 냉연 | 1제강 | 2026-04-02 23:00 | IF34 | IF340_OUT | RH | 1550.9 | 1110453 | 0.0027 | 0.44 | 0.03 | 0.05 | 0.0075 | 0.0013 | 0.0403 | 0.0442 | 0.0105 | 0.0218 | 0.0024 | 0.015 | 0.0014 | 0.017 | 0.008 | 0.0005 | 0.0005 | 0.0032 | 2.2 | 0.081 | 1665.4 | 756 | 2 | 1315 | 152 | 6.8 | 0 |  | 0 |  |  | 30.5 | 1617/1588 | 0.87 | 12.6 | 5283 | 429 | 6.6 |  | 0.002 | 0.003 | SL260402288 | H26040576 | CS26040506 | 냉연 | 1제강 | 1CC | 1 | 2026-04-03 | IF340_OUT | IF34 | 250 | 1530 | 250 | 1530 | 30.03 | 1.48 | 0.04 | MP-IF | Soft | P3 | 95.6 | 정상 | Bifurcated | 1550.9 |  | 없음 | [5 empty] | OR26047208 | 11 | HC260402288 | SL260402288 | H26040576 | 2026-04-07 | 2열연 | 2.73 | 1490 | 29.58 | IF340_OUT | IF34 | IF34 | OR26047208 | IF34 | 자동차 외판 | 11 | 1200 | 1080 | 910 | 680 | U | 1213.2 | 1082.9 | 905.2 | 674.7 | U | 열연-산세 | T402288 | T | L |  |  |  | 238 | 337 | 36.6 | N |  |  | C260402304 | HC260402288 | HC260402288 | SL260402288 | H26040576 | 2026-04-13 | 냉연공장 | CGL_GA | 0.65 | 1480 | 24.85 | IF340_OUT | IF34 | IF34 | 자동차 외판 | OR26047208 | 11 | 167 | 717.9 | 838.8 | 647.2 | 479.2 | 382.6 | 411.9 | 0.74 | B | L | JIS5 | JIS 5호 | 175~245 | 340~420 | 36↑ | 0.19↑ |  | 211 | 379 | 37.5 | 0.206 | 1.75 | 1.62 | 2.12 | 1.778
H26040576 | CS26040506 | 냉연 | 1제강 | 2026-04-02 21:00 | IF27 | IF270_IN | RH | 1560.2 | 932998 | 0.0023 | 0.1 | 0.01 | 0.0107 | 0.0066 | 0.0011 | 0.0411 | 0.0462 | 0 | 0.057 | 0.0002 | 0.026 | 0.0005 | 0.02 | 0.011 | 0 | 0.0005 | 0.0026 | 1.9 | 0.026 | 1644 | 442 | 2 | 922 | 195 | 3.6 | 0 |  | 0 |  |  | 36.2 | 1603/1584 | 1.28 | 12.2 | 5734 | 1123 | 6.4 |  | 0.0016 | 0.0024 | SL260402289 | H26040576 | CS26040506 | 냉연 | 1제강 | 2CC | 1 | 2026-04-03 | IF270_IN | IF27 | 250 | 1800 | 250 | 1800 | 35.32 | 1.38 | 0.03 | MP-IF | Soft | P5 | 96 | 정상 | Bifurcated | 1560.2 |  | 없음 | [5 empty] | OR26049986 | 6 | HC260402289 | SL260402289 | H26040576 | 2026-04-08 | 2열연 | 4.86 | 1760 | 34.8 | IF270_IN | IF27 | IF27 | OR26049986 | IF27 | 자동차 내판 | 6 | 1200 | 1080 | 920 | 700 | U | 1194.3 | 1076.6 | 927.6 | 713.4 | U | 열연-산세 | T402289 | T | L |  |  |  | 178 | 282 | 43.6 | N |  |  | C260402305 | HC260402289 | HC260402289 | SL260402289 | H26040576 | 2026-04-13 | 냉연공장 | CGL_GA | 1 | 1750 | 26.45 | IF270_IN | IF27 | IF27 | 자동차 내판 | OR26049986 | 6 | 142.6 | 709.9 | 825 | 644 | 465.3 | 391.7 | 414.5 | 0.86 | M | L | JIS5 | JIS 5호 | 120~190 | 270~350 | 44↑ | 0.22↑ |  | 152 | 297 | 48.8 | 0.246 | 1.94 | 1.77 | 2.42 | 1.975
H26040576 | CS26040506 | 냉연 | 1제강 | 2026-04-04 23:00 | LC44 | LC440R | LF | 1559.5 | 1311301 | 0.0733 | 1.17 | 0.27 | 0.0608 | 0.0049 | 0.0011 | 0.0482 | 0.0511 | 0 | 0 | 0.0011 | 0.023 | 0.0032 | 0.011 | 0.013 | 0 | 0.0003 | 0.004 | 1.7 | 0.275 | 1671.8 | 361 | 1 | 942 | 379 | 4.3 | 31.9 | 0.0075 | 7370 | 5 | 7.6 | 0 | 1618/1584 |  | 0 | 5015 | 2827 | 8.2 | 7 | 0.056 | 0.084 | SL260402290 | H26040576 | CS26040506 | 냉연 | 1제강 | 2CC | 1 | 2026-04-05 | LC440R | LC44 | 250 | 1720 | 250 | 1720 | 33.75 | 1.38 | 0.01 | MP-LC | Medium | P1 | 96.1 | 정상 | Bifurcated | 1559.5 |  | 없음 | [5 empty] | OR26046905 | 15 | HC260402290 | SL260402290 | H26040576 | 2026-04-09 | 2열연 | 1.97 | 1680 | 33.25 | LC440R | LC44 | LC44 | OR26046905 | LC44 | 구조용 | 15 | 1200 | 1080 | 880 | 660 | E | 1199.9 | 1092.7 | 884.6 | 667.9 | E | 열연-산세 | T402290 | T | L |  |  |  | 338 | 460 | 29 | N |  |  | C260402307 | HC260402290 | HC260402290 | SL260402290 | H26040576 | 2026-04-13 | 냉연공장 | CAL | 0.65 | 1670 | 18.95 | LC440R | LC44 | LC44 | 구조용 | OR26046905 | 15 | 296.1 | 758.9 | 794.5 | 661.2 | 493.3 | 400.3 | 426.8 | 1.05 | M | L | JIS5 | JIS 5호 | 245~365 | 440~540 | 29↑ |  |  | 308 | 487 | 32.7 | 0.177 | 1.13 | 1.05 | 1.39 | 1.155
H26040580 | CS26040500 | 냉연 | 1제강 | 2026-04-04 22:00 | IF34 | IF340_OUT | RH | 1557.6 | 1376125 | 0.0023 | 0.49 | 0.02 | 0.0443 | 0.0056 | 0.0014 | 0.0386 | 0.0428 | 0.0117 | 0.0177 | 0.0027 | 0.011 | 0.0012 | 0.015 | 0.015 | 0.0009 | 0.0007 | 0.002 | 1.6 | 0.089 | 1653.9 | 491 | 1 | 826 | 190 | 4.8 | 0 |  | 0 |  |  | 29.5 | 1610/1587 | 1.37 | 17 | 8938 | 1089 | 7.2 |  | 0.002 | 0.003 | SL260402306 | H26040580 | CS26040500 | 냉연 | 1제강 | 1CC | 2 | 2026-04-05 | IF340_OUT | IF34 | 250 | 1360 | 250 | 1360 | 26.69 | 1.26 | 0.06 | MP-IF | Soft | P1 | 98.3 | 정상 | Bifurcated | 1557.6 |  | 없음 | [5 empty] | OR26043310 | 13 | HC260402306 | SL260402306 | H26040580 | 2026-04-07 | 2열연 | 3.75 | 1320 | 26.29 | IF340_OUT | IF34 | IF34 | OR26043310 | IF34 | 자동차 외판 | 13 | 1200 | 1080 | 910 | 680 | U | 1186.3 | 1098 | 905.7 | 678.6 | U | 열연-산세 | T402306 | T | L |  |  |  | 253 | 368 | 36.7 | N |  |  | C260402323 | HC260402306 | HC260402306 | SL260402306 | H26040580 | 2026-04-14 | 냉연공장 | CGL_GA | 0.8 | 1310 | 21.03 | IF340_OUT | IF34 | IF34 | 자동차 외판 | OR26043310 | 13 | 122.6 | 722.3 | 833.6 | 655.4 | 490.2 | 406.1 | 407 | 0.74 | M | L | JIS5 | JIS 5호 | 175~245 | 340~420 | 36↑ | 0.19↑ |  | 211 | 374 | 37.5 | 0.213 | 1.74 | 1.49 | 2.18 | 1.725
H26040583 | CS26040503 | 냉연 | 1제강 | 2026-04-03 22:00 | LC44 | LC440R | LF | 1550.8 | 988109 | 0.0748 | 1.16 | 0.26 | 0.0671 | 0.0077 | 0.002 | 0.041 | 0.0452 | 0 | 0 | 0.0028 | 0.014 | 0.0027 | 0.016 | 0.01 | 0 | 0.001 | 0.0042 | 1.3 | 0.274 | 1689.1 | 559 | 2 | 1493 | 204 | 6.6 | 42.6 | 0.0135 | 4784 | 11.6 | 4.4 | 0 | 1608/1586 |  | 0 | 6122 | 2643 | 9.8 | 7.8 | 0.056 | 0.084 | SL260402318 | H26040583 | CS26040503 | 냉연 | 1제강 | 2CC | 2 | 2026-04-04 | LC440R | LC44 | 250 | 1220 | 250 | 1220 | 23.94 | 1.41 | 0.03 | MP-LC | Medium | P5 | 92.7 | 정상 | Bifurcated | 1550.8 |  | 없음 | [5 empty] | OR26044697 | 9 | HC260402318 | SL260402318 | H26040583 | 2026-04-08 | 2열연 | 3.83 | 1180 | 23.58 | LC440R | LC44 | LC44 | OR26044697 | LC44 | 구조용 | 9 | 1200 | 1080 | 880 | 660 | E | 1197.8 | 1068 | 889.1 | 645.8 | E | 열연-산세 | T402318 | T | L |  |  |  | 350 | 452 | 30.2 | N |  |  | C260402335 | HC260402318 | HC260402318 | SL260402318 | H26040583 | 2026-04-15 | 냉연공장 | CAL | 1.2 | 1170 | 11.55 | LC440R | LC44 | LC44 | 구조용 | OR26044697 | 9 | 231.9 | 711.3 | 804.9 | 656.1 | 497 | 402.2 | 445.2 | 0.92 | M | L | JIS5 | JIS 5호 | 245~365 | 440~540 | 29↑ |  |  | 321 | 496 | 31 | 0.178 | 1.25 | 1.14 | 1.4 | 1.232
H26040585 | CS26040505 | 냉연 | 1제강 | 2026-04-08 20:00 | IF34 | IF340_OUT | RH | 1557.5 | 1118908 | 0.0026 | 0.46 | 0.03 | 0.0444 | 0.0054 | 0.0016 | 0.0377 | 0.041 | 0.0085 | 0.015 | 0.0036 | 0.015 | 0.0041 | 0.018 | 0.01 | 0.0007 | 0.0002 | 0.0033 | 2.2 | 0.086 | 1650.7 | 804 | 2 | 955 | 220 | 4.4 | 0 |  | 0 |  |  | 36.9 | 1604/1571 | 0.71 | 19.9 | 4117 | 721 | 6.3 |  | 0.002 | 0.003 | SL260402323 | H26040585 | CS26040505 | 냉연 | 1제강 | 1CC | 2 | 2026-04-09 | IF340_OUT | IF34 | 250 | 1080 | 250 | 1080 | 21.2 | 1.33 | 0.04 | MP-IF | Soft | P3 | 98.6 | 정상 | Bifurcated | 1557.5 |  | 없음 | [5 empty] | OR26043018 | 14 | HC260402323 | SL260402323 | H26040585 | 2026-04-12 | 2열연 | 3.65 | 1040 | 20.88 | IF340_OUT | IF34 | IF34 | OR26043018 | IF34 | 자동차 외판 | 14 | 1200 | 1080 | 910 | 680 | U | 1178.1 | 1096.9 | 906.3 | 689.1 | U | 열연-산세 | T402323 | T | L |  |  |  | 239 | 380 | 38.4 | N |  |  | C260402340 | HC260402323 | HC260402323 | SL260402323 | H26040585 | 2026-04-15 | 냉연공장 | CGL_GA | 0.8 | 1030 | 19.84 | IF340_OUT | IF34 | IF34 | 자동차 외판 | OR26043018 | 14 | 151.2 | 722.9 | 832.4 | 646.2 | 484.6 | 386 | 419.3 | 0.9 | M | L | JIS5 | JIS 5호 | 175~245 | 340~420 | 36↑ | 0.19↑ |  | 204 | 363 | 39.8 | 0.218 | 1.69 | 1.58 | 2.27 | 1.78
H26040585 | CS26040505 | 냉연 | 1제강 | 2026-04-06 22:00 | LC34 | LC340 | LF | 1556.8 | 1270014 | 0.0401 | 0.4 | 0.01 | 0.0315 | 0.0097 | 0.0015 | 0.0489 | 0.052 | 0 | 0 | 0.0026 | 0.02 | 0.0039 | 0.019 | 0.015 | 0 | 0.0001 | 0.0031 | 2.5 | 0.114 | 1670.8 | 300 | 2 | 1048 | 246 | 3.5 | 44.6 | 0.0155 | 6056 | 7.3 | 7.8 | 0 | 1597/1576 |  | 0 | 4025 | 1685 | 6.4 | 6.8 | 0.032 | 0.048 | SL260402325 | H26040585 | CS26040505 | 냉연 | 1제강 | 2CC | 2 | 2026-04-07 | LC340 | LC34 | 250 | 1650 | 250 | 1650 | 32.38 | 1.48 | 0.03 | MP-LC | Medium | P5 | 95.3 | 정상 | Bifurcated | 1556.8 |  | 없음 | [5 empty] | OR26044865 | 1 | HC260402325 | SL260402325 | H26040585 | 2026-04-10 | 2열연 | 4.76 | 1610 | 31.9 | LC340 | LC34 | LC34 | OR26044865 | LC34 | 일반 가공용 | 1 | 1200 | 1080 | 890 | 680 | E | 1174.7 | 1063.1 | 901.1 | 697.7 | E | 열연-산세 | T402325 | T | L |  |  |  | 269 | 370 | 36.3 | N |  |  | C260402342 | HC260402325 | HC260402325 | SL260402325 | H26040585 | 2026-04-15 | 냉연공장 | CAL | 1.4 | 1600 | 19.78 | LC340 | LC34 | LC34 | 일반 가공용 | OR26044865 | 1 | 225.6 | 716.6 | 778.5 | 659.5 | 471.2 | 390.5 | 405.5 | 2.13 | B | L | JIS5 | JIS 5호 | 175~275 | 340~440 | 34↑ |  |  | 240 | 370 | 38.2 | 0.189 | 1.42 | 1.22 | 1.73 | 1.397
H26040587 | CS26040507 | 냉연 | 1제강 | 2026-04-06 22:00 | HS59 | HSLA590C | LF | 1561 | 1044245 | 0.0844 | 1.49 | 0.31 | 0.0074 | 0.0037 | 0.003 | 0.043 | 0.0455 | 0.035 | 0 | 0.0004 | 0.017 | 0.0015 | 0.018 | 0.012 | 0 | 0.0011 | 0.0034 | 1.1 | 0.339 | 1675 | 510 | 2 | 805 | 207 | 7.5 | 36.9 | 0.0092 | 8946 | 11.9 | 5.5 | 0 | 1619/1566 |  | 0 | 7761 | 2936 | 7.4 | 5.6 | 0.064 | 0.096 | SL260402334 | H26040587 | CS26040507 | 냉연 | 1제강 | 1CC | 1 | 2026-04-07 | HSLA590C | HS59 | 250 | 1170 | 250 | 1170 | 22.96 | 1.47 | 0.04 | MP-LC | Medium | P1 | 93.9 | 정상 | Bifurcated | 1561 |  | 없음 | [5 empty] | OR26047528 | 2 | HC260402334 | SL260402334 | H26040587 | 2026-04-09 | 2열연 | 2.12 | 1130 | 22.62 | HSLA590C | HS59 | HS59 | OR26047528 | HS59 | 자동차 구조용 | 2 | 1230 | 1080 | 880 | 580 | E | 1242.3 | 1079.3 | 874.7 | 563.1 | E | 열연-산세 | T402334 | T | L |  |  |  | 504 | 584 | 23.8 | N |  |  | C260402351 | HC260402334 | HC260402334 | SL260402334 | H26040587 | 2026-04-16 | 냉연공장 | CAL | 0.8 | 1120 | 13.57 | HSLA590C | HS59 | HS59 | 자동차 구조용 | OR26047528 | 2 | 260.2 | 718.2 | 813.3 | 676.2 | 492.3 | 415.6 | 438 | 1.04 | M | L | JIS5 | JIS 5호 | 440~600 | 590~710 | 20↑ |  |  | 486 | 634 | 22.5 | 0.154 | 0.94 | 0.92 | 1.25 | 1.008
H26040588 | CS26040508 | 냉연 | 1제강 | 2026-04-07 22:00 | HS59 | HSLA590C | LF | 1561.7 | 1022761 | 0.0807 | 1.52 | 0.29 | 0.0089 | 0.0037 | 0.0001 | 0.0412 | 0.0466 | 0.0337 | 0 | 0.0027 | 0.016 | 0.004 | 0.014 | 0.014 | 0 | 0.0005 | 0.0039 | 2.4 | 0.34 | 1687.8 | 506 | 1 | 907 | 251 | 6.6 | 26.6 | 0.007 | 3826 | 11.6 | 4.3 | 0 | 1619/1568 |  | 0 | 7390 | 1733 | 9.3 | 8.1 | 0.064 | 0.096 | SL260402337 | H26040588 | CS26040508 | 냉연 | 1제강 | 2CC | 2 | 2026-04-08 | HSLA590C | HS59 | 250 | 1790 | 250 | 1790 | 35.13 | 1.36 | 0.04 | MP-LC | Medium | P2 | 96.6 | 정상 | Bifurcated | 1561.7 |  | 없음 | [5 empty] | OR26049642 | 1 | HC260402337 | SL260402337 | H26040588 | 2026-04-13 | 2열연 | 3.94 | 1750 | 34.6 | HSLA590C | HS59 | HS59 | OR26049642 | HS59 | 자동차 구조용 | 1 | 1230 | 1080 | 880 | 580 | E | 1219.1 | 1095 | 880.3 | 575.1 | E | 열연-산세 | T402337 | T | L |  |  |  | 482 | 616 | 21.6 | N |  |  | C260402354 | HC260402337 | HC260402337 | SL260402337 | H26040588 | 2026-04-16 | 냉연공장 | CGL_GA | 1.6 | 1740 | 31.49 | HSLA590C | HS59 | HS59 | 자동차 구조용 | OR26049642 | 1 | 171.2 | 711.8 | 797 | 662.3 | 468.2 | 385.5 | 434 | 0.95 | M | L | JIS5 | JIS 5호 | 440~600 | 590~710 | 20↑ |  |  | 481 | 629 | 26.7 | 0.159 | 0.87 | 0.86 | 1.17 | 0.94
H26040591 | CS26040501 | 냉연 | 1제강 | 2026-04-05 20:00 | LC44 | LC440R | LF | 1560.5 | 1274960 | 0.0694 | 1.22 | 0.26 | 0.0645 | 0.0076 | 0.0012 | 0.0417 | 0.0443 | 0 | 0 | 0.0022 | 0.011 | 0.0028 | 0.017 | 0.01 | 0 | 0.0005 | 0.0039 | 2.5 | 0.278 | 1662.5 | 493 | 2 | 1534 | 158 | 4.8 | 41.7 | 0.013 | 5737 | 7 | 5.5 | 0 | 1611/1571 |  | 0 | 5615 | 1053 | 8.9 | 6.1 | 0.056 | 0.084 | SL260402349 | H26040591 | CS26040501 | 냉연 | 1제강 | 1CC | 1 | 2026-04-06 | LC440R | LC44 | 250 | 1070 | 250 | 1070 | 21 | 1.42 | 0.05 | MP-LC | Medium | P1 | 98 | 정상 | Bifurcated | 1560.5 |  | 없음 | [5 empty] | OR26049277 | 12 | HC260402349 | SL260402349 | H26040591 | 2026-04-10 | 2열연 | 2.07 | 1030 | 20.68 | LC440R | LC44 | LC44 | OR26049277 | LC44 | 구조용 | 12 | 1200 | 1080 | 880 | 660 | E | 1179.8 | 1075.9 | 878.8 | 641.7 | E | 열연-산세 | T402349 | T | L |  |  |  | 349 | 476 | 28 | N |  |  | C260402366 | HC260402349 | HC260402349 | SL260402349 | H26040591 | 2026-04-16 | 냉연공장 | CAL | 0.7 | 1020 | 15.51 | LC440R | LC44 | LC44 | 구조용 | OR26049277 | 12 | 296.3 | 721.5 | 796.1 | 670.5 | 464 | 395.9 | 442.4 | 0.94 | T | L | JIS5 | JIS 5호 | 245~365 | 440~540 | 29↑ |  |  | 317 | 502 | 30.5 | 0.181 | 1.12 | 1.03 | 1.27 | 1.113
H26040592 | CS26040502 | 냉연 | 1제강 | 2026-04-06 21:00 | IF27 | IF270_IN | RH | 1556.4 | 952266 | 0.0016 | 0.12 | 0.01 | 0.0136 | 0.0057 | 0.0001 | 0.0273 | 0.0305 | 0 | 0.0572 | 0.0006 | 0.026 | 0.0042 | 0.009 | 0.013 | 0 | 0.0012 | 0.0028 | 1.2 | 0.029 | 1681.2 | 496 | 1 | 1065 | 223 | 4.2 | 0 |  | 0 |  |  | 28.6 | 1600/1578 | 1.48 | 15.7 | 8385 | 654 | 5.9 |  | 0.0016 | 0.0024 | SL260402354 | H26040592 | CS26040502 | 냉연 | 1제강 | 2CC | 1 | 2026-04-07 | IF270_IN | IF27 | 250 | 1070 | 250 | 1070 | 21 | 1.39 | 0.05 | MP-IF | Soft | P3 | 97.7 | 정상 | Bifurcated | 1556.4 |  | 없음 | [5 empty] | OR26048481 | 1 | HC260402354 | SL260402354 | H26040592 | 2026-04-12 | 2열연 | 8.41 | 1030 | 20.68 | IF270_IN | IF27 | IF27 | OR26048481 | IF27 | 자동차 내판 | 1 | 1200 | 1080 | 920 | 700 | U | 1225 | 1060.1 | 928.1 | 709.9 | U | 열연-산세 | T402354 | T | L |  |  |  | 187 | 301 | 47 | N |  |  | C260402371 | HC260402354 | HC260402354 | SL260402354 | H26040592 | 2026-04-17 | 냉연공장 | CAL | 1.4 | 1020 | 9.31 | IF270_IN | IF27 | IF27 | 자동차 내판 | OR26048481 | 1 | 261.4 | 724.4 | 833.4 | 664 | 492.8 | 411.8 | 439.4 | 0.94 | M | L | JIS5 | JIS 5호 | 120~190 | 270~350 | 44↑ | 0.22↑ |  | 153 | 301 | 51.6 | 0.237 | 1.95 | 1.86 | 2.6 | 2.067
H26040596 | CS26040506 | 냉연 | 1제강 | 2026-04-11 20:00 | IF34 | IF340_OUT | RH | 1560.2 | 1118535 | 0.0019 | 0.48 | 0.02 | 0.046 | 0.006 | 0.0006 | 0.0322 | 0.0356 | 0.0109 | 0.0204 | 0.0033 | 0.012 | 0.0017 | 0.017 | 0.014 | 0.0009 | 0.0005 | 0.0028 | 1.4 | 0.087 | 1670.1 | 766 | 2 | 1326 | 434 | 6.6 | 0 |  | 0 |  |  | 39.1 | 1615/1566 | 0.87 | 18.6 | 6238 | 1747 | 5.4 |  | 0.002 | 0.003 | SL260402368 | H26040596 | CS26040506 | 냉연 | 1제강 | 1CC | 1 | 2026-04-12 | IF340_OUT | IF34 | 250 | 1130 | 250 | 1130 | 22.18 | 1.34 | 0.02 | MP-IF | Soft | P3 | 94.2 | 정상 | Bifurcated | 1560.2 |  | 없음 | [5 empty] | OR26049496 | 2 | HC260402368 | SL260402368 | H26040596 | 2026-04-14 | 2열연 | 5.34 | 1090 | 21.84 | IF340_OUT | IF34 | IF34 | OR26049496 | IF34 | 자동차 외판 | 2 | 1200 | 1080 | 910 | 680 | U | 1228.5 | 1060.9 | 918.8 | 679.8 | U | 열연-산세 | T402368 | T | L |  |  |  | 273 | 384 | 39.3 | N |  |  | C260402385 | HC260402368 | HC260402368 | SL260402368 | H26040596 | 2026-04-17 | 냉연공장 | CGL_GA | 1.2 | 1080 | 20.53 | IF340_OUT | IF34 | IF34 | 자동차 외판 | OR26049496 | 2 | 142.9 | 757.9 | 828.1 | 650 | 460.2 | 386.4 | 401.3 | 0.89 | M | L | JIS5 | JIS 5호 | 175~245 | 340~420 | 36↑ | 0.19↑ |  | 203 | 374 | 40.6 | 0.203 | 1.76 | 1.59 | 2.24 | 1.795
H26040597 | CS26040507 | 냉연 | 1제강 | 2026-04-09 21:00 | HS59 | HSLA590C | LF | 1551.2 | 1368353 | 0.0765 | 1.51 | 0.31 | 0.0119 | 0.0026 | 0.001 | 0.0378 | 0.0418 | 0.038 | 0 | 0.0032 | 0.021 | 0.0012 | 0.016 | 0.02 | 0 | 0.0012 | 0.0037 | 1.1 | 0.336 | 1680 | 387 | 2 | 1214 | 212 | 7.5 | 33.6 | 0.0078 | 4827 | 7.3 | 7.8 | 0 | 1618/1587 |  | 0 | 4109 | 1685 | 8.3 | 9.3 | 0.064 | 0.096 | SL260402373 | H26040597 | CS26040507 | 냉연 | 1제강 | 2CC | 2 | 2026-04-10 | HSLA590C | HS59 | 250 | 1140 | 250 | 1140 | 22.37 | 1.29 | 0.04 | MP-LC | Medium | P1 | 98.8 | 정상 | Bifurcated | 1551.2 |  | 없음 | [5 empty] | OR26046678 | 9 | HC260402373 | SL260402373 | H26040597 | 2026-04-14 | 2열연 | 1.69 | 1100 | 22.04 | HSLA590C | HS59 | HS59 | OR26046678 | HS59 | 자동차 구조용 | 9 | 1230 | 1080 | 880 | 580 | E | 1232.7 | 1069.8 | 874.3 | 570.1 | E | 열연-산세 | T402373 | T | L |  |  |  | 480 | 619 | 24.3 | N |  |  | C260402390 | HC260402373 | HC260402373 | SL260402373 | H26040597 | 2026-04-17 | 냉연공장 | CGL_GA | 0.65 | 1090 | 11.68 | HSLA590C | HS59 | HS59 | 자동차 구조용 | OR26046678 | 9 | 168.6 | 717.1 | 796.7 | 645.3 | 480.2 | 414.3 | 400.3 | 1.11 | M | L | JIS5 | JIS 5호 | 440~600 | 590~710 | 20↑ |  |  | 521 | 653 | 22.2 | 0.154 | 0.9 | 0.79 | 1.13 | 0.902
H26040598 | CS26040508 | 냉연 | 1제강 | 2026-04-06 21:00 | LC44 | LC440R | LF | 1552.3 | 1294064 | 0.0662 | 1.17 | 0.23 | 0.0603 | 0.0054 | 0.0007 | 0.0417 | 0.0473 | 0 | 0 | 0.002 | 0.016 | 0.0048 | 0.008 | 0.014 | 0 | 0.0007 | 0.0032 | 1.7 | 0.267 | 1643.6 | 547 | 2 | 1260 | 270 | 5.5 | 41.1 | 0.0074 | 5479 | 11.1 | 5.7 | 0 | 1597/1565 |  | 0 | 8746 | 2503 | 7.9 | 6.3 | 0.056 | 0.084 | SL260402376 | H26040598 | CS26040508 | 냉연 | 1제강 | 1CC | 2 | 2026-04-07 | LC440R | LC44 | 250 | 1650 | 250 | 1650 | 32.38 | 1.49 | 0.06 | MP-LC | Medium | P4 | 94.9 | 정상 | Bifurcated | 1552.3 |  | 없음 | [5 empty] | OR26046339 | 6 | HC260402376 | SL260402376 | H26040598 | 2026-04-11 | 2열연 | 3.61 | 1610 | 31.9 | LC440R | LC44 | LC44 | OR26046339 | LC44 | 구조용 | 6 | 1200 | 1080 | 880 | 660 | E | 1203.3 | 1065.4 | 884.2 | 672.7 | E | 열연-산세 | T402376 | T | L |  |  |  | 359 | 487 | 30.2 | N |  |  | C260402393 | HC260402376 | HC260402376 | SL260402376 | H26040598 | 2026-04-17 | 냉연공장 | CAL | 1.4 | 1600 | 20.73 | LC440R | LC44 | LC44 | 구조용 | OR26046339 | 6 | 242 | 755.5 | 805.9 | 673 | 488.7 | 392.2 | 439.5 | 1.07 | M | L | JIS5 | JIS 5호 | 245~365 | 440~540 | 29↑ |  |  | 292 | 482 | 35.1 | 0.191 | 1.13 | 1.04 | 1.27 | 1.12
H26040599 | CS26040509 | 냉연 | 1제강 | 2026-04-07 22:00 | IF27 | IF270_IN | RH | 1555.7 | 1279833 | 0.0018 | 0.11 | 0.02 | 0.0044 | 0.0071 | 0.0007 | 0.0421 | 0.0478 | 0 | 0.0626 | 0.0014 | 0.028 | 0.0029 | 0.009 | 0.006 | 0 | 0.0008 | 0.0022 | 2.4 | 0.028 | 1657.7 | 859 | 1 | 1099 | 295 | 3.1 | 0 |  | 0 |  |  | 32.1 | 1599/1576 | 0.8 | 14.2 | 5165 | 500 | 5.2 |  | 0.0016 | 0.0024 | SL260402382 | H26040599 | CS26040509 | 냉연 | 1제강 | 1CC | 2 | 2026-04-08 | IF270_IN | IF27 | 250 | 1480 | 250 | 1480 | 29.05 | 1.31 | 0.06 | MP-IF | Soft | P3 | 95.3 | 정상 | Bifurcated | 1555.7 |  | 없음 | [5 empty] | OR26043671 | 13 | HC260402382 | SL260402382 | H26040599 | 2026-04-13 | 2열연 | 3.97 | 1440 | 28.61 | IF270_IN | IF27 | IF27 | OR26043671 | IF27 | 자동차 내판 | 13 | 1200 | 1080 | 920 | 700 | U | 1204.8 | 1091.9 | 927.6 | 704.8 | U | 열연-산세 | T402382 | T | L |  |  |  | 182 | 296 | 44.7 | N |  |  | C260402399 | HC260402382 | HC260402382 | SL260402382 | H26040599 | 2026-04-18 | 냉연공장 | CAL | 0.8 | 1430 | 24.6 | IF270_IN | IF27 | IF27 | 자동차 내판 | OR26043671 | 13 | 289.4 | 749.7 | 827.8 | 672.2 | 495.9 | 405 | 424.7 | 0.89 | M | L | JIS5 | JIS 5호 | 120~190 | 270~350 | 44↑ | 0.22↑ |  | 137 | 288 | 46.7 | 0.235 | 2.01 | 1.79 | 2.51 | 2.025
H26040602 | CS26040602 | 냉연 | 1제강 | 2026-04-11 21:00 | IF27 | IF270_IN | RH | 1557.6 | 1358237 | 0.002 | 0.1 | 0 | 0.0091 | 0.0047 | 0.0018 | 0.0392 | 0.0427 | 0 | 0.0555 | 0.0039 | 0.015 | 0.0013 | 0.015 | 0.012 | 0 | 0.0004 | 0.0027 | 2.4 | 0.025 | 1648.2 | 405 | 2 | 1474 | 200 | 5.2 | 0 |  | 0 |  |  | 31.9 | 1601/1587 | 0.98 | 12.2 | 6132 | 321 | 5.3 |  | 0.0016 | 0.0024 | SL260402391 | H26040602 | CS26040602 | 냉연 | 1제강 | 1CC | 1 | 2026-04-12 | IF270_IN | IF27 | 250 | 1440 | 250 | 1440 | 28.26 | 1.4 | 0.06 | MP-IF | Soft | P3 | 95.5 | 정상 | Bifurcated | 1557.6 |  | 없음 | [5 empty] | OR26041160 | 17 | HC260402391 | SL260402391 | H26040602 | 2026-04-14 | 2열연 | 3.35 | 1400 | 27.84 | IF270_IN | IF27 | IF27 | OR26041160 | IF27 | 자동차 내판 | 17 | 1200 | 1080 | 920 | 700 | U | 1212 | 1071.5 | 912 | 692.4 | U | 열연-산세 | T402391 | T | L |  |  |  | 188 | 305 | 44.4 | N |  |  | C260402408 | HC260402391 | HC260402391 | SL260402391 | H26040602 | 2026-04-18 | 냉연공장 | CGL_GA | 0.7 | 1390 | 13.08 | IF270_IN | IF27 | IF27 | 자동차 내판 | OR26041160 | 17 | 162.4 | 751.4 | 819.5 | 640.8 | 499 | 383.3 | 449.2 | 0.81 | M | L | JIS5 | JIS 5호 | 120~190 | 270~350 | 44↑ | 0.22↑ |  | 147 | 297 | 45.8 | 0.227 | 1.89 | 1.66 | 2.44 | 1.913
H26040605 | CS26040605 | 냉연 | 1제강 | 2026-04-06 23:00 | LC34 | LC340 | LF | 1564.8 | 1320559 | 0.0444 | 0.3 | 0.01 | 0.0354 | 0.0076 | 0.0003 | 0.0417 | 0.0455 | 0 | 0 | 0.0017 | 0.012 | 0.0035 | 0.015 | 0.012 | 0 | 0.0007 | 0.0033 | 1.2 | 0.1 | 1679.9 | 441 | 2 | 862 | 244 | 5.7 | 45.5 | 0.0104 | 8271 | 8.8 | 4 | 0 | 1614/1587 |  | 0 | 7314 | 772 | 9 | 9.3 | 0.032 | 0.048 | SL260402403 | H26040605 | CS26040605 | 냉연 | 1제강 | 1CC | 1 | 2026-04-07 | LC340 | LC34 | 250 | 1310 | 250 | 1310 | 25.71 | 1.38 | 0.03 | MP-LC | Medium | P5 | 92.7 | 정상 | Bifurcated | 1564.8 |  | 없음 | [5 empty] | OR26049713 | 13 | HC260402403 | SL260402403 | H26040605 | 2026-04-12 | 2열연 | 5.6 | 1270 | 25.32 | LC340 | LC34 | LC34 | OR26049713 | LC34 | 일반 가공용 | 13 | 1200 | 1080 | 890 | 680 | E | 1198.4 | 1062.7 | 909.3 | 674.4 | E | 열연-산세 | T402403 | T | L |  |  |  | 275 | 376 | 35.6 | N |  |  | C260402420 | HC260402403 | HC260402403 | SL260402403 | H26040605 | 2026-04-18 | 냉연공장 | CAL | 1.6 | 1260 | 12.91 | LC340 | LC34 | LC34 | 일반 가공용 | OR26049713 | 13 | 188.9 | 717 | 783.1 | 655.1 | 456.9 | 388.2 | 435 | 1.95 | M | L | JIS5 | JIS 5호 | 175~275 | 340~440 | 34↑ |  |  | 245 | 377 | 37.9 | 0.202 | 1.4 | 1.18 | 1.64 | 1.35
H26040605 | CS26040605 | 냉연 | 1제강 | 2026-04-08 22:00 | LC34 | LC340 | LF | 1560.6 | 1180005 | 0.0431 | 0.35 | 0.01 | 0.0357 | 0.0077 | 0.0008 | 0.0418 | 0.0442 | 0 | 0 | 0.0004 | 0.029 | 0.0025 | 0.014 | 0.02 | 0 | 0.0008 | 0.0029 | 1.1 | 0.11 | 1644.3 | 559 | 1 | 897 | 280 | 4.2 | 41.6 | 0.0113 | 4382 | 5.1 | 6.4 | 0 | 1611/1565 |  | 0 | 8822 | 553 | 8 | 8.5 | 0.032 | 0.048 | SL260402405 | H26040605 | CS26040605 | 냉연 | 1제강 | 2CC | 1 | 2026-04-09 | LC340 | LC34 | 250 | 1560 | 250 | 1560 | 30.62 | 1.3 | 0.03 | MP-LC | Medium | P3 | 93.7 | 정상 | Bifurcated | 1560.6 |  | 없음 | [5 empty] | OR26041704 | 19 | HC260402405 | SL260402405 | H26040605 | 2026-04-13 | 2열연 | 4.05 | 1520 | 30.16 | LC340 | LC34 | LC34 | OR26041704 | LC34 | 일반 가공용 | 19 | 1200 | 1080 | 890 | 680 | E | 1196.1 | 1097.1 | 887.6 | 652.5 | E | 열연-산세 | T402405 | T | L |  |  |  | 276 | 388 | 35.5 | N |  |  | C260402422 | HC260402405 | HC260402405 | SL260402405 | H26040605 | 2026-04-19 | 냉연공장 | CAL | 1.2 | 1510 | 17.79 | LC340 | LC34 | LC34 | 일반 가공용 | OR26041704 | 19 | 231.3 | 753.3 | 769.7 | 641.7 | 456.6 | 406.3 | 447.5 | 1.92 | M | L | JIS5 | JIS 5호 | 175~275 | 340~440 | 34↑ |  |  | 250 | 384 | 34.3 | 0.191 | 1.29 | 1.17 | 1.66 | 1.323
H26040606 | CS26040606 | 냉연 | 1제강 | 2026-04-08 20:00 | IF34 | IF340_OUT | RH | 1563.7 | 1320748 | 0.0028 | 0.46 | 0.02 | 0.04 | 0.0075 | 0.0006 | 0.028 | 0.0325 | 0.0125 | 0.022 | 0.0002 | 0.011 | 0.0032 | 0.016 | 0.008 | 0.0007 | 0.0006 | 0.0031 | 1.7 | 0.084 | 1679.1 | 575 | 2 | 1288 | 347 | 5.1 | 0 |  | 0 |  |  | 25.2 | 1595/1588 | 0.84 | 11.6 | 7141 | 711 | 9.6 |  | 0.002 | 0.003 | SL260402408 | H26040606 | CS26040606 | 냉연 | 1제강 | 1CC | 2 | 2026-04-09 | IF340_OUT | IF34 | 250 | 1690 | 250 | 1690 | 33.17 | 1.52 | 0.03 | MP-IF | Soft | P3 | 94.8 | 정상 | Bifurcated | 1563.7 |  | 없음 | [5 empty] | OR26049684 | 9 | HC260402408 | SL260402408 | H26040606 | 2026-04-13 | 2열연 | 5.87 | 1650 | 32.67 | IF340_OUT | IF34 | IF34 | OR26049684 | IF34 | 자동차 외판 | 9 | 1200 | 1080 | 910 | 680 | U | 1205.1 | 1062.7 | 908 | 677 | U | 열연-산세 | T402408 | T | L |  |  |  | 223 | 390 | 39.3 | N |  |  | C260402425 | HC260402408 | HC260402408 | SL260402408 | H26040606 | 2026-04-19 | 냉연공장 | CGL_GA | 1.2 | 1640 | 20.58 | IF340_OUT | IF34 | IF34 | 자동차 외판 | OR26049684 | 9 | 132.6 | 756.7 | 832.9 | 674.1 | 489.9 | 392.4 | 426.4 | 0.7 | M | L | JIS5 | JIS 5호 | 175~245 | 340~420 | 36↑ | 0.19↑ |  | 205 | 371 | 40.6 | 0.215 | 1.79 | 1.59 | 2.21 | 1.795
H26040606 | CS26040606 | 냉연 | 1제강 | 2026-04-07 22:00 | IF27 | IF270_IN | RH | 1553 | 1197324 | 0.0025 | 0.11 | 0 | 0.0133 | 0.0072 | 0.0026 | 0.0387 | 0.0414 | 0 | 0.0556 | 0.0037 | 0.023 | 0.0018 | 0.012 | 0.012 | 0 | 0.0004 | 0.0029 | 2 | 0.028 | 1687.2 | 745 | 1 | 1147 | 382 | 5.2 | 0 |  | 0 |  |  | 32.7 | 1592/1587 | 0.91 | 19.5 | 7463 | 481 | 6.8 |  | 0.0016 | 0.0024 | SL260402409 | H26040606 | CS26040606 | 냉연 | 1제강 | 2CC | 1 | 2026-04-08 | IF270_IN | IF27 | 250 | 1630 | 250 | 1630 | 31.99 | 1.47 | 0.02 | MP-IF | Soft | P2 | 96 | 정상 | Bifurcated | 1553 |  | 없음 | [5 empty] | OR26046043 | 8 | HC260402409 | SL260402409 | H26040606 | 2026-04-12 | 2열연 | 4.55 | 1590 | 31.51 | IF270_IN | IF27 | IF27 | OR26046043 | IF27 | 자동차 내판 | 8 | 1200 | 1080 | 920 | 700 | U | 1193.8 | 1095.2 | 913.3 | 684.3 | U | 열연-산세 | T402409 | T | L |  |  |  | 185 | 305 | 42.2 | N |  |  | C260402426 | HC260402409 | HC260402409 | SL260402409 | H26040606 | 2026-04-19 | 냉연공장 | CGL_GA | 0.8 | 1580 | 21.11 | IF270_IN | IF27 | IF27 | 자동차 내판 | OR26046043 | 8 | 158.6 | 737.7 | 819.4 | 679.7 | 481.8 | 412.5 | 417.8 | 0.82 | T | L | JIS5 | JIS 5호 | 120~190 | 270~350 | 44↑ | 0.22↑ |  | 169 | 296 | 46.8 | 0.237 | 1.93 | 1.67 | 2.43 | 1.925
H26040606 | CS26040606 | 냉연 | 1제강 | 2026-04-10 23:00 | IF34 | IF340_OUT | RH | 1555.4 | 1230124 | 0.0023 | 0.47 | 0.02 | 0.0434 | 0.007 | 0.0013 | 0.0372 | 0.0396 | 0.0138 | 0.0204 | 0.0026 | 0.015 | 0.0047 | 0.011 | 0.005 | 0.0006 | 0.0014 | 0.0022 | 1.2 | 0.086 | 1687 | 888 | 1 | 1191 | 258 | 5.3 | 0 |  | 0 |  |  | 26.3 | 1604/1568 | 0.78 | 15.6 | 6076 | 727 | 8.4 |  | 0.002 | 0.003 | SL260402410 | H26040606 | CS26040606 | 냉연 | 1제강 | 2CC | 2 | 2026-04-11 | IF340_OUT | IF34 | 250 | 1730 | 250 | 1730 | 33.95 | 1.34 | 0.03 | MP-IF | Soft | P3 | 97.7 | 정상 | Bifurcated | 1555.4 |  | 없음 | [5 empty] | OR26046436 | 2 | HC260402410 | SL260402410 | H26040606 | 2026-04-13 | 2열연 | 5.75 | 1690 | 33.44 | IF340_OUT | IF34 | IF34 | OR26046436 | IF34 | 자동차 외판 | 2 | 1200 | 1080 | 910 | 680 | U | 1216.6 | 1067.6 | 905.7 | 674 | U | 열연-산세 | T402410 | T | L |  |  |  | 237 | 350 | 37.1 | N |  |  | C260402427 | HC260402410 | HC260402410 | SL260402410 | H26040606 | 2026-04-19 | 냉연공장 | CGL_GA | 1.2 | 1680 | 30.1 | IF340_OUT | IF34 | IF34 | 자동차 외판 | OR26046436 | 2 | 146 | 719.2 | 834.3 | 659.6 | 460.5 | 409.8 | 402.3 | 0.79 | M | L | JIS5 | JIS 5호 | 175~245 | 340~420 | 36↑ | 0.19↑ |  | 210 | 376 | 40.6 | 0.22 | 1.83 | 1.58 | 2.29 | 1.82
H26040607 | CS26040607 | 냉연 | 1제강 | 2026-04-13 23:00 | LC44 | LC440R | LF | 1554.9 | 1315691 | 0.0721 | 1.21 | 0.26 | 0.0615 | 0.0054 | 0.0003 | 0.0331 | 0.0376 | 0 | 0 | 0.0011 | 0.028 | 0.0023 | 0.008 | 0.017 | 0 | 0.0003 | 0.0038 | 1 | 0.282 | 1677.7 | 365 | 1 | 1132 | 443 | 7.7 | 25.3 | 0.0084 | 3968 | 11.2 | 6.8 | 0 | 1607/1572 |  | 0 | 6484 | 2850 | 9.1 | 5.3 | 0.056 | 0.084 | SL260402414 | H26040607 | CS26040607 | 냉연 | 1제강 | 1CC | 2 | 2026-04-14 | LC440R | LC44 | 250 | 1320 | 250 | 1320 | 25.91 | 1.48 | 0.05 | MP-LC | Medium | P2 | 94.6 | 정상 | Bifurcated | 1554.9 |  | 없음 | [5 empty] | OR26046380 | 17 | HC260402414 | SL260402414 | H26040607 | 2026-04-16 | 2열연 | 6.26 | 1280 | 25.52 | LC440R | LC44 | LC44 | OR26046380 | LC44 | 구조용 | 17 | 1200 | 1080 | 880 | 660 | E | 1177 | 1080 | 884.4 | 656.9 | E | 열연-산세 | T402414 | T | L |  |  |  | 338 | 471 | 25.8 | N |  |  | C260402431 | HC260402414 | HC260402414 | SL260402414 | H26040607 | 2026-04-19 | 냉연공장 | CGL_GA | 2 | 1270 | 12.5 | LC440R | LC44 | LC44 | 구조용 | OR26046380 | 17 | 109.5 | 741.2 | 798.5 | 642.5 | 450.3 | 398.1 | 444.9 | 1.03 | M | L | JIS5 | JIS 5호 | 245~365 | 440~540 | 29↑ |  |  | 303 | 483 | 34.3 | 0.182 | 1.3 | 1.1 | 1.36 | 1.215
H26040608 | CS26040608 | 냉연 | 1제강 | 2026-04-10 23:00 | BH34 | BH340_OUT | RH | 1553.2 | 1191171 | 0.0022 | 0.42 | 0.04 | 0.0437 | 0.0063 | 0.0017 | 0.0366 | 0.0405 | 0.0034 | 0 | 0.0027 | 0.015 | 0.0005 | 0.016 | 0.016 | 0.0005 | 0.0004 | 0.0026 | 2.1 | 0.078 | 1664.2 | 469 | 1 | 1444 | 286 | 5.5 | 0 |  | 0 |  |  | 26.4 | 1615/1571 | 0.71 | 10.4 | 4633 | 2846 | 9.3 |  | 0.002 | 0.003 | SL260402416 | H26040608 | CS26040608 | 냉연 | 1제강 | 2CC | 2 | 2026-04-11 | BH340_OUT | BH34 | 250 | 1340 | 250 | 1340 | 26.3 | 1.38 | 0.05 | MP-IF | Soft | P1 | 95.7 | 정상 | Bifurcated | 1553.2 |  | 없음 | [5 empty] | OR26043961 | 11 | HC260402416 | SL260402416 | H26040608 | 2026-04-13 | 2열연 | 2.69 | 1300 | 25.9 | BH340_OUT | BH34 | BH34 | OR26043961 | BH34 | 자동차 외판 | 11 | 1200 | 1080 | 910 | 650 | U | 1210.5 | 1082.8 | 912.3 | 623.8 | U | 열연-산세 | T402416 | T | L |  |  |  | 239 | 376 | 39.8 | N |  |  | C260402433 | HC260402416 | HC260402416 | SL260402416 | H26040608 | 2026-04-19 | 냉연공장 | CGL_GA | 0.7 | 1290 | 12.43 | BH340_OUT | BH34 | BH34 | 자동차 외판 | OR26043961 | 11 | 142.4 | 727.1 | 825.6 | 652.2 | 470.2 | 411 | 402 | 0.96 | M | L | JIS5 | JIS 5호 | 185~265 | 340~420 | 34↑ | 0.19↑ | 30↑ | 242 | 373 | 34.5 | 0.197 | 1.54 | 1.37 | 1.91 | 1.548 | 45
H26040608 | CS26040608 | 냉연 | 1제강 | 2026-04-10 20:00 | LC34 | LC340 | LF | 1557.9 | 1377658 | 0.0412 | 0.3 | 0.02 | 0.0265 | 0.0081 | 0.0008 | 0.0384 | 0.0438 | 0 | 0 | 0.002 | 0.024 | 0.0024 | 0.007 | 0.007 | 0 | 0.0011 | 0.0045 | 2 | 0.098 | 1651.8 | 456 | 1 | 1100 | 372 | 7.5 | 49.7 | 0.0134 | 3381 | 8.2 | 4.2 | 0 | 1596/1578 |  | 0 | 8408 | 790 | 8.7 | 7.7 | 0.032 | 0.048 | SL260402418 | H26040608 | CS26040608 | 냉연 | 1제강 | 1CC | 2 | 2026-04-11 | LC340 | LC34 | 250 | 1530 | 250 | 1530 | 30.03 | 1.31 | 0.02 | MP-LC | Medium | P4 | 93 | 정상 | Bifurcated | 1557.9 |  | 없음 | [5 empty] | OR26042529 | 16 | HC260402418 | SL260402418 | H26040608 | 2026-04-15 | 2열연 | 5.11 | 1490 | 29.58 | LC340 | LC34 | LC34 | OR26042529 | LC34 | 일반 가공용 | 16 | 1200 | 1080 | 890 | 680 | E | 1198.1 | 1095 | 887.2 | 680.3 | E | 열연-산세 | T402418 | T | L |  |  |  | 270 | 390 | 36.3 | N |  |  | C260402435 | HC260402418 | HC260402418 | SL260402418 | H26040608 | 2026-04-19 | 냉연공장 | CAL | 1.4 | 1480 | 19.52 | LC340 | LC34 | LC34 | 일반 가공용 | OR26042529 | 16 | 225.7 | 705.2 | 767.7 | 670.3 | 476.5 | 415.4 | 442.7 | 1.99 | T | L | JIS5 | JIS 5호 | 175~275 | 340~440 | 34↑ |  |  | 246 | 366 | 37.8 | 0.197 | 1.29 | 1.21 | 1.67 | 1.345
H26040610 | CS26040600 | 냉연 | 1제강 | 2026-04-10 23:00 | IF34 | IF340_OUT | RH | 1562.5 | 1365951 | 0.0018 | 0.44 | 0.03 | 0.0493 | 0.0062 | 0.0023 | 0.0363 | 0.0388 | 0.0104 | 0.0234 | 0.003 | 0.014 | 0.0032 | 0.007 | 0.005 | 0.0005 | 0.0008 | 0.0024 | 2.2 | 0.08 | 1645 | 719 | 2 | 882 | 269 | 4.9 | 0 |  | 0 |  |  | 31.4 | 1598/1570 | 1.48 | 16.7 | 7724 | 2776 | 8.7 |  | 0.002 | 0.003 | SL260402424 | H26040610 | CS26040600 | 냉연 | 1제강 | 2CC | 1 | 2026-04-11 | IF340_OUT | IF34 | 250 | 1700 | 250 | 1700 | 33.36 | 1.41 | 0.02 | MP-IF | Soft | P3 | 96.4 | 정상 | Bifurcated | 1562.5 |  | 없음 | [5 empty] | OR26041336 | 4 | HC260402424 | SL260402424 | H26040610 | 2026-04-15 | 2열연 | 6.67 | 1660 | 32.86 | IF340_OUT | IF34 | IF34 | OR26041336 | IF34 | 자동차 외판 | 4 | 1200 | 1080 | 910 | 680 | U | 1208.4 | 1072.6 | 894.2 | 688.4 | U | 열연-산세 | T402424 | T | L |  |  |  | 257 | 360 | 38.6 | N |  |  | C260402441 | HC260402424 | HC260402424 | SL260402424 | H26040610 | 2026-04-20 | 냉연공장 | CGL_GA | 1.4 | 1650 | 22.34 | IF340_OUT | IF34 | IF34 | 자동차 외판 | OR26041336 | 4 | 133 | 741.1 | 825.4 | 663.7 | 452.9 | 417.6 | 400.2 | 0.77 | M | L | JIS5 | JIS 5호 | 175~245 | 340~420 | 36↑ | 0.19↑ |  | 212 | 375 | 40 | 0.221 | 1.73 | 1.52 | 2.12 | 1.722
H26040612 | CS26040602 | 냉연 | 1제강 | 2026-04-09 21:00 | IF27 | IF270_IN | RH | 1554.8 | 940687 | 0.0012 | 0.09 | 0.01 | 0.0103 | 0.0069 | 0.0018 | 0.0355 | 0.0397 | 0 | 0.0588 | 0.0012 | 0.016 | 0.0023 | 0.014 | 0.012 | 0 | 0.0003 | 0.0028 | 1.5 | 0.022 | 1648.5 | 808 | 2 | 1460 | 442 | 5.6 | 0 |  | 0 |  |  | 37.5 | 1606/1585 | 1.14 | 18.4 | 7246 | 2662 | 7.7 |  | 0.0016 | 0.0024 | SL260402433 | H26040612 | CS26040602 | 냉연 | 1제강 | 2CC | 2 | 2026-04-10 | IF270_IN | IF27 | 250 | 1220 | 250 | 1220 | 23.94 | 1.28 | 0.05 | MP-IF | Soft | P3 | 94.3 | 정상 | Bifurcated | 1554.8 |  | 없음 | [5 empty] | OR26042132 | 10 | HC260402433 | SL260402433 | H26040612 | 2026-04-14 | 2열연 | 3.58 | 1180 | 23.58 | IF270_IN | IF27 | IF27 | OR26042132 | IF27 | 자동차 내판 | 10 | 1200 | 1080 | 920 | 700 | U | 1190.4 | 1080.3 | 940.7 | 719.9 | U | 열연-산세 | T402433 | T | L |  |  |  | 194 | 299 | 47.2 | N |  |  | C260402450 | HC260402433 | HC260402433 | SL260402433 | H26040612 | 2026-04-20 | 냉연공장 | CGL_GA | 0.7 | 1170 | 16.27 | IF270_IN | IF27 | IF27 | 자동차 내판 | OR26042132 | 10 | 173.2 | 739.6 | 826.3 | 672.5 | 468.6 | 386.7 | 427.9 | 0.74 | M | L | JIS5 | JIS 5호 | 120~190 | 270~350 | 44↑ | 0.22↑ |  | 152 | 302 | 48.7 | 0.248 | 2.09 | 1.93 | 2.65 | 2.15
H26040613 | CS26040603 | 냉연 | 1제강 | 2026-04-08 21:00 | HS59 | HSLA590C | LF | 1561.9 | 1159082 | 0.0792 | 1.5 | 0.31 | 0.0086 | 0.0034 | 0.0024 | 0.038 | 0.0404 | 0.0328 | 0 | 0.0012 | 0.013 | 0.001 | 0.009 | 0.007 | 0 | 0.0003 | 0.0041 | 2.2 | 0.333 | 1664 | 431 | 1 | 1393 | 245 | 3.8 | 32.1 | 0.0063 | 5958 | 10.9 | 5 | 0 | 1609/1576 |  | 0 | 4283 | 1948 | 9.3 | 9 | 0.064 | 0.096 | SL260402435 | H26040613 | CS26040603 | 냉연 | 1제강 | 2CC | 2 | 2026-04-09 | HSLA590C | HS59 | 250 | 1850 | 250 | 1850 | 36.31 | 1.47 | 0.03 | MP-LC | Medium | P4 | 93.5 | 정상 | Bifurcated | 1561.9 |  | 없음 | [5 empty] | OR26044305 | 3 | HC260402435 | SL260402435 | H26040613 | 2026-04-13 | 2열연 | 2.51 | 1810 | 35.76 | HSLA590C | HS59 | HS59 | OR26044305 | HS59 | 자동차 구조용 | 3 | 1230 | 1080 | 880 | 580 | E | 1237.5 | 1071.7 | 877.1 | 577.9 | E | 열연-산세 | T402435 | T | L |  |  |  | 474 | 602 | 22.4 | N |  |  | C260402452 | HC260402435 | HC260402435 | SL260402435 | H26040613 | 2026-04-20 | 냉연공장 | CAL | 1 | 1800 | 22.53 | HSLA590C | HS59 | HS59 | 자동차 구조용 | OR26044305 | 3 | 215.8 | 730.8 | 808.7 | 660 | 484.3 | 401 | 409.7 | 1.08 | T | L | JIS5 | JIS 5호 | 440~600 | 590~710 | 20↑ |  |  | 494 | 639 | 24.5 | 0.156 | 0.91 | 0.84 | 1.18 | 0.942
H26040618 | CS26040608 | 냉연 | 1제강 | 2026-04-09 20:00 | IF34 | IF340_OUT | RH | 1555.3 | 1298989 | 0.002 | 0.42 | 0.02 | 0.046 | 0.0051 | 0.0029 | 0.034 | 0.0378 | 0.0095 | 0.0198 | 0.0018 | 0.022 | 0.0028 | 0.005 | 0.005 | 0.0006 | 0.0009 | 0.002 | 2.2 | 0.078 | 1676.9 | 816 | 1 | 1105 | 244 | 3.3 | 0 |  | 0 |  |  | 29.4 | 1592/1585 | 1.37 | 12.5 | 8001 | 1188 | 9.4 |  | 0.002 | 0.003 | SL260402455 | H26040618 | CS26040608 | 냉연 | 1제강 | 1CC | 1 | 2026-04-10 | IF340_OUT | IF34 | 250 | 1240 | 250 | 1240 | 24.34 | 1.28 | 0.01 | MP-IF | Soft | P2 | 94.4 | 정상 | Bifurcated | 1555.3 |  | 없음 | [5 empty] | OR26043808 | 14 | HC260402455 | SL260402455 | H26040618 | 2026-04-15 | 2열연 | 7.91 | 1200 | 23.97 | IF340_OUT | IF34 | IF34 | OR26043808 | IF34 | 자동차 외판 | 14 | 1200 | 1080 | 910 | 680 | U | 1186.6 | 1066.2 | 908.9 | 673.3 | U | 열연-산세 | T402455 | T | L |  |  |  | 255 | 353 | 36.6 | N |  |  | C260402472 | HC260402455 | HC260402455 | SL260402455 | H26040618 | 2026-04-21 | 냉연공장 | CGL_GA | 1.6 | 1190 | 12.22 | IF340_OUT | IF34 | IF34 | 자동차 외판 | OR26043808 | 14 | 137.7 | 754.9 | 822.1 | 676.5 | 489 | 390.7 | 402.4 | 0.75 | B | L | JIS5 | JIS 5호 | 175~245 | 340~420 | 36↑ | 0.19↑ |  | 229 | 378 | 39.6 | 0.213 | 1.72 | 1.5 | 2.21 | 1.732
H26040618 | CS26040608 | 냉연 | 1제강 | 2026-04-15 20:00 | IF27 | IF270_IN | RH | 1551.5 | 1197672 | 0.0015 | 0.08 | 0 | 0.012 | 0.0051 | 0.0013 | 0.0258 | 0.028 | 0 | 0.0637 | 0.0036 | 0.018 | 0.0011 | 0.007 | 0.008 | 0 | 0.0001 | 0.0026 | 1.3 | 0.02 | 1688.3 | 602 | 2 | 1087 | 178 | 5.4 | 0 |  | 0 |  |  | 27.2 | 1602/1583 | 0.67 | 14.5 | 5573 | 1858 | 7.8 |  | 0.0016 | 0.0024 | SL260402457 | H26040618 | CS26040608 | 냉연 | 1제강 | 1CC | 2 | 2026-04-16 | IF270_IN | IF27 | 250 | 1770 | 250 | 1770 | 34.74 | 1.4 | 0.03 | MP-IF | Soft | P4 | 92.4 | 정상 | Bifurcated | 1551.5 |  | 없음 | [5 empty] | OR26042042 | 17 | HC260402457 | SL260402457 | H26040618 | 2026-04-18 | 2열연 | 4.96 | 1730 | 34.22 | IF270_IN | IF27 | IF27 | OR26042042 | IF27 | 자동차 내판 | 17 | 1200 | 1080 | 920 | 700 | U | 1193.5 | 1087.2 | 921.1 | 690.7 | U | 열연-산세 | T402457 | T | L |  |  |  | 205 | 299 | 44.3 | N |  |  | C260402474 | HC260402457 | HC260402457 | SL260402457 | H26040618 | 2026-04-21 | 냉연공장 | CGL_GA | 1 | 1720 | 31.48 | IF270_IN | IF27 | IF27 | 자동차 내판 | OR26042042 | 17 | 147.8 | 742.6 | 819 | 670.9 | 481.8 | 400.3 | 402 | 0.72 | T | L | JIS5 | JIS 5호 | 120~190 | 270~350 | 44↑ | 0.22↑ |  | 160 | 301 | 47.1 | 0.237 | 2.02 | 1.73 | 2.43 | 1.978
H26040619 | CS26040609 | 냉연 | 1제강 | 2026-04-11 21:00 | HS59 | HSLA590C | LF | 1557.9 | 1147044 | 0.0771 | 1.51 | 0.3 | 0.0131 | 0.0033 | 0.0013 | 0.0463 | 0.0505 | 0.0352 | 0 | 0.0017 | 0.015 | 0.0013 | 0.016 | 0.014 | 0 | 0.0002 | 0.0041 | 1.5 | 0.334 | 1665.5 | 385 | 1 | 1210 | 162 | 5.8 | 49.7 | 0.006 | 3754 | 6.2 | 4.7 | 0 | 1613/1586 |  | 0 | 4916 | 1737 | 6.9 | 8.9 | 0.064 | 0.096 | SL260402462 | H26040619 | CS26040609 | 냉연 | 1제강 | 1CC | 1 | 2026-04-12 | HSLA590C | HS59 | 250 | 1550 | 250 | 1550 | 30.42 | 1.29 | 0.03 | MP-LC | Medium | P3 | 95.3 | 정상 | Bifurcated | 1557.9 |  | 없음 | [5 empty] | OR26046596 | 7 | HC260402462 | SL260402462 | H26040619 | 2026-04-15 | 2열연 | 1.89 | 1510 | 29.96 | HSLA590C | HS59 | HS59 | OR26046596 | HS59 | 자동차 구조용 | 7 | 1230 | 1080 | 880 | 580 | E | 1234.8 | 1083.3 | 885.7 | 585.2 | E | 열연-산세 | T402462 | T | L |  |  |  | 467 | 611 | 25.4 | N |  |  | C260402479 | HC260402462 | HC260402462 | SL260402462 | H26040619 | 2026-04-21 | 냉연공장 | CAL | 0.7 | 1500 | 26.96 | HSLA590C | HS59 | HS59 | 자동차 구조용 | OR26046596 | 7 | 303.9 | 735.8 | 791.3 | 647.1 | 471.3 | 413.1 | 408 | 0.99 | B | L | JIS5 | JIS 5호 | 440~600 | 590~710 | 20↑ |  |  | 511 | 646 | 22.4 | 0.151 | 0.93 | 0.83 | 1.09 | 0.92
H26040620 | CS26040600 | 냉연 | 1제강 | 2026-04-12 20:00 | IF27 | IF270_IN | RH | 1562.3 | 1220600 | 0.0023 | 0.1 | 0.01 | 0.0071 | 0.0062 | 0.0007 | 0.0369 | 0.0392 | 0 | 0.057 | 0.0033 | 0.029 | 0.005 | 0.005 | 0.019 | 0 | 0.0005 | 0.0023 | 1.4 | 0.028 | 1655.9 | 684 | 1 | 1200 | 305 | 4.5 | 0 |  | 0 |  |  | 33 | 1619/1583 | 1.32 | 14.1 | 5771 | 1746 | 7.8 |  | 0.0016 | 0.0024 | SL260402464 | H26040620 | CS26040600 | 냉연 | 1제강 | 1CC | 2 | 2026-04-13 | IF270_IN | IF27 | 250 | 1420 | 250 | 1420 | 27.87 | 1.31 | 0.05 | MP-IF | Soft | P1 | 95.1 | 정상 | Bifurcated | 1562.3 |  | 없음 | [5 empty] | OR26041990 | 7 | HC260402464 | SL260402464 | H26040620 | 2026-04-18 | 2열연 | 3.11 | 1380 | 27.45 | IF270_IN | IF27 | IF27 | OR26041990 | IF27 | 자동차 내판 | 7 | 1200 | 1080 | 920 | 700 | U | 1202 | 1063.7 | 921.4 | 694.9 | U | 열연-산세 | T402464 | T | L |  |  |  | 192 | 296 | 42.5 | N |  |  | C260402481 | HC260402464 | HC260402464 | SL260402464 | H26040620 | 2026-04-21 | 냉연공장 | CGL_GA | 0.65 | 1370 | 21.96 | IF270_IN | IF27 | IF27 | 자동차 내판 | OR26041990 | 7 | 153.8 | 737.2 | 822.5 | 646.1 | 479.8 | 389.2 | 417.3 | 0.79 | M | L | JIS5 | JIS 5호 | 120~190 | 270~350 | 44↑ | 0.22↑ |  | 151 | 294 | 47.8 | 0.24 | 1.88 | 1.73 | 2.43 | 1.942
H26040620 | CS26040600 | 냉연 | 1제강 | 2026-04-12 22:00 | BH34 | BH340_OUT | RH | 1558.8 | 1217930 | 0.0027 | 0.39 | 0.03 | 0.0418 | 0.0069 | 0.0023 | 0.0387 | 0.0437 | 0.0071 | 0 | 0.0003 | 0.025 | 0.0016 | 0.015 | 0.006 | 0.0005 | 0.0002 | 0.0028 | 2.4 | 0.074 | 1645.7 | 508 | 1 | 1258 | 288 | 5.3 | 0 |  | 0 |  |  | 31.4 | 1616/1582 | 1.06 | 16.5 | 6081 | 1798 | 9.5 |  | 0.002 | 0.003 | SL260402466 | H26040620 | CS26040600 | 냉연 | 1제강 | 1CC | 2 | 2026-04-13 | BH340_OUT | BH34 | 250 | 1450 | 250 | 1450 | 28.46 | 1.33 | 0.03 | MP-IF | Soft | P1 | 95.3 | 정상 | Bifurcated | 1558.8 |  | 없음 | [5 empty] | OR26044608 | 10 | HC260402466 | SL260402466 | H26040620 | 2026-04-18 | 2열연 | 5.47 | 1410 | 28.03 | BH340_OUT | BH34 | BH34 | OR26044608 | BH34 | 자동차 외판 | 10 | 1200 | 1080 | 910 | 650 | U | 1192 | 1091.7 | 913.8 | 662 | U | 열연-산세 | T402466 | T | L |  |  |  | 263 | 361 | 37.3 | N |  |  | C260402483 | HC260402466 | HC260402466 | SL260402466 | H26040620 | 2026-04-21 | 냉연공장 | CGL_GA | 1.2 | 1400 | 19.9 | BH340_OUT | BH34 | BH34 | 자동차 외판 | OR26044608 | 10 | 138.1 | 707.4 | 831.9 | 671.7 | 453.6 | 409.5 | 419.6 | 1.03 | M | L | JIS5 | JIS 5호 | 185~265 | 340~420 | 34↑ | 0.19↑ | 30↑ | 228 | 364 | 38.3 | 0.217 | 1.66 | 1.53 | 2.09 | 1.702 | 37
H26040623 | CS26040603 | 냉연 | 1제강 | 2026-04-14 20:00 | IF27 | IF270_IN | RH | 1564.7 | 1239878 | 0.0019 | 0.11 | 0.01 | 0.0077 | 0.0071 | 0.0012 | 0.0351 | 0.0392 | 0 | 0.0583 | 0.0001 | 0.012 | 0.0015 | 0.006 | 0.009 | 0 | 0.0007 | 0.0029 | 2.3 | 0.024 | 1677.7 | 850 | 2 | 973 | 414 | 6.2 | 0 |  | 0 |  |  | 31.9 | 1619/1573 | 1.17 | 13.9 | 6223 | 2451 | 8.9 |  | 0.0016 | 0.0024 | SL260402478 | H26040623 | CS26040603 | 냉연 | 1제강 | 1CC | 2 | 2026-04-15 | IF270_IN | IF27 | 250 | 1660 | 250 | 1660 | 32.58 | 1.34 | 0.04 | MP-IF | Soft | P5 | 97.2 | 정상 | Bifurcated | 1564.7 |  | 없음 | [5 empty] | OR26044701 | 2 | HC260402478 | SL260402478 | H26040623 | 2026-04-18 | 2열연 | 3.91 | 1620 | 32.09 | IF270_IN | IF27 | IF27 | OR26044701 | IF27 | 자동차 내판 | 2 | 1200 | 1080 | 920 | 700 | U | 1198.2 | 1074.4 | 921.2 | 704.2 | U | 열연-산세 | T402478 | T | L |  |  |  | 196 | 313 | 45.8 | N |  |  | C260402495 | HC260402478 | HC260402478 | SL260402478 | H26040623 | 2026-04-22 | 냉연공장 | CGL_GA | 1 | 1610 | 22.14 | IF270_IN | IF27 | IF27 | 자동차 내판 | OR26044701 | 2 | 138.7 | 756.8 | 814 | 658.8 | 455.2 | 380.8 | 423.2 | 0.83 | M | L | JIS5 | JIS 5호 | 120~190 | 270~350 | 44↑ | 0.22↑ |  | 157 | 304 | 48.5 | 0.248 | 1.92 | 1.72 | 2.36 | 1.93
H26040624 | CS26040604 | 냉연 | 1제강 | 2026-04-12 21:00 | BH34 | BH340_OUT | RH | 1562.2 | 1163704 | 0.0024 | 0.39 | 0.01 | 0.0412 | 0.0073 | 0.0027 | 0.0312 | 0.037 | 0.0115 | 0 | 0.0008 | 0.022 | 0.0025 | 0.013 | 0.012 | 0.0004 | 0.0001 | 0.0032 | 1.5 | 0.074 | 1689.4 | 478 | 2 | 1272 | 371 | 3 | 0 |  | 0 |  |  | 25.2 | 1592/1590 | 0.9 | 13.6 | 8518 | 2810 | 8.1 |  | 0.002 | 0.003 | SL260402482 | H26040624 | CS26040604 | 냉연 | 1제강 | 2CC | 1 | 2026-04-13 | BH340_OUT | BH34 | 250 | 1230 | 250 | 1230 | 24.14 | 1.41 | 0.04 | MP-IF | Soft | P2 | 97.2 | 정상 | Bifurcated | 1562.2 |  | 없음 | [5 empty] | OR26047129 | 13 | HC260402482 | SL260402482 | H26040624 | 2026-04-15 | 2열연 | 4.09 | 1190 | 23.78 | BH340_OUT | BH34 | BH34 | OR26047129 | BH34 | 자동차 외판 | 13 | 1200 | 1080 | 910 | 650 | U | 1205.5 | 1096.2 | 921.3 | 639.8 | U | 열연-산세 | T402482 | T | L |  |  |  | 239 | 386 | 39.1 | N |  |  | C260402499 | HC260402482 | HC260402482 | SL260402482 | H26040624 | 2026-04-22 | 냉연공장 | CGL_GA | 1 | 1180 | 22.59 | BH340_OUT | BH34 | BH34 | 자동차 외판 | OR26047129 | 13 | 138.7 | 736.9 | 832.2 | 668.5 | 482.4 | 399.6 | 434.7 | 0.93 | M | L | JIS5 | JIS 5호 | 185~265 | 340~420 | 34↑ | 0.19↑ | 30↑ | 217 | 365 | 35.5 | 0.213 | 1.58 | 1.34 | 1.94 | 1.55 | 43
H26040627 | CS26040607 | 냉연 | 1제강 | 2026-04-12 22:00 | BH34 | BH340_OUT | RH | 1560.7 | 1305409 | 0.0027 | 0.41 | 0.03 | 0.0379 | 0.0083 | 0.0003 | 0.0318 | 0.0364 | 0.0104 | 0 | 0.0014 | 0.025 | 0.0025 | 0.016 | 0.01 | 0.0006 | 0.0001 | 0.0024 | 1.7 | 0.079 | 1681.4 | 791 | 1 | 1450 | 199 | 5.5 | 0 |  | 0 |  |  | 27.3 | 1611/1581 | 0.97 | 11.4 | 4044 | 551 | 6 |  | 0.002 | 0.003 | SL260402494 | H26040627 | CS26040607 | 냉연 | 1제강 | 1CC | 1 | 2026-04-13 | BH340_OUT | BH34 | 250 | 1780 | 250 | 1780 | 34.93 | 1.35 | 0.04 | MP-IF | Soft | P3 | 93.1 | 정상 | Bifurcated | 1560.7 |  | 없음 | [5 empty] | OR26041998 | 9 | HC260402494 | SL260402494 | H26040627 | 2026-04-16 | 2열연 | 6.6 | 1740 | 34.41 | BH340_OUT | BH34 | BH34 | OR26041998 | BH34 | 자동차 외판 | 9 | 1200 | 1080 | 910 | 650 | U | 1195.7 | 1066.4 | 913.4 | 652.3 | U | 열연-산세 | T402494 | T | L |  |  |  | 253 | 386 | 35.4 | N |  |  | C260402511 | HC260402494 | HC260402494 | SL260402494 | H26040627 | 2026-04-22 | 냉연공장 | CGL_GA | 1.4 | 1730 | 17.55 | BH340_OUT | BH34 | BH34 | 자동차 외판 | OR26041998 | 9 | 138.1 | 711.8 | 822.5 | 657.1 | 453.6 | 386.9 | 436.3 | 1.01 | M | L | JIS5 | JIS 5호 | 185~265 | 340~420 | 34↑ | 0.19↑ | 30↑ | 229 | 359 | 37.5 | 0.217 | 1.62 | 1.47 | 2.03 | 1.647 | 40
H26040631 | CS26040601 | 냉연 | 1제강 | 2026-04-14 22:00 | IF27 | IF270_IN | RH | 1561 | 925582 | 0.0014 | 0.08 | 0.02 | 0.01 | 0.0041 | 0.0022 | 0.0351 | 0.039 | 0 | 0.06 | 0.0019 | 0.019 | 0.0025 | 0.01 | 0.014 | 0 | 0.0004 | 0.0021 | 2.1 | 0.021 | 1687.1 | 694 | 2 | 1509 | 202 | 4.9 | 0 |  | 0 |  |  | 37.1 | 1609/1578 | 0.6 | 18 | 7688 | 914 | 7.3 |  | 0.0016 | 0.0024 | SL260402507 | H26040631 | CS26040601 | 냉연 | 1제강 | 1CC | 1 | 2026-04-15 | IF270_IN | IF27 | 250 | 1700 | 250 | 1700 | 33.36 | 1.37 | 0.05 | MP-IF | Soft | P1 | 92 | 정상 | Bifurcated | 1561 |  | 없음 | [5 empty] | OR26041015 | 16 | HC260402507 | SL260402507 | H26040631 | 2026-04-20 | 2열연 | 3.55 | 1660 | 32.86 | IF270_IN | IF27 | IF27 | OR26041015 | IF27 | 자동차 내판 | 16 | 1200 | 1080 | 920 | 700 | U | 1203.7 | 1070.3 | 915.4 | 693.2 | U | 열연-산세 | T402507 | T | L |  |  |  | 175 | 322 | 46.6 | N |  |  | C260402524 | HC260402507 | HC260402507 | SL260402507 | H26040631 | 2026-04-23 | 냉연공장 | CAL | 0.8 | 1650 | 31.22 | IF270_IN | IF27 | IF27 | 자동차 내판 | OR26041015 | 16 | 235.4 | 743.6 | 832.2 | 675.2 | 455.5 | 409.2 | 423.8 | 0.75 | M | L | JIS5 | JIS 5호 | 120~190 | 270~350 | 44↑ | 0.22↑ |  | 173 | 294 | 47.5 | 0.233 | 2.05 | 1.85 | 2.53 | 2.07
H26040633 | CS26040603 | 냉연 | 1제강 | 2026-04-11 21:00 | IF34 | IF340_OUT | RH | 1562.4 | 968212 | 0.0022 | 0.42 | 0.02 | 0.0478 | 0.0056 | 0.002 | 0.0307 | 0.0365 | 0.0138 | 0.0186 | 0.0029 | 0.025 | 0.0046 | 0.02 | 0.015 | 0.0007 | 0.001 | 0.003 | 1.5 | 0.081 | 1660.8 | 661 | 1 | 937 | 283 | 7.8 | 0 |  | 0 |  |  | 29.6 | 1616/1585 | 1.34 | 10.7 | 7650 | 659 | 6.4 |  | 0.002 | 0.003 | SL260402517 | H26040633 | CS26040603 | 냉연 | 1제강 | 2CC | 2 | 2026-04-12 | IF340_OUT | IF34 | 250 | 1490 | 250 | 1490 | 29.24 | 1.44 | 0.05 | MP-IF | Soft | P1 | 93.7 | 정상 | Bifurcated | 1562.4 |  | 없음 | [5 empty] | OR26041240 | 7 | HC260402517 | SL260402517 | H26040633 | 2026-04-17 | 2열연 | 3.01 | 1450 | 28.8 | IF340_OUT | IF34 | IF34 | OR26041240 | IF34 | 자동차 외판 | 7 | 1200 | 1080 | 910 | 680 | U | 1199.5 | 1065.9 | 912.4 | 673.2 | U | 열연-산세 | T402517 | T | L |  |  |  | 254 | 376 | 39.4 | N |  |  | C260402534 | HC260402517 | HC260402517 | SL260402517 | H26040633 | 2026-04-24 | 냉연공장 | CGL_GA | 0.65 | 1440 | 19.87 | IF340_OUT | IF34 | IF34 | 자동차 외판 | OR26041240 | 7 | 200.9 | 743.5 | 813.7 | 672 | 470.2 | 396.8 | 410.2 | 0.81 | M | L | JIS5 | JIS 5호 | 175~245 | 340~420 | 36↑ | 0.19↑ |  | 222 | 375 | 39.3 | 0.211 | 1.7 | 1.51 | 2.09 | 1.702
H26040635 | CS26040605 | 냉연 | 1제강 | 2026-04-14 22:00 | IF34 | IF340_OUT | RH | 1555.4 | 1271111 | 0.0032 | 0.41 | 0.03 | 0.0374 | 0.0075 | 0.0027 | 0.0335 | 0.0394 | 0.0132 | 0.0171 | 0.0021 | 0.015 | 0.0045 | 0.018 | 0.006 | 0.0006 | 0.0012 | 0.0021 | 1.6 | 0.077 | 1659.5 | 673 | 1 | 803 | 412 | 4.7 | 0 |  | 0 |  |  | 39.6 | 1608/1568 | 0.84 | 10.2 | 7735 | 2034 | 8.8 |  | 0.002 | 0.003 | SL260402525 | H26040635 | CS26040605 | 냉연 | 1제강 | 1CC | 1 | 2026-04-15 | IF340_OUT | IF34 | 250 | 1510 | 250 | 1510 | 29.63 | 1.51 | 0.01 | MP-IF | Soft | P1 | 95.7 | 정상 | Bifurcated | 1555.4 |  | 없음 | [5 empty] | OR26044127 | 8 | HC260402525 | SL260402525 | H26040635 | 2026-04-17 | 2열연 | 2.84 | 1470 | 29.19 | IF340_OUT | IF34 | IF34 | OR26044127 | IF34 | 자동차 외판 | 8 | 1200 | 1080 | 910 | 680 | U | 1188.2 | 1078.4 | 906.2 | 696.4 | U | 열연-산세 | T402525 | T | L |  |  |  | 247 | 372 | 36.7 | N |  |  | C260402542 | HC260402525 | HC260402525 | SL260402525 | H26040635 | 2026-04-24 | 냉연공장 | CGL_GA | 0.7 | 1460 | 15.18 | IF340_OUT | IF34 | IF34 | 자동차 외판 | OR26044127 | 8 | 155.8 | 741.1 | 830 | 648.2 | 490.8 | 397.8 | 425.6 | 0.87 | M | L | JIS5 | JIS 5호 | 175~245 | 340~420 | 36↑ | 0.19↑ |  | 202 | 366 | 41 | 0.219 | 1.76 | 1.58 | 2.23 | 1.788
H26040636 | CS26040606 | 냉연 | 1제강 | 2026-04-17 22:00 | IF34 | IF340_OUT | RH | 1550.3 | 1006104 | 0.0025 | 0.42 | 0.01 | 0.0462 | 0.0039 | 0.0016 | 0.0357 | 0.0383 | 0.0109 | 0.0179 | 0.0006 | 0.011 | 0.0018 | 0.011 | 0.019 | 0.0007 | 0.0014 | 0.0032 | 1.8 | 0.077 | 1676.6 | 676 | 1 | 1017 | 299 | 4.2 | 0 |  | 0 |  |  | 36.1 | 1601/1566 | 0.7 | 10.2 | 5355 | 2486 | 9.5 |  | 0.002 | 0.003 | SL260402527 | H26040636 | CS26040606 | 냉연 | 1제강 | 2CC | 1 | 2026-04-18 | IF340_OUT | IF34 | 250 | 1060 | 250 | 1060 | 20.8 | 1.3 | 0.06 | MP-IF | Soft | P1 | 98.5 | 정상 | Bifurcated | 1550.3 |  | 없음 | [5 empty] | OR26041493 | 19 | HC260402527 | SL260402527 | H26040636 | 2026-04-21 | 2열연 | 4.69 | 1020 | 20.49 | IF340_OUT | IF34 | IF34 | OR26041493 | IF34 | 자동차 외판 | 19 | 1200 | 1080 | 910 | 680 | U | 1190.1 | 1075 | 912.4 | 696 | U | 열연-산세 | T402527 | T | L |  |  |  | 245 | 364 | 37.8 | N |  |  | C260402544 | HC260402527 | HC260402527 | SL260402527 | H26040636 | 2026-04-24 | 냉연공장 | CGL_GA | 1 | 1010 | 11.47 | IF340_OUT | IF34 | IF34 | 자동차 외판 | OR26041493 | 19 | 161.9 | 758.1 | 828.1 | 672.5 | 485.2 | 406.4 | 401.6 | 0.89 | M | L | JIS5 | JIS 5호 | 175~245 | 340~420 | 36↑ | 0.19↑ |  | 210 | 369 | 39.5 | 0.219 | 1.88 | 1.64 | 2.29 | 1.863
H26040636 | CS26040606 | 냉연 | 1제강 | 2026-04-17 22:00 | IF34 | IF340_OUT | RH | 1555.4 | 1327721 | 0.002 | 0.47 | 0.03 | 0.0437 | 0.0072 | 0.0023 | 0.0281 | 0.0324 | 0.0109 | 0.0201 | 0.0023 | 0.03 | 0.0041 | 0.017 | 0.016 | 0.0006 | 0.0006 | 0.0026 | 2 | 0.09 | 1646.2 | 551 | 2 | 1376 | 289 | 4.6 | 0 |  | 0 |  |  | 25.7 | 1610/1569 | 0.94 | 17.3 | 8080 | 327 | 8.2 |  | 0.002 | 0.003 | SL260402528 | H26040636 | CS26040606 | 냉연 | 1제강 | 1CC | 1 | 2026-04-18 | IF340_OUT | IF34 | 250 | 1120 | 250 | 1120 | 21.98 | 1.43 | 0.03 | MP-IF | Soft | P1 | 97.6 | 정상 | Bifurcated | 1555.4 |  | 없음 | [5 empty] | OR26043211 | 12 | HC260402528 | SL260402528 | H26040636 | 2026-04-20 | 2열연 | 3.46 | 1080 | 21.65 | IF340_OUT | IF34 | IF34 | OR26043211 | IF34 | 자동차 외판 | 12 | 1200 | 1080 | 910 | 680 | U | 1186.9 | 1090.2 | 906.3 | 695.5 | U | 열연-산세 | T402528 | T | L |  |  |  | 266 | 366 | 40 | N |  |  | C260402545 | HC260402528 | HC260402528 | SL260402528 | H26040636 | 2026-04-24 | 냉연공장 | CGL_GA | 0.8 | 1070 | 17.75 | IF340_OUT | IF34 | IF34 | 자동차 외판 | OR26043211 | 12 | 152.3 | 755.6 | 829.8 | 640.3 | 481.7 | 407.4 | 429.6 | 0.9 | M | L | JIS5 | JIS 5호 | 175~245 | 340~420 | 36↑ | 0.19↑ |  | 207 | 379 | 37.6 | 0.216 | 1.75 | 1.59 | 2.25 | 1.795
H26040637 | CS26040607 | 냉연 | 1제강 | 2026-04-17 21:00 | LC34 | LC340 | LF | 1550.9 | 910172 | 0.0384 | 0.34 | 0.02 | 0.0309 | 0.007 | 0.0011 | 0.0384 | 0.0411 | 0 | 0 | 0.0031 | 0.025 | 0.0003 | 0.013 | 0.008 | 0 | 0.0011 | 0.0025 | 1.5 | 0.102 | 1683.5 | 557 | 2 | 817 | 379 | 4 | 41.2 | 0.0125 | 4990 | 11 | 6.2 | 0 | 1600/1575 |  | 0 | 6107 | 1761 | 9.8 | 9.9 | 0.032 | 0.048 | SL260402531 | H26040637 | CS26040607 | 냉연 | 1제강 | 1CC | 1 | 2026-04-18 | LC340 | LC34 | 250 | 1580 | 250 | 1580 | 31.01 | 1.4 | 0.03 | MP-LC | Medium | P4 | 92.5 | 정상 | Bifurcated | 1550.9 |  | 없음 | [5 empty] | OR26043573 | 5 | HC260402531 | SL260402531 | H26040637 | 2026-04-21 | 2열연 | 2.59 | 1540 | 30.54 | LC340 | LC34 | LC34 | OR26043573 | LC34 | 일반 가공용 | 5 | 1200 | 1080 | 890 | 680 | E | 1202.7 | 1082.4 | 892.7 | 689.7 | E | 열연-산세 | T402531 | T | L |  |  |  | 270 | 372 | 35.8 | N |  |  | C260402548 | HC260402531 | HC260402531 | SL260402531 | H26040637 | 2026-04-24 | 냉연공장 | CAL | 0.7 | 1530 | 18.93 | LC340 | LC34 | LC34 | 일반 가공용 | OR26043573 | 5 | 270.7 | 708.9 | 780.9 | 643.8 | 480 | 410.2 | 425.8 | 1.68 | M | L | JIS5 | JIS 5호 | 175~275 | 340~440 | 34↑ |  |  | 232 | 365 | 36.4 | 0.209 | 1.45 | 1.31 | 1.72 | 1.448
H26040638 | CS26040608 | 냉연 | 1제강 | 2026-04-18 21:00 | IF27 | IF270_IN | RH | 1560.3 | 1183841 | 0.0013 | 0.1 | 0.01 | 0.0084 | 0.004 | 0.0014 | 0.0201 | 0.0238 | 0 | 0.0621 | 0.002 | 0.021 | 0.0045 | 0.008 | 0.015 | 0 | 0.0011 | 0.0028 | 2.4 | 0.025 | 1681.1 | 467 | 1 | 859 | 272 | 7.3 | 0 |  | 0 |  |  | 32 | 1602/1568 | 0.51 | 19.3 | 6558 | 1670 | 6.2 |  | 0.0016 | 0.0024 | SL260402535 | H26040638 | CS26040608 | 냉연 | 1제강 | 2CC | 2 | 2026-04-19 | IF270_IN | IF27 | 250 | 1530 | 250 | 1530 | 30.03 | 1.45 | 0.04 | MP-IF | Soft | P4 | 94.7 | 정상 | Bifurcated | 1560.3 |  | 없음 | [5 empty] | OR26046457 | 10 | HC260402535 | SL260402535 | H26040638 | 2026-04-22 | 2열연 | 5.88 | 1490 | 29.58 | IF270_IN | IF27 | IF27 | OR26046457 | IF27 | 자동차 내판 | 10 | 1200 | 1080 | 920 | 700 | U | 1199.1 | 1086 | 901.6 | 683.7 | U | 열연-산세 | T402535 | T | L |  |  |  | 177 | 291 | 48 | N |  |  | C260402552 | HC260402535 | HC260402535 | SL260402535 | H26040638 | 2026-04-25 | 냉연공장 | CAL | 1.2 | 1480 | 15.09 | IF270_IN | IF27 | IF27 | 자동차 내판 | OR26046457 | 10 | 240.5 | 734.6 | 834.9 | 679.4 | 467.3 | 413.5 | 436.7 | 0.69 | M | L | JIS5 | JIS 5호 | 120~190 | 270~350 | 44↑ | 0.22↑ |  | 148 | 289 | 51.5 | 0.235 | 1.92 | 1.75 | 2.51 | 1.982
H26040638 | CS26040608 | 냉연 | 1제강 | 2026-04-15 23:00 | LC44 | LC440R | LF | 1549.1 | 1310168 | 0.0755 | 1.23 | 0.23 | 0.0621 | 0.0059 | 0.0022 | 0.0359 | 0.0416 | 0 | 0 | 0.0019 | 0.022 | 0.0034 | 0.019 | 0.019 | 0 | 0.0009 | 0.003 | 1.1 | 0.288 | 1660.9 | 362 | 2 | 922 | 335 | 3.3 | 33.8 | 0.0111 | 6822 | 6.4 | 4.5 | 0 | 1600/1569 |  | 0 | 4680 | 1061 | 6.6 | 6 | 0.056 | 0.084 | SL260402537 | H26040638 | CS26040608 | 냉연 | 1제강 | 2CC | 2 | 2026-04-16 | LC440R | LC44 | 250 | 1460 | 250 | 1460 | 28.65 | 1.38 | 0.02 | MP-LC | Medium | P3 | 98.6 | 정상 | Bifurcated | 1549.1 |  | 없음 | [5 empty] | OR26045218 | 19 | HC260402537 | SL260402537 | H26040638 | 2026-04-20 | 2열연 | 4.41 | 1420 | 28.22 | LC440R | LC44 | LC44 | OR26045218 | LC44 | 구조용 | 19 | 1200 | 1080 | 880 | 660 | E | 1202.2 | 1096.6 | 880.7 | 657.5 | E | 열연-산세 | T402537 | T | L |  |  |  | 343 | 458 | 29.1 | N |  |  | C260402554 | HC260402537 | HC260402537 | SL260402537 | H26040638 | 2026-04-25 | 냉연공장 | CAL | 1.6 | 1410 | 18.91 | LC440R | LC44 | LC44 | 구조용 | OR26045218 | 19 | 209.9 | 741.6 | 793.6 | 672.4 | 459.6 | 400.2 | 445 | 0.88 | B | L | JIS5 | JIS 5호 | 245~365 | 440~540 | 29↑ |  |  | 301 | 500 | 32.2 | 0.177 | 1.16 | 0.96 | 1.35 | 1.107
H26040644 | CS26040604 | 냉연 | 1제강 | 2026-04-14 23:00 | HS59 | HSLA590C | LF | 1560.9 | 955306 | 0.0727 | 1.52 | 0.29 | 0.0169 | 0.003 | 0.002 | 0.0315 | 0.0338 | 0.035 | 0 | 0.0022 | 0.024 | 0.003 | 0.011 | 0.011 | 0 | 0.0002 | 0.004 | 2.3 | 0.333 | 1649.3 | 402 | 1 | 1568 | 252 | 3.9 | 41.7 | 0.0075 | 4628 | 11.3 | 5 | 0 | 1601/1565 |  | 0 | 7706 | 2713 | 5.1 | 6.3 | 0.064 | 0.096 | SL260402562 | H26040644 | CS26040604 | 냉연 | 1제강 | 1CC | 1 | 2026-04-15 | HSLA590C | HS59 | 250 | 1420 | 250 | 1420 | 27.87 | 1.4 | 0.05 | MP-LC | Medium | P5 | 96.9 | 정상 | Bifurcated | 1560.9 |  | 없음 | [5 empty] | OR26042742 | 9 | HC260402562 | SL260402562 | H26040644 | 2026-04-20 | 2열연 | 1.89 | 1380 | 27.45 | HSLA590C | HS59 | HS59 | OR26042742 | HS59 | 자동차 구조용 | 9 | 1230 | 1080 | 880 | 580 | E | 1225.2 | 1078.9 | 882.3 | 576 | E | 열연-산세 | T402562 | T | L |  |  |  | 477 | 617 | 21.9 | N |  |  | C260402579 | HC260402562 | HC260402562 | SL260402562 | H26040644 | 2026-04-26 | 냉연공장 | CGL_GA | 0.8 | 1370 | 15.1 | HSLA590C | HS59 | HS59 | 자동차 구조용 | OR26042742 | 9 | 192.2 | 707.5 | 800.9 | 669.1 | 467.8 | 390.4 | 439.1 | 0.8 | B | L | JIS5 | JIS 5호 | 440~600 | 590~710 | 20↑ |  |  | 493 | 661 | 23.1 | 0.153 | 0.94 | 0.82 | 1.13 | 0.927
H26040645 | CS26040605 | 냉연 | 1제강 | 2026-04-19 20:00 | LC44 | LC440R | LF | 1557.1 | 1103279 | 0.0735 | 1.22 | 0.24 | 0.0668 | 0.0041 | 0.0022 | 0.0422 | 0.048 | 0 | 0 | 0.0013 | 0.018 | 0 | 0.016 | 0.018 | 0 | 0.0012 | 0.0039 | 2.3 | 0.283 | 1661.2 | 521 | 1 | 1469 | 417 | 4.8 | 32.4 | 0.0083 | 8261 | 8.1 | 6.7 | 0 | 1606/1582 |  | 0 | 4626 | 746 | 9.3 | 6.7 | 0.056 | 0.084 | SL260402565 | H26040645 | CS26040605 | 냉연 | 1제강 | 1CC | 1 | 2026-04-20 | LC440R | LC44 | 250 | 1140 | 250 | 1140 | 22.37 | 1.5 | 0.05 | MP-LC | Medium | P5 | 94.2 | 정상 | Bifurcated | 1557.1 |  | 없음 | [5 empty] | OR26046192 | 7 | HC260402565 | SL260402565 | H26040645 | 2026-04-22 | 2열연 | 2.16 | 1100 | 22.04 | LC440R | LC44 | LC44 | OR26046192 | LC44 | 구조용 | 7 | 1200 | 1080 | 880 | 660 | E | 1195 | 1067.2 | 871.2 | 649.4 | E | 열연-산세 | T402565 | T | L |  |  |  | 343 | 481 | 28.3 | N |  |  | C260402582 | HC260402565 | HC260402565 | SL260402565 | H26040645 | 2026-04-26 | 냉연공장 | CGL_GA | 0.8 | 1090 | 19.84 | LC440R | LC44 | LC44 | 구조용 | OR26046192 | 7 | 158.4 | 705.9 | 792.4 | 666.3 | 480.2 | 381.4 | 434.2 | 1.06 | T | L | JIS5 | JIS 5호 | 245~365 | 440~540 | 29↑ |  |  | 315 | 500 | 30.2 | 0.186 | 1.07 | 1.01 | 1.39 | 1.12
H26040647 | CS26040607 | 냉연 | 1제강 | 2026-04-16 23:00 | IF27 | IF270_IN | RH | 1562.4 | 954726 | 0.0011 | 0.11 | 0.01 | 0.0085 | 0.0064 | 0.001 | 0.036 | 0.0387 | 0 | 0.0584 | 0.0039 | 0.021 | 0.0041 | 0.018 | 0.017 | 0 | 0.0009 | 0.0024 | 2 | 0.028 | 1659 | 720 | 2 | 1567 | 439 | 5.3 | 0 |  | 0 |  |  | 39.7 | 1615/1580 | 0.81 | 15.9 | 6301 | 256 | 6.2 |  | 0.0016 | 0.0024 | SL260402572 | H26040647 | CS26040607 | 냉연 | 1제강 | 2CC | 1 | 2026-04-17 | IF270_IN | IF27 | 250 | 1290 | 250 | 1290 | 25.32 | 1.35 | 0.02 | MP-IF | Soft | P3 | 96.1 | 정상 | Bifurcated | 1562.4 |  | 없음 | [5 empty] | OR26047593 | 7 | HC260402572 | SL260402572 | H26040647 | 2026-04-21 | 2열연 | 5.73 | 1250 | 24.94 | IF270_IN | IF27 | IF27 | OR26047593 | IF27 | 자동차 내판 | 7 | 1200 | 1080 | 920 | 700 | U | 1201.1 | 1077.5 | 923.3 | 694.2 | U | 열연-산세 | T402572 | T | L |  |  |  | 187 | 303 | 42.9 | N |  |  | C260402589 | HC260402572 | HC260402572 | SL260402572 | H26040647 | 2026-04-26 | 냉연공장 | CGL_GA | 1 | 1240 | 12.47 | IF270_IN | IF27 | IF27 | 자동차 내판 | OR26047593 | 7 | 140.6 | 735.2 | 812.8 | 652.9 | 461.2 | 393.9 | 403.4 | 0.81 | M | L | JIS5 | JIS 5호 | 120~190 | 270~350 | 44↑ | 0.22↑ |  | 171 | 299 | 47.8 | 0.235 | 2.14 | 1.76 | 2.46 | 2.03
H26040647 | CS26040607 | 냉연 | 1제강 | 2026-04-16 21:00 | IF34 | IF340_OUT | RH | 1560.6 | 1345556 | 0.0023 | 0.44 | 0.02 | 0.0441 | 0.0065 | 0.001 | 0.0416 | 0.0444 | 0.0102 | 0.0221 | 0.0005 | 0.01 | 0.0038 | 0.006 | 0.016 | 0.0005 | 0.0007 | 0.0027 | 1.3 | 0.08 | 1671.8 | 416 | 1 | 1407 | 303 | 7.7 | 0 |  | 0 |  |  | 25.2 | 1619/1570 | 0.54 | 16.2 | 6255 | 1691 | 7.5 |  | 0.002 | 0.003 | SL260402573 | H26040647 | CS26040607 | 냉연 | 1제강 | 2CC | 1 | 2026-04-17 | IF340_OUT | IF34 | 250 | 1810 | 250 | 1810 | 35.52 | 1.47 | 0.01 | MP-IF | Soft | P2 | 97 | 정상 | Bifurcated | 1560.6 |  | 없음 | [5 empty] | OR26048866 | 17 | HC260402573 | SL260402573 | H26040647 | 2026-04-22 | 2열연 | 5.53 | 1770 | 34.99 | IF340_OUT | IF34 | IF34 | OR26048866 | IF34 | 자동차 외판 | 17 | 1200 | 1080 | 910 | 680 | U | 1210.4 | 1061.3 | 910 | 677.4 | U | 열연-산세 | T402573 | T | L |  |  |  | 238 | 394 | 40.2 | N |  |  | C260402590 | HC260402573 | HC260402573 | SL260402573 | H26040647 | 2026-04-26 | 냉연공장 | CGL_GA | 1 | 1760 | 27.99 | IF340_OUT | IF34 | IF34 | 자동차 외판 | OR26048866 | 17 | 172.5 | 714.6 | 828.8 | 674.2 | 480.2 | 418.2 | 442.3 | 0.77 | M | L | JIS5 | JIS 5호 | 175~245 | 340~420 | 36↑ | 0.19↑ |  | 199 | 374 | 37.1 | 0.208 | 1.74 | 1.5 | 2.2 | 1.735
H26040647 | CS26040607 | 냉연 | 1제강 | 2026-04-15 20:00 | IF27 | IF270_IN | RH | 1563.1 | 1120000 | 0.0027 | 0.11 | 0 | 0.0062 | 0.0054 | 0.0027 | 0.0344 | 0.0384 | 0 | 0.0573 | 0.0005 | 0.026 | 0.0017 | 0.019 | 0.014 | 0 | 0.0006 | 0.0027 | 1.1 | 0.029 | 1672.2 | 451 | 1 | 896 | 253 | 3.1 | 0 |  | 0 |  |  | 26.3 | 1603/1580 | 0.64 | 11.6 | 7618 | 2051 | 6.1 |  | 0.0016 | 0.0024 | SL260402574 | H26040647 | CS26040607 | 냉연 | 1제강 | 2CC | 2 | 2026-04-16 | IF270_IN | IF27 | 250 | 1230 | 250 | 1230 | 24.14 | 1.39 | 0.04 | MP-IF | Soft | P1 | 97.6 | 정상 | Bifurcated | 1563.1 |  | 없음 | [5 empty] | OR26049907 | 4 | HC260402574 | SL260402574 | H26040647 | 2026-04-19 | 2열연 | 4 | 1190 | 23.78 | IF270_IN | IF27 | IF27 | OR26049907 | IF27 | 자동차 내판 | 4 | 1200 | 1080 | 920 | 700 | U | 1206 | 1064.8 | 905.5 | 689.5 | U | 열연-산세 | T402574 | T | L |  |  |  | 199 | 306 | 48.6 | N |  |  | C260402591 | HC260402574 | HC260402574 | SL260402574 | H26040647 | 2026-04-26 | 냉연공장 | CGL_GA | 0.8 | 1180 | 11.41 | IF270_IN | IF27 | IF27 | 자동차 내판 | OR26049907 | 4 | 171.6 | 743.2 | 817.6 | 662.4 | 490.5 | 408.6 | 414.1 | 0.79 | T | L | JIS5 | JIS 5호 | 120~190 | 270~350 | 44↑ | 0.22↑ |  | 148 | 289 | 45.8 | 0.234 | 1.83 | 1.71 | 2.4 | 1.913
H26040649 | CS26040609 | 냉연 | 1제강 | 2026-04-19 21:00 | IF27 | IF270_IN | RH | 1560.2 | 1194102 | 0.0017 | 0.12 | 0.03 | 0.0103 | 0.0064 | 0.0026 | 0.0347 | 0.04 | 0 | 0.0594 | 0.0039 | 0.021 | 0.0034 | 0.018 | 0.007 | 0 | 0.0012 | 0.0024 | 1.1 | 0.029 | 1675.9 | 475 | 2 | 877 | 310 | 7.7 | 0 |  | 0 |  |  | 27.7 | 1601/1569 | 1.42 | 14.3 | 7301 | 2894 | 6.1 |  | 0.0016 | 0.0024 | SL260402582 | H26040649 | CS26040609 | 냉연 | 1제강 | 1CC | 2 | 2026-04-20 | IF270_IN | IF27 | 250 | 1640 | 250 | 1640 | 32.18 | 1.37 | 0.02 | MP-IF | Soft | P1 | 96.2 | 정상 | Bifurcated | 1560.2 |  | 없음 | [5 empty] | OR26046010 | 12 | HC260402582 | SL260402582 | H26040649 | 2026-04-24 | 2열연 | 4.54 | 1600 | 31.7 | IF270_IN | IF27 | IF27 | OR26046010 | IF27 | 자동차 내판 | 12 | 1200 | 1080 | 920 | 700 | U | 1206.2 | 1072.7 | 918 | 694.3 | U | 열연-산세 | T402582 | T | L |  |  |  | 185 | 291 | 40.2 | N |  |  | C260402599 | HC260402582 | HC260402582 | SL260402582 | H26040649 | 2026-04-27 | 냉연공장 | CGL_GA | 1 | 1590 | 22.82 | IF270_IN | IF27 | IF27 | 자동차 내판 | OR26046010 | 12 | 162.5 | 756.1 | 819.2 | 644.2 | 471.2 | 417.6 | 409.8 | 0.81 | B | L | JIS5 | JIS 5호 | 120~190 | 270~350 | 44↑ | 0.22↑ |  | 158 | 298 | 45.9 | 0.241 | 2.03 | 1.78 | 2.52 | 2.027
H26040650 | CS26040600 | 냉연 | 1제강 | 2026-04-16 20:00 | IF27 | IF270_IN | RH | 1560.9 | 1110210 | 0.0022 | 0.1 | 0.02 | 0.0077 | 0.0049 | 0.0011 | 0.0259 | 0.0312 | 0 | 0.0568 | 0.0035 | 0.016 | 0.0024 | 0.007 | 0.011 | 0 | 0.0004 | 0.002 | 1.4 | 0.024 | 1673 | 800 | 1 | 1192 | 239 | 3.5 | 0 |  | 0 |  |  | 25.6 | 1608/1565 | 1.11 | 13.9 | 8691 | 2219 | 7 |  | 0.0016 | 0.0024 | SL260402585 | H26040650 | CS26040600 | 냉연 | 1제강 | 1CC | 1 | 2026-04-17 | IF270_IN | IF27 | 250 | 1730 | 250 | 1730 | 33.95 | 1.45 | 0.03 | MP-IF | Soft | P4 | 96.6 | 정상 | Bifurcated | 1560.9 |  | 없음 | [5 empty] | OR26041581 | 15 | HC260402585 | SL260402585 | H26040650 | 2026-04-22 | 2열연 | 3.63 | 1690 | 33.44 | IF270_IN | IF27 | IF27 | OR26041581 | IF27 | 자동차 내판 | 15 | 1200 | 1080 | 920 | 700 | U | 1191.3 | 1095.6 | 903.9 | 696 | U | 열연-산세 | T402585 | T | L |  |  |  | 187 | 295 | 46.1 | N |  |  | C260402602 | HC260402585 | HC260402585 | SL260402585 | H26040650 | 2026-04-27 | 냉연공장 | CGL_GA | 0.8 | 1680 | 16.39 | IF270_IN | IF27 | IF27 | 자동차 내판 | OR26041581 | 15 | 146.1 | 728.6 | 824.4 | 675 | 474.2 | 416.4 | 400.1 | 0.69 | M | L | JIS5 | JIS 5호 | 120~190 | 270~350 | 44↑ | 0.22↑ |  | 153 | 297 | 45.1 | 0.242 | 1.91 | 1.73 | 2.4 | 1.942
H26040652 | CS26040602 | 냉연 | 1제강 | 2026-04-17 23:00 | HS59 | HSLA590C | LF | 1558.9 | 1166670 | 0.0783 | 1.45 | 0.29 | 0.0185 | 0.0045 | 0.0025 | 0.0381 | 0.0406 | 0.0357 | 0 | 0.0031 | 0.011 | 0.0045 | 0.01 | 0.009 | 0 | 0.0013 | 0.004 | 2 | 0.325 | 1683.6 | 538 | 2 | 1247 | 198 | 7.2 | 35.5 | 0.0073 | 3041 | 11.7 | 6.3 | 0 | 1616/1578 |  | 0 | 6591 | 2941 | 7.9 | 8.6 | 0.064 | 0.096 | SL260402592 | H26040652 | CS26040602 | 냉연 | 1제강 | 1CC | 1 | 2026-04-18 | HSLA590C | HS59 | 250 | 1520 | 250 | 1520 | 29.83 | 1.45 | 0.03 | MP-LC | Medium | P4 | 93.7 | 정상 | Bifurcated | 1558.9 |  | 없음 | [5 empty] | OR26042491 | 13 | HC260402592 | SL260402592 | H26040652 | 2026-04-23 | 2열연 | 2.25 | 1480 | 29.38 | HSLA590C | HS59 | HS59 | OR26042491 | HS59 | 자동차 구조용 | 13 | 1230 | 1080 | 880 | 580 | E | 1226.5 | 1081.8 | 879.8 | 574.5 | E | 열연-산세 | T402592 | T | L |  |  |  | 481 | 594 | 22.9 | N |  |  | C260402610 | HC260402592 | HC260402592 | SL260402592 | H26040652 | 2026-04-27 | 냉연공장 | CAL | 0.8 | 1470 | 18.22 | HSLA590C | HS59 | HS59 | 자동차 구조용 | OR26042491 | 13 | 256.3 | 758.2 | 792.8 | 657.1 | 475.3 | 406 | 424.1 | 0.87 | M | L | JIS5 | JIS 5호 | 440~600 | 590~710 | 20↑ |  |  | 481 | 636 | 20.9 | 0.15 | 0.96 | 0.95 | 1.19 | 1.012
H26040655 | CS26040605 | 냉연 | 1제강 | 2026-04-20 21:00 | IF34 | IF340_OUT | RH | 1560.6 | 1331644 | 0.0025 | 0.43 | 0.02 | 0.0475 | 0.0053 | 0.0001 | 0.0398 | 0.0451 | 0.013 | 0.0197 | 0 | 0.013 | 0.001 | 0.009 | 0.006 | 0.0005 | 0.0006 | 0.0027 | 1.7 | 0.078 | 1657.9 | 560 | 2 | 1281 | 374 | 5.5 | 0 |  | 0 |  |  | 36 | 1618/1568 | 0.88 | 12.8 | 6782 | 2727 | 5.4 |  | 0.002 | 0.003 | SL260402603 | H26040655 | CS26040605 | 냉연 | 1제강 | 1CC | 1 | 2026-04-21 | IF340_OUT | IF34 | 250 | 1780 | 250 | 1780 | 34.93 | 1.46 | 0.03 | MP-IF | Soft | P4 | 93 | 정상 | Bifurcated | 1560.6 |  | 없음 | [5 empty] | OR26043282 | 5 | HC260402603 | SL260402603 | H26040655 | 2026-04-23 | 2열연 | 3.05 | 1740 | 34.41 | IF340_OUT | IF34 | IF34 | OR26043282 | IF34 | 자동차 외판 | 5 | 1200 | 1080 | 910 | 680 | U | 1214.5 | 1065 | 919.4 | 682.6 | U | 열연-산세 | T402603 | T | L |  |  |  | 269 | 379 | 38.7 | N |  |  | C260402621 | HC260402603 | HC260402603 | SL260402603 | H26040655 | 2026-04-28 | 냉연공장 | CGL_GA | 0.7 | 1730 | 24.78 | IF340_OUT | IF34 | IF34 | 자동차 외판 | OR26043282 | 5 | 167.6 | 700.5 | 824 | 660.5 | 464.3 | 398.9 | 409.7 | 0.89 | M | L | JIS5 | JIS 5호 | 175~245 | 340~420 | 36↑ | 0.19↑ |  | 215 | 379 | 36.1 | 0.21 | 1.62 | 1.5 | 2.02 | 1.66
H26040657 | CS26040607 | 냉연 | 1제강 | 2026-04-21 20:00 | IF27 | IF270_IN | RH | 1555.3 | 1187790 | 0.0017 | 0.07 | 0.03 | 0.0072 | 0.0048 | 0.0012 | 0.0356 | 0.0394 | 0 | 0.062 | 0.002 | 0.023 | 0.0047 | 0.012 | 0.01 | 0 | 0.0008 | 0.0025 | 1.9 | 0.021 | 1649.7 | 594 | 2 | 1559 | 434 | 3 | 0 |  | 0 |  |  | 34.3 | 1614/1567 | 1 | 10.5 | 7043 | 2527 | 9.2 |  | 0.0016 | 0.0024 | SL260402611 | H26040657 | CS26040607 | 냉연 | 1제강 | 1CC | 1 | 2026-04-22 | IF270_IN | IF27 | 250 | 1170 | 250 | 1170 | 22.96 | 1.39 | 0.05 | MP-IF | Soft | P3 | 95.4 | 정상 | Bifurcated | 1555.3 |  | 없음 | [5 empty] | OR26043278 | 2 | HC260402611 | SL260402611 | H26040657 | 2026-04-25 | 2열연 | 4.23 | 1130 | 22.62 | IF270_IN | IF27 | IF27 | OR26043278 | IF27 | 자동차 내판 | 2 | 1200 | 1080 | 920 | 700 | U | 1196 | 1080.2 | 915.2 | 713.9 | U | 열연-산세 | T402611 | T | L |  |  |  | 219 | 306 | 43.3 | N |  |  | C260402629 | HC260402611 | HC260402611 | SL260402611 | H26040657 | 2026-04-28 | 냉연공장 | CAL | 1 | 1120 | 20.81 | IF270_IN | IF27 | IF27 | 자동차 내판 | OR26043278 | 2 | 218.2 | 733.7 | 832.3 | 674 | 476.8 | 385.7 | 432.7 | 0.79 | M | L | JIS5 | JIS 5호 | 120~190 | 270~350 | 44↑ | 0.22↑ |  | 146 | 301 | 49.1 | 0.246 | 1.95 | 1.73 | 2.42 | 1.958
H26040659 | CS26040609 | 냉연 | 1제강 | 2026-04-16 20:00 | BH34 | BH340_OUT | RH | 1561.2 | 1046870 | 0.0024 | 0.4 | 0.02 | 0.041 | 0.0062 | 0 | 0.0416 | 0.0437 | 0.0076 | 0 | 0.002 | 0.026 | 0.0036 | 0.018 | 0.015 | 0.0004 | 0.0005 | 0.003 | 1.9 | 0.078 | 1675.8 | 585 | 2 | 1411 | 281 | 4.3 | 0 |  | 0 |  |  | 38 | 1599/1573 | 0.54 | 13.8 | 8552 | 1339 | 5.9 |  | 0.002 | 0.003 | SL260402619 | H26040659 | CS26040609 | 냉연 | 1제강 | 2CC | 1 | 2026-04-17 | BH340_OUT | BH34 | 250 | 1130 | 250 | 1130 | 22.18 | 1.42 | 0.03 | MP-IF | Soft | P2 | 94.3 | 정상 | Bifurcated | 1561.2 |  | 없음 | [5 empty] | OR26045117 | 10 | HC260402619 | SL260402619 | H26040659 | 2026-04-21 | 2열연 | 4.25 | 1090 | 21.84 | BH340_OUT | BH34 | BH34 | OR26045117 | BH34 | 자동차 외판 | 10 | 1200 | 1080 | 910 | 650 | U | 1200.4 | 1095.5 | 901.3 | 659.6 | U | 열연-산세 | T402619 | T | L |  |  |  | 270 | 353 | 39.2 | N |  |  | C260402637 | HC260402619 | HC260402619 | SL260402619 | H26040659 | 2026-04-28 | 냉연공장 | CGL_GA | 1 | 1080 | 13.76 | BH340_OUT | BH34 | BH34 | 자동차 외판 | OR26045117 | 10 | 154.2 | 733.1 | 824.3 | 678.4 | 469.8 | 389.9 | 425.2 | 1 | T | L | JIS5 | JIS 5호 | 185~265 | 340~420 | 34↑ | 0.19↑ | 30↑ | 234 | 374 | 36.9 | 0.204 | 1.59 | 1.55 | 2.06 | 1.688 | 36
H26040660 | CS26040600 | 냉연 | 1제강 | 2026-04-19 22:00 | IF27 | IF270_IN | RH | 1557.6 | 932313 | 0.0027 | 0.13 | 0 | 0.0141 | 0.0076 | 0.0022 | 0.0331 | 0.0358 | 0 | 0.0544 | 0.0006 | 0.015 | 0.0038 | 0.011 | 0.019 | 0 | 0.0011 | 0.0025 | 1.5 | 0.03 | 1676.7 | 867 | 1 | 971 | 275 | 6.4 | 0 |  | 0 |  |  | 28.8 | 1596/1570 | 1.27 | 13.9 | 5803 | 1189 | 7 |  | 0.0016 | 0.0024 | SL260402622 | H26040660 | CS26040600 | 냉연 | 1제강 | 1CC | 1 | 2026-04-20 | IF270_IN | IF27 | 250 | 1290 | 250 | 1290 | 25.32 | 1.29 | 0.03 | MP-IF | Soft | P2 | 98.1 | 정상 | Bifurcated | 1557.6 |  | 없음 | [5 empty] | OR26042928 | 9 | HC260402622 | SL260402622 | H26040660 | 2026-04-22 | 2열연 | 3.96 | 1250 | 24.94 | IF270_IN | IF27 | IF27 | OR26042928 | IF27 | 자동차 내판 | 9 | 1200 | 1080 | 920 | 700 | U | 1195.5 | 1079 | 917.4 | 703.8 | U | 열연-산세 | T402622 | T | L |  |  |  | 175 | 283 | 45.8 | N |  |  | C260402640 | HC260402622 | HC260402622 | SL260402622 | H26040660 | 2026-04-28 | 냉연공장 | CGL_GA | 0.8 | 1240 | 12.22 | IF270_IN | IF27 | IF27 | 자동차 내판 | OR26042928 | 9 | 175.3 | 752.4 | 819 | 653.5 | 480.4 | 413.3 | 441.9 | 0.79 | M | L | JIS5 | JIS 5호 | 120~190 | 270~350 | 44↑ | 0.22↑ |  | 156 | 295 | 48.9 | 0.237 | 1.86 | 1.64 | 2.32 | 1.865
H26040660 | CS26040600 | 냉연 | 1제강 | 2026-04-19 20:00 | LC44 | LC440R | LF | 1561.9 | 1206724 | 0.0692 | 1.2 | 0.25 | 0.067 | 0.0056 | 0.0009 | 0.0502 | 0.0549 | 0 | 0 | 0.0004 | 0.028 | 0.0035 | 0.014 | 0.019 | 0 | 0.0003 | 0.0045 | 1.7 | 0.278 | 1667.3 | 323 | 1 | 1566 | 257 | 4.6 | 48.8 | 0.0082 | 5791 | 5.7 | 3.3 | 0 | 1597/1583 |  | 0 | 5170 | 518 | 7.4 | 8.9 | 0.056 | 0.084 | SL260402624 | H26040660 | CS26040600 | 냉연 | 1제강 | 1CC | 1 | 2026-04-20 | LC440R | LC44 | 250 | 1740 | 250 | 1740 | 34.15 | 1.31 | 0.04 | MP-LC | Medium | P2 | 96 | 정상 | Bifurcated | 1561.9 |  | 없음 | [5 empty] | OR26047654 | 15 | HC260402624 | SL260402624 | H26040660 | 2026-04-25 | 2열연 | 4.2 | 1700 | 33.64 | LC440R | LC44 | LC44 | OR26047654 | LC44 | 구조용 | 15 | 1200 | 1080 | 880 | 660 | E | 1194.4 | 1067.6 | 881.7 | 644.6 | E | 열연-산세 | T402624 | T | L |  |  |  | 329 | 473 | 29.5 | N |  |  | C260402642 | HC260402624 | HC260402624 | SL260402624 | H26040660 | 2026-04-29 | 냉연공장 | CAL | 1.4 | 1690 | 22.88 | LC440R | LC44 | LC44 | 구조용 | OR26047654 | 15 | 221.1 | 746.6 | 807.9 | 644.6 | 467.4 | 400.5 | 430.2 | 1.03 | B | L | JIS5 | JIS 5호 | 245~365 | 440~540 | 29↑ |  |  | 325 | 487 | 33.5 | 0.181 | 1.22 | 1.16 | 1.41 | 1.238
H26040665 | CS26040605 | 냉연 | 1제강 | 2026-04-22 23:00 | HS59 | HSLA590C | LF | 1562.3 | 1026784 | 0.0861 | 1.53 | 0.28 | 0.0186 | 0.0051 | 0.0019 | 0.0377 | 0.0407 | 0.0379 | 0 | 0.0012 | 0.029 | 0.004 | 0.006 | 0.012 | 0 | 0.0004 | 0.0043 | 1.5 | 0.349 | 1641 | 577 | 2 | 1199 | 396 | 6.7 | 35.8 | 0.0101 | 8044 | 5.9 | 6.8 | 0 | 1615/1575 |  | 0 | 4789 | 1555 | 5.2 | 7 | 0.064 | 0.096 | SL260402642 | H26040665 | CS26040605 | 냉연 | 1제강 | 1CC | 2 | 2026-04-23 | HSLA590C | HS59 | 250 | 1370 | 250 | 1370 | 26.89 | 1.33 | 0.05 | MP-LC | Medium | P3 | 98.8 | 정상 | Bifurcated | 1562.3 |  | 없음 | [5 empty] | OR26047815 | 7 | HC260402642 | SL260402642 | H26040665 | 2026-04-25 | 2열연 | 2.49 | 1330 | 26.48 | HSLA590C | HS59 | HS59 | OR26047815 | HS59 | 자동차 구조용 | 7 | 1230 | 1080 | 880 | 580 | E | 1240.4 | 1079.6 | 884 | 562 | E | 열연-산세 | T402642 | T | L |  |  |  | 487 | 608 | 22.6 | N |  |  | C260402660 | HC260402642 | HC260402642 | SL260402642 | H26040665 | 2026-04-30 | 냉연공장 | CGL_GA | 1 | 1320 | 12.45 | HSLA590C | HS59 | HS59 | 자동차 구조용 | OR26047815 | 7 | 168 | 754.8 | 789.4 | 659.6 | 473.8 | 386.7 | 405.5 | 0.78 | B | L | JIS5 | JIS 5호 | 440~600 | 590~710 | 20↑ |  |  | 533 | 666 | 21.8 | 0.148 | 0.91 | 0.79 | 1.15 | 0.91
H26040666 | CS26040606 | 냉연 | 1제강 | 2026-04-21 20:00 | IF27 | IF270_IN | RH | 1556.1 | 981506 | 0.0014 | 0.13 | 0.01 | 0.0129 | 0.005 | 0.0017 | 0.0297 | 0.0335 | 0 | 0.0584 | 0.0014 | 0.014 | 0.0013 | 0.012 | 0.018 | 0 | 0.0004 | 0.0023 | 1.6 | 0.028 | 1652.6 | 851 | 1 | 1404 | 321 | 4 | 0 |  | 0 |  |  | 34.4 | 1619/1587 | 1.04 | 17.8 | 5158 | 2389 | 9.2 |  | 0.0016 | 0.0024 | SL260402647 | H26040666 | CS26040606 | 냉연 | 1제강 | 1CC | 1 | 2026-04-22 | IF270_IN | IF27 | 250 | 1610 | 250 | 1610 | 31.6 | 1.48 | 0.03 | MP-IF | Soft | P3 | 95.3 | 정상 | Bifurcated | 1556.1 |  | 없음 | [5 empty] | OR26049906 | 7 | HC260402647 | SL260402647 | H26040666 | 2026-04-24 | 2열연 | 10.56 | 1570 | 31.12 | IF270_IN | IF27 | IF27 | OR26049906 | IF27 | 자동차 내판 | 7 | 1200 | 1080 | 920 | 700 | U | 1198.5 | 1061.4 | 914.3 | 707.3 | U | 열연-산세 | T402647 | T | L |  |  |  | 196 | 301 | 44.7 | N |  |  | C260402665 | HC260402647 | HC260402647 | SL260402647 | H26040666 | 2026-04-30 | 냉연공장 | CGL_GA | 1.6 | 1560 | 28.01 | IF270_IN | IF27 | IF27 | 자동차 내판 | OR26049906 | 7 | 148.1 | 734.2 | 820.4 | 646.2 | 450.2 | 404.3 | 442.2 | 0.97 | M | L | JIS5 | JIS 5호 | 120~190 | 270~350 | 44↑ | 0.22↑ |  | 159 | 299 | 50.9 | 0.236 | 2.06 | 1.85 | 2.61 | 2.092
H26040666 | CS26040606 | 냉연 | 1제강 | 2026-04-19 21:00 | LC34 | LC340 | LF | 1554.7 | 1093584 | 0.0407 | 0.39 | 0.02 | 0.0254 | 0.0079 | 0.0028 | 0.0329 | 0.0357 | 0 | 0 | 0.001 | 0.016 | 0.0011 | 0.008 | 0.008 | 0 | 0.0003 | 0.0041 | 1.2 | 0.11 | 1653.9 | 362 | 1 | 1119 | 255 | 6.3 | 26.5 | 0.0129 | 4409 | 10.2 | 4.1 | 0 | 1604/1583 |  | 0 | 6738 | 1483 | 9.3 | 9.1 | 0.032 | 0.048 | SL260402648 | H26040666 | CS26040606 | 냉연 | 1제강 | 2CC | 2 | 2026-04-20 | LC340 | LC34 | 250 | 1790 | 250 | 1790 | 35.13 | 1.26 | 0.04 | MP-LC | Medium | P4 | 94.7 | 정상 | Bifurcated | 1554.7 |  | 없음 | [5 empty] | OR26049673 | 8 | HC260402648 | SL260402648 | H26040666 | 2026-04-25 | 2열연 | 3.36 | 1750 | 34.6 | LC340 | LC34 | LC34 | OR26049673 | LC34 | 일반 가공용 | 8 | 1200 | 1080 | 890 | 680 | E | 1211.5 | 1065 | 873.6 | 681.2 | E | 열연-산세 | T402648 | T | L |  |  |  | 277 | 389 | 34.4 | N |  |  | C260402666 | HC260402648 | HC260402648 | SL260402648 | H26040666 | 2026-04-30 | 냉연공장 | CAL | 1 | 1740 | 18.68 | LC340 | LC34 | LC34 | 일반 가공용 | OR26049673 | 8 | 255 | 701.2 | 774.7 | 662.4 | 471.9 | 399.6 | 403.8 | 2.03 | M | L | JIS5 | JIS 5호 | 175~275 | 340~440 | 34↑ |  |  | 238 | 364 | 35.5 | 0.198 | 1.37 | 1.09 | 1.39 | 1.235
H26040668 | CS26040608 | 냉연 | 1제강 | 2026-04-21 22:00 | HS59 | HSLA590C | LF | 1565.8 | 1006490 | 0.0821 | 1.54 | 0.29 | 0.0145 | 0.0018 | 0.0018 | 0.048 | 0.0532 | 0.0341 | 0 | 0.0035 | 0.026 | 0.0042 | 0.015 | 0.007 | 0 | 0.0014 | 0.0039 | 1 | 0.347 | 1684.4 | 409 | 1 | 1220 | 264 | 7.9 | 25.4 | 0.0064 | 7630 | 7.4 | 4.8 | 0 | 1608/1575 |  | 0 | 7784 | 1769 | 6.3 | 9.6 | 0.064 | 0.096 | SL260402654 | H26040668 | CS26040608 | 냉연 | 1제강 | 1CC | 2 | 2026-04-22 | HSLA590C | HS59 | 250 | 1120 | 250 | 1120 | 21.98 | 1.32 | 0.05 | MP-LC | Medium | P1 | 95.6 | 정상 | Bifurcated | 1565.8 |  | 없음 | [5 empty] | OR26047771 | 9 | HC260402654 | SL260402654 | H26040668 | 2026-04-24 | 2열연 | 3.38 | 1080 | 21.65 | HSLA590C | HS59 | HS59 | OR26047771 | HS59 | 자동차 구조용 | 9 | 1230 | 1080 | 880 | 580 | E | 1236.1 | 1060.9 | 883.8 | 581.6 | E | 열연-산세 | T402654 | T | L |  |  |  | 488 | 613 | 23.2 | N |  |  | C260402672 | HC260402654 | HC260402654 | SL260402654 | H26040668 | 2026-04-30 | 냉연공장 | CGL_GA | 1.4 | 1070 | 14.07 | HSLA590C | HS59 | HS59 | 자동차 구조용 | OR26047771 | 9 | 113 | 752.3 | 792.1 | 672.8 | 499.3 | 390 | 433.5 | 0.87 | T | L | JIS5 | JIS 5호 | 440~600 | 590~710 | 20↑ |  |  | 513 | 654 | 22.9 | 0.15 | 0.84 | 0.81 | 1.12 | 0.895
H26050670 | CS26050600 | 냉연 | 1제강 | 2026-04-24 21:00 | IF27 | IF270_IN | RH | 1556.9 | 1107740 | 0.0023 | 0.11 | 0.01 | 0.0172 | 0.0048 | 0.003 | 0.0366 | 0.0413 | 0 | 0.0589 | 0.0018 | 0.024 | 0.0001 | 0.018 | 0.017 | 0 | 0.0004 | 0.0025 | 1.3 | 0.028 | 1648.9 | 564 | 2 | 1161 | 333 | 4.5 | 0 |  | 0 |  |  | 38.5 | 1611/1584 | 1.1 | 10.9 | 4584 | 819 | 5.7 |  | 0.0016 | 0.0024 | SL260502665 | H26050670 | CS26050600 | 냉연 | 1제강 | 1CC | 2 | 2026-04-25 | IF270_IN | IF27 | 250 | 1420 | 250 | 1420 | 27.87 | 1.35 | 0.03 | MP-IF | Soft | P2 | 95.3 | 정상 | Bifurcated | 1556.9 |  | 없음 | [5 empty] | OR26052615 | 8 | HC260502665 | SL260502665 | H26050670 | 2026-04-27 | 2열연 | 4.92 | 1380 | 27.45 | IF270_IN | IF27 | IF27 | OR26052615 | IF27 | 자동차 내판 | 8 | 1200 | 1080 | 920 | 700 | U | 1216.2 | 1095 | 917.1 | 704.2 | U | 열연-산세 | T502665 | T | L |  |  |  | 197 | 309 | 45.2 | N |  |  | C260502683 | HC260502665 | HC260502665 | SL260502665 | H26050670 | 2026-05-01 | 냉연공장 | CAL | 1 | 1370 | 14.27 | IF270_IN | IF27 | IF27 | 자동차 내판 | OR26052615 | 8 | 256.8 | 742.3 | 830.3 | 664.8 | 486.2 | 386.5 | 412.1 | 0.83 | M | L | JIS5 | JIS 5호 | 120~190 | 270~350 | 44↑ | 0.22↑ |  | 145 | 299 | 47.8 | 0.236 | 1.94 | 1.8 | 2.48 | 2.005
H26050674 | CS26050604 | 냉연 | 1제강 | 2026-04-18 21:00 | IF27 | IF270_IN | RH | 1557.8 | 1207950 | 0.002 | 0.09 | 0.01 | 0.0107 | 0.0078 | 0.0018 | 0.0295 | 0.034 | 0 | 0.0612 | 0.0024 | 0.028 | 0.0022 | 0.011 | 0.008 | 0 | 0.0002 | 0.0025 | 2.5 | 0.025 | 1675.8 | 414 | 2 | 877 | 178 | 3.8 | 0 |  | 0 |  |  | 26.4 | 1594/1589 | 1.42 | 11.3 | 5852 | 2906 | 5.4 |  | 0.0016 | 0.0024 | SL260502679 | H26050674 | CS26050604 | 냉연 | 1제강 | 2CC | 2 | 2026-04-19 | IF270_IN | IF27 | 250 | 1500 | 250 | 1500 | 29.44 | 1.41 | 0.06 | MP-IF | Soft | P3 | 94.4 | 정상 | Bifurcated | 1557.8 |  | 없음 | [5 empty] | OR26053618 | 16 | HC260502679 | SL260502679 | H26050674 | 2026-04-24 | 2열연 | 6.21 | 1460 | 29 | IF270_IN | IF27 | IF27 | OR26053618 | IF27 | 자동차 내판 | 16 | 1200 | 1080 | 920 | 700 | U | 1197.3 | 1066.2 | 936.6 | 695 | U | 열연-산세 | T502679 | T | L |  |  |  | 195 | 297 | 45.6 | N |  |  | C260502697 | HC260502679 | HC260502679 | SL260502679 | H26050674 | 2026-05-01 | 냉연공장 | CGL_GA | 1.4 | 1450 | 19.72 | IF270_IN | IF27 | IF27 | 자동차 내판 | OR26053618 | 16 | 116.8 | 716.4 | 812.4 | 641.5 | 481.6 | 388.1 | 444.4 | 0.77 | T | L | JIS5 | JIS 5호 | 120~190 | 270~350 | 44↑ | 0.22↑ |  | 160 | 308 | 49.4 | 0.242 | 1.83 | 1.68 | 2.36 | 1.887
H26050674 | CS26050604 | 냉연 | 1제강 | 2026-04-21 21:00 | IF27 | IF270_IN | RH | 1557.7 | 1117653 | 0.0014 | 0.12 | 0.01 | 0.0097 | 0.0041 | 0.002 | 0.034 | 0.0376 | 0 | 0.0568 | 0.0025 | 0.016 | 0.0019 | 0.013 | 0.006 | 0 | 0.0014 | 0.0021 | 1.5 | 0.027 | 1643.9 | 531 | 1 | 1301 | 290 | 4.4 | 0 |  | 0 |  |  | 35.8 | 1591/1573 | 0.57 | 13.2 | 6460 | 442 | 9.8 |  | 0.0016 | 0.0024 | SL260502680 | H26050674 | CS26050604 | 냉연 | 1제강 | 2CC | 2 | 2026-04-22 | IF270_IN | IF27 | 250 | 1880 | 250 | 1880 | 36.89 | 1.48 | 0.04 | MP-IF | Soft | P2 | 97.6 | 정상 | Bifurcated | 1557.7 |  | 없음 | [5 empty] | OR26053086 | 18 | HC260502680 | SL260502680 | H26050674 | 2026-04-27 | 2열연 | 4.18 | 1840 | 36.34 | IF270_IN | IF27 | IF27 | OR26053086 | IF27 | 자동차 내판 | 18 | 1200 | 1080 | 920 | 700 | U | 1197.6 | 1080.8 | 927.8 | 694.2 | U | 열연-산세 | T502680 | T | L |  |  |  | 189 | 294 | 44.7 | N |  |  | C260502698 | HC260502680 | HC260502680 | SL260502680 | H26050674 | 2026-05-02 | 냉연공장 | CGL_GA | 0.8 | 1830 | 34.89 | IF270_IN | IF27 | IF27 | 자동차 내판 | OR26053086 | 18 | 158.9 | 752.8 | 816.6 | 647.6 | 495.9 | 405.8 | 424.8 | 0.86 | B | L | JIS5 | JIS 5호 | 120~190 | 270~350 | 44↑ | 0.22↑ |  | 176 | 303 | 48.2 | 0.238 | 2.01 | 1.88 | 2.57 | 2.085
H26050678 | CS26050608 | 냉연 | 1제강 | 2026-04-20 22:00 | IF34 | IF340_OUT | RH | 1556.7 | 1098333 | 0.0031 | 0.48 | 0.02 | 0.0471 | 0.005 | 0.0014 | 0.0296 | 0.0321 | 0.0114 | 0.0171 | 0.0023 | 0.029 | 0.0004 | 0.017 | 0.016 | 0.0005 | 0.0004 | 0.0032 | 2.1 | 0.092 | 1667.9 | 472 | 2 | 1534 | 223 | 3 | 0 |  | 0 |  |  | 34.5 | 1613/1572 | 0.69 | 16.4 | 6252 | 2034 | 7.9 |  | 0.002 | 0.003 | SL260502695 | H26050678 | CS26050608 | 냉연 | 1제강 | 2CC | 1 | 2026-04-21 | IF340_OUT | IF34 | 250 | 1210 | 250 | 1210 | 23.75 | 1.43 | 0.05 | MP-IF | Soft | P3 | 92.4 | 정상 | Bifurcated | 1556.7 |  | 없음 | [5 empty] | OR26055190 | 5 | HC260502695 | SL260502695 | H26050678 | 2026-04-26 | 2열연 | 3.53 | 1170 | 23.39 | IF340_OUT | IF34 | IF34 | OR26055190 | IF34 | 자동차 외판 | 5 | 1200 | 1080 | 910 | 680 | U | 1191.3 | 1092.8 | 901 | 691.9 | U | 열연-산세 | T502695 | T | L |  |  |  | 247 | 373 | 36.3 | N |  |  | C260502713 | HC260502695 | HC260502695 | SL260502695 | H26050678 | 2026-05-02 | 냉연공장 | CGL_GA | 0.8 | 1160 | 11.23 | IF340_OUT | IF34 | IF34 | 자동차 외판 | OR26055190 | 5 | 182 | 750.3 | 836.1 | 670.2 | 496.2 | 396.6 | 402.3 | 0.84 | M | L | JIS5 | JIS 5호 | 175~245 | 340~420 | 36↑ | 0.19↑ |  | 209 | 368 | 38.8 | 0.217 | 1.7 | 1.46 | 2.1 | 1.68
H26050680 | CS26050600 | 냉연 | 1제강 | 2026-04-27 20:00 | LC34 | LC340 | LF | 1560.5 | 1220507 | 0.0438 | 0.35 | 0.02 | 0.0299 | 0.0091 | 0.0029 | 0.045 | 0.0475 | 0 | 0 | 0.0005 | 0.017 | 0.0039 | 0.013 | 0.015 | 0 | 0.0003 | 0.0036 | 1.9 | 0.108 | 1673.3 | 398 | 1 | 1033 | 274 | 3.6 | 47.2 | 0.013 | 4545 | 11.9 | 5.1 | 0 | 1611/1582 |  | 0 | 7977 | 1655 | 6.6 | 6.2 | 0.032 | 0.048 | SL260502704 | H26050680 | CS26050600 | 냉연 | 1제강 | 1CC | 1 | 2026-04-28 | LC340 | LC34 | 250 | 1420 | 250 | 1420 | 27.87 | 1.36 | 0.05 | MP-LC | Medium | P2 | 93 | 정상 | Bifurcated | 1560.5 |  | 없음 | [5 empty] | OR26058104 | 7 | HC260502704 | SL260502704 | H26050680 | 2026-04-30 | 2열연 | 2.58 | 1380 | 27.45 | LC340 | LC34 | LC34 | OR26058104 | LC34 | 일반 가공용 | 7 | 1200 | 1080 | 890 | 680 | E | 1216.3 | 1066.5 | 903.4 | 654.9 | E | 열연-산세 | T502704 | T | L |  |  |  | 275 | 399 | 35 | N |  |  | C260502722 | HC260502704 | HC260502704 | SL260502704 | H26050680 | 2026-05-03 | 냉연공장 | CAL | 0.8 | 1370 | 15.1 | LC340 | LC34 | LC34 | 일반 가공용 | OR26058104 | 7 | 276.6 | 725.2 | 775.9 | 656.7 | 498.4 | 392.1 | 430 | 1.14 | T | L | JIS5 | JIS 5호 | 175~275 | 340~440 | 34↑ |  |  | 242 | 367 | 36.3 | 0.201 | 1.28 | 1.16 | 1.58 | 1.295
H26050683 | CS26050603 | 냉연 | 1제강 | 2026-04-26 22:00 | HS59 | HSLA590C | LF | 1558.9 | 1192308 | 0.0823 | 1.53 | 0.3 | 0.017 | 0.0014 | 0.0027 | 0.0472 | 0.0515 | 0.0339 | 0 | 0.0037 | 0.016 | 0.0004 | 0.009 | 0.007 | 0 | 0.0005 | 0.0038 | 1.6 | 0.342 | 1685.3 | 328 | 1 | 1328 | 279 | 6.7 | 48.9 | 0.0042 | 3141 | 9.4 | 4.4 | 0 | 1604/1585 |  | 0 | 5714 | 1829 | 8.8 | 7.2 | 0.064 | 0.096 | SL260502715 | H26050683 | CS26050603 | 냉연 | 1제강 | 2CC | 1 | 2026-04-27 | HSLA590C | HS59 | 250 | 1530 | 250 | 1530 | 30.03 | 1.44 | 0.05 | MP-LC | Medium | P1 | 93 | 정상 | Bifurcated | 1558.9 |  | 없음 | [5 empty] | OR26058848 | 14 | HC260502715 | SL260502715 | H26050683 | 2026-04-30 | 2열연 | 2.86 | 1490 | 29.58 | HSLA590C | HS59 | HS59 | OR26058848 | HS59 | 자동차 구조용 | 14 | 1230 | 1080 | 880 | 580 | E | 1223.7 | 1067.7 | 883.6 | 622.2 | E | 열연-산세 | T502715 | T | L |  |  |  | 492 | 596 | 23 | N |  |  | C260502733 | HC260502715 | HC260502715 | SL260502715 | H26050683 | 2026-05-03 | 냉연공장 | CAL | 1.2 | 1480 | 26.03 | HSLA590C | HS59 | HS59 | 자동차 구조용 | OR26058848 | 14 | 230.3 | 720.6 | 797.7 | 657.9 | 480.3 | 420.5 | 437.8 | 1.06 | M | L | JIS5 | JIS 5호 | 440~600 | 590~710 | 20↑ |  |  | 450 | 624 | 24.1 | 0.144 | 0.85 | 0.75 | 1.04 | 0.848
H26050685 | CS26050605 | 냉연 | 1제강 | 2026-04-22 21:00 | IF34 | IF340_OUT | RH | 1555.8 | 1349236 | 0.0033 | 0.46 | 0.01 | 0.0458 | 0.0044 | 0.0007 | 0.0266 | 0.0302 | 0.0117 | 0.0214 | 0.0008 | 0.01 | 0.0033 | 0.014 | 0.01 | 0.0007 | 0.0009 | 0.0024 | 1.6 | 0.084 | 1650.7 | 824 | 2 | 921 | 211 | 3.5 | 0 |  | 0 |  |  | 33.4 | 1614/1569 | 0.95 | 16.9 | 6748 | 596 | 6.5 |  | 0.002 | 0.003 | SL260502722 | H26050685 | CS26050605 | 냉연 | 1제강 | 1CC | 2 | 2026-04-23 | IF340_OUT | IF34 | 250 | 1550 | 250 | 1550 | 30.42 | 1.46 | 0.01 | MP-IF | Soft | P4 | 92.1 | 정상 | Bifurcated | 1555.8 |  | 없음 | [5 empty] | OR26051420 | 9 | HC260502722 | SL260502722 | H26050685 | 2026-04-27 | 2열연 | 5.55 | 1510 | 29.96 | IF340_OUT | IF34 | IF34 | OR26051420 | IF34 | 자동차 외판 | 9 | 1200 | 1080 | 910 | 680 | U | 1210.1 | 1070.3 | 900.5 | 706.4 | U | 열연-산세 | T502722 | T | L |  |  |  | 232 | 391 | 39.3 | N |  |  | C260502740 | HC260502722 | HC260502722 | SL260502722 | H26050685 | 2026-05-03 | 냉연공장 | CGL_GA | 1.2 | 1500 | 27.26 | IF340_OUT | IF34 | IF34 | 자동차 외판 | OR26051420 | 9 | 141.9 | 729.3 | 823.9 | 658.3 | 477.5 | 396.4 | 423.9 | 0.8 | M | L | JIS5 | JIS 5호 | 175~245 | 340~420 | 36↑ | 0.19↑ |  | 209 | 365 | 40.1 | 0.215 | 1.78 | 1.61 | 2.29 | 1.823
H26050685 | CS26050605 | 냉연 | 1제강 | 2026-04-25 20:00 | HS59 | HSLA590C | LF | 1557.3 | 1352475 | 0.082 | 1.51 | 0.31 | 0.0164 | 0.0042 | 0.0008 | 0.0413 | 0.0446 | 0.036 | 0 | 0.0035 | 0.028 | 0.0019 | 0.014 | 0.012 | 0 | 0.0014 | 0.0039 | 1.1 | 0.342 | 1661.7 | 406 | 2 | 945 | 357 | 7.8 | 44.3 | 0.0066 | 4123 | 11.1 | 4.2 | 0 | 1601/1578 |  | 0 | 5046 | 130 | 8.9 | 9.2 | 0.064 | 0.096 | SL260502724 | H26050685 | CS26050605 | 냉연 | 1제강 | 1CC | 2 | 2026-04-26 | HSLA590C | HS59 | 250 | 1360 | 250 | 1360 | 26.69 | 1.44 | 0.05 | MP-LC | Medium | P3 | 96.4 | 정상 | Bifurcated | 1557.3 |  | 없음 | [5 empty] | OR26054073 | 9 | HC260502724 | SL260502724 | H26050685 | 2026-04-28 | 2열연 | 1.65 | 1320 | 26.29 | HSLA590C | HS59 | HS59 | OR26054073 | HS59 | 자동차 구조용 | 9 | 1230 | 1080 | 880 | 580 | E | 1251.2 | 1096.6 | 892.3 | 571.8 | E | 열연-산세 | T502724 | T | L |  |  |  | 468 | 618 | 26.7 | N |  |  | C260502742 | HC260502724 | HC260502724 | SL260502724 | H26050685 | 2026-05-03 | 냉연공장 | CGL_GA | 0.7 | 1310 | 13.41 | HSLA590C | HS59 | HS59 | 자동차 구조용 | OR26054073 | 9 | 153.2 | 715 | 777.9 | 663 | 467.5 | 413.3 | 432.6 | 1 | M | L | JIS5 | JIS 5호 | 440~600 | 590~710 | 20↑ |  |  | 526 | 657 | 21.8 | 0.142 | 0.7 | 0.67 | 1.08 | 0.78
H26050685 | CS26050605 | 냉연 | 1제강 | 2026-04-26 21:00 | HS59 | HSLA590C | LF | 1551.2 | 1210727 | 0.082 | 1.5 | 0.32 | 0.0124 | 0.0037 | 0.0002 | 0.0369 | 0.0402 | 0.0358 | 0 | 0.0038 | 0.012 | 0.003 | 0.02 | 0.014 | 0 | 0.0013 | 0.0038 | 1.1 | 0.338 | 1646.9 | 532 | 1 | 1455 | 405 | 6.1 | 33.2 | 0.0088 | 4651 | 9.5 | 5.7 | 0 | 1620/1570 |  | 0 | 7025 | 556 | 7.4 | 9.5 | 0.064 | 0.096 | SL260502725 | H26050685 | CS26050605 | 냉연 | 1제강 | 1CC | 1 | 2026-04-27 | HSLA590C | HS59 | 250 | 1200 | 250 | 1200 | 23.55 | 1.36 | 0.01 | MP-LC | Medium | P1 | 94.2 | 정상 | Bifurcated | 1551.2 |  | 없음 | [5 empty] | OR26053548 | 19 | HC260502725 | SL260502725 | H26050685 | 2026-04-30 | 2열연 | 1.66 | 1160 | 23.2 | HSLA590C | HS59 | HS59 | OR26053548 | HS59 | 자동차 구조용 | 19 | 1230 | 1080 | 880 | 580 | E | 1243.1 | 1065.5 | 881.7 | 622.3 | E | 열연-산세 | T502725 | T | L |  |  |  | 487 | 628 | 24 | N |  |  | C260502743 | HC260502725 | HC260502725 | SL260502725 | H26050685 | 2026-05-03 | 냉연공장 | CAL | 0.7 | 1150 | 11.6 | HSLA590C | HS59 | HS59 | 자동차 구조용 | OR26053548 | 19 | 286.9 | 721.8 | 801.2 | 653.4 | 462.3 | 389.4 | 407.5 | 1.1 | B | L | JIS5 | JIS 5호 | 440~600 | 590~710 | 20↑ |  |  | 468 | 634 | 24.5 | 0.146 | 0.88 | 0.87 | 1.22 | 0.96
H26050686 | CS26050606 | 냉연 | 1제강 | 2026-04-27 21:00 | LC44 | LC440R | LF | 1564.1 | 1099464 | 0.0699 | 1.22 | 0.23 | 0.0629 | 0.0068 | 0.0023 | 0.0407 | 0.0446 | 0 | 0 | 0.0023 | 0.012 | 0.0038 | 0.019 | 0.01 | 0 | 0.0012 | 0.0033 | 1.4 | 0.279 | 1659 | 511 | 1 | 954 | 357 | 3.3 | 33 | 0.0101 | 5144 | 6.5 | 6.8 | 0 | 1600/1589 |  | 0 | 4004 | 441 | 5.7 | 7.7 | 0.056 | 0.084 | SL260502726 | H26050686 | CS26050606 | 냉연 | 1제강 | 2CC | 2 | 2026-04-28 | LC440R | LC44 | 250 | 1260 | 250 | 1260 | 24.73 | 1.49 | 0.05 | MP-LC | Medium | P1 | 96.3 | 정상 | Bifurcated | 1564.1 |  | 없음 | [5 empty] | OR26059715 | 12 | HC260502726 | SL260502726 | H26050686 | 2026-04-30 | 2열연 | 4.22 | 1220 | 24.36 | LC440R | LC44 | LC44 | OR26059715 | LC44 | 구조용 | 12 | 1200 | 1080 | 880 | 660 | E | 1194.8 | 1092.3 | 873.3 | 658.4 | E | 열연-산세 | T502726 | T | L |  |  |  | 319 | 447 | 29.5 | N |  |  | C260502744 | HC260502726 | HC260502726 | SL260502726 | H26050686 | 2026-05-03 | 냉연공장 | CAL | 1.4 | 1210 | 15.1 | LC440R | LC44 | LC44 | 구조용 | OR26059715 | 12 | 239.2 | 729.6 | 804.6 | 673.8 | 454.5 | 404.4 | 403.6 | 1.11 | M | L | JIS5 | JIS 5호 | 245~365 | 440~540 | 29↑ |  |  | 310 | 495 | 35.2 | 0.178 | 1.23 | 1.09 | 1.5 | 1.228
H26050686 | CS26050606 | 냉연 | 1제강 | 2026-04-24 23:00 | LC34 | LC340 | LF | 1559.9 | 1216926 | 0.0463 | 0.34 | 0.01 | 0.0285 | 0.008 | 0.0005 | 0.04 | 0.0432 | 0 | 0 | 0.0023 | 0.025 | 0.0041 | 0.005 | 0.013 | 0 | 0.0005 | 0.0039 | 2.1 | 0.11 | 1650.5 | 392 | 1 | 1471 | 353 | 6.6 | 47 | 0.0113 | 5041 | 6.6 | 5.9 | 0 | 1613/1576 |  | 0 | 4381 | 2247 | 9.1 | 9.7 | 0.032 | 0.048 | SL260502727 | H26050686 | CS26050606 | 냉연 | 1제강 | 1CC | 2 | 2026-04-25 | LC340 | LC34 | 250 | 1720 | 250 | 1720 | 33.75 | 1.49 | 0.01 | MP-LC | Medium | P2 | 92.3 | 정상 | Bifurcated | 1559.9 |  | 없음 | [5 empty] | OR26059264 | 9 | HC260502727 | SL260502727 | H26050686 | 2026-04-28 | 2열연 | 3.99 | 1680 | 33.25 | LC340 | LC34 | LC34 | OR26059264 | LC34 | 일반 가공용 | 9 | 1200 | 1080 | 890 | 680 | E | 1209.4 | 1097.3 | 890.4 | 677.6 | E | 열연-산세 | T502727 | T | L |  |  |  | 273 | 386 | 33.6 | N |  |  | C260502745 | HC260502727 | HC260502727 | SL260502727 | H26050686 | 2026-05-03 | 냉연공장 | CAL | 1.4 | 1670 | 23.61 | LC340 | LC34 | LC34 | 일반 가공용 | OR26059264 | 9 | 187.7 | 709.8 | 780.1 | 665.4 | 485.6 | 396.6 | 445.1 | 1.24 | M | L | JIS5 | JIS 5호 | 175~275 | 340~440 | 34↑ |  |  | 236 | 366 | 39.2 | 0.211 | 1.21 | 1.05 | 1.44 | 1.188
H26050687 | CS26050607 | 냉연 | 1제강 | 2026-04-25 21:00 | IF34 | IF340_OUT | RH | 1557.3 | 1260430 | 0.0025 | 0.46 | 0.02 | 0.0483 | 0.0052 | 0.0016 | 0.0418 | 0.047 | 0.0109 | 0.0139 | 0.0026 | 0.02 | 0.0048 | 0.019 | 0.009 | 0.0007 | 0.0008 | 0.0017 | 1.3 | 0.087 | 1679 | 406 | 1 | 992 | 419 | 4.8 | 0 |  | 0 |  |  | 30.8 | 1593/1570 | 0.54 | 13.8 | 6964 | 2290 | 5.4 |  | 0.002 | 0.003 | SL260502730 | H26050687 | CS26050607 | 냉연 | 1제강 | 1CC | 2 | 2026-04-26 | IF340_OUT | IF34 | 250 | 1240 | 250 | 1240 | 24.34 | 1.5 | 0.01 | MP-IF | Soft | P2 | 98.5 | 정상 | Bifurcated | 1557.3 |  | 없음 | [5 empty] | OR26053883 | 16 | HC260502730 | SL260502730 | H26050687 | 2026-04-29 | 2열연 | 4.65 | 1200 | 23.97 | IF340_OUT | IF34 | IF34 | OR26053883 | IF34 | 자동차 외판 | 16 | 1200 | 1080 | 910 | 680 | U | 1194.3 | 1066.7 | 926.8 | 689.2 | U | 열연-산세 | T502730 | T | L |  |  |  | 266 | 368 | 36.2 | N |  |  | C260502748 | HC260502730 | HC260502730 | SL260502730 | H26050687 | 2026-05-04 | 냉연공장 | CGL_GA | 1 | 1190 | 18.22 | IF340_OUT | IF34 | IF34 | 자동차 외판 | OR26053883 | 16 | 160.2 | 739.9 | 822 | 651.3 | 475.8 | 401.6 | 409.6 | 0.71 | M | L | JIS5 | JIS 5호 | 175~245 | 340~420 | 36↑ | 0.19↑ |  | 202 | 379 | 37.8 | 0.212 | 1.78 | 1.5 | 2.26 | 1.76
H26050687 | CS26050607 | 냉연 | 1제강 | 2026-04-27 23:00 | BH34 | BH340_OUT | RH | 1569.6 | 982941 | 0.0023 | 0.38 | 0.03 | 0.0318 | 0.0056 | 0.0012 | 0.0314 | 0.0359 | 0.0077 | 0 | 0.0017 | 0.017 | 0.0039 | 0.006 | 0.007 | 0.0004 | 0.0011 | 0.0023 | 1.2 | 0.071 | 1647.6 | 743 | 2 | 1219 | 211 | 6.4 | 0 |  | 0 |  |  | 37.8 | 1610/1589 | 0.64 | 10 | 4879 | 434 | 9.7 |  | 0.002 | 0.003 | SL260502732 | H26050687 | CS26050607 | 냉연 | 1제강 | 1CC | 1 | 2026-04-28 | BH340_OUT | BH34 | 250 | 1480 | 250 | 1480 | 29.05 | 1.44 | 0.04 | MP-IF | Soft | P1 | 96.9 | 정상 | Bifurcated | 1569.6 |  | 없음 | [5 empty] | OR26058297 | 10 | HC260502732 | SL260502732 | H26050687 | 2026-04-30 | 2열연 | 2.97 | 1440 | 28.61 | BH340_OUT | BH34 | BH34 | OR26058297 | BH34 | 자동차 외판 | 10 | 1200 | 1080 | 910 | 650 | U | 1190.8 | 1089.8 | 913.2 | 651.4 | U | 열연-산세 | T502732 | T | L |  |  |  | 292 | 380 | 39.5 | N |  |  | C260502750 | HC260502732 | HC260502732 | SL260502732 | H26050687 | 2026-05-04 | 냉연공장 | CGL_GA | 0.7 | 1430 | 15.74 | BH340_OUT | BH34 | BH34 | 자동차 외판 | OR26058297 | 10 | 154.6 | 747 | 837.7 | 649.7 | 481.6 | 415.4 | 431.2 | 1.07 | M | L | JIS5 | JIS 5호 | 185~265 | 340~420 | 34↑ | 0.19↑ | 30↑ | 220 | 356 | 36.9 | 0.211 | 1.61 | 1.46 | 2.04 | 1.643 | 40
H26050687 | CS26050607 | 냉연 | 1제강 | 2026-04-24 21:00 | IF34 | IF340_OUT | RH | 1559.4 | 933858 | 0.0026 | 0.47 | 0.02 | 0.0445 | 0.0053 | 0 | 0.0248 | 0.0284 | 0.0109 | 0.0195 | 0.0004 | 0.02 | 0.0048 | 0.006 | 0.006 | 0.0006 | 0.0003 | 0.0023 | 1.8 | 0.087 | 1681.4 | 524 | 2 | 1091 | 364 | 5.6 | 0 |  | 0 |  |  | 29.5 | 1615/1571 | 0.83 | 15 | 4848 | 2489 | 8.2 |  | 0.002 | 0.003 | SL260502733 | H26050687 | CS26050607 | 냉연 | 1제강 | 1CC | 1 | 2026-04-25 | IF340_OUT | IF34 | 250 | 1220 | 250 | 1220 | 23.94 | 1.34 | 0.04 | MP-IF | Soft | P3 | 98.7 | 정상 | Bifurcated | 1559.4 |  | 없음 | [5 empty] | OR26054709 | 3 | HC260502733 | SL260502733 | H26050687 | 2026-04-30 | 2열연 | 3.2 | 1180 | 23.58 | IF340_OUT | IF34 | IF34 | OR26054709 | IF34 | 자동차 외판 | 3 | 1200 | 1080 | 910 | 680 | U | 1198.6 | 1081.8 | 895.3 | 680.4 | U | 열연-산세 | T502733 | T | L |  |  |  | 249 | 348 | 36.4 | N |  |  | C260502751 | HC260502733 | HC260502733 | SL260502733 | H26050687 | 2026-05-04 | 냉연공장 | CGL_GA | 0.8 | 1170 | 17.68 | IF340_OUT | IF34 | IF34 | 자동차 외판 | OR26054709 | 3 | 146.9 | 746.8 | 824.2 | 649.5 | 498 | 385.8 | 419.1 | 0.77 | M | L | JIS5 | JIS 5호 | 175~245 | 340~420 | 36↑ | 0.19↑ |  | 214 | 364 | 37.6 | 0.213 | 1.65 | 1.44 | 2.02 | 1.637
H26050689 | CS26050609 | 냉연 | 1제강 | 2026-04-26 21:00 | LC34 | LC340 | LF | 1559.9 | 1393983 | 0.0408 | 0.4 | 0.03 | 0.0342 | 0.0077 | 0.0022 | 0.0366 | 0.0426 | 0 | 0 | 0.0023 | 0.025 | 0.0035 | 0.01 | 0.019 | 0 | 0.0008 | 0.0035 | 1.7 | 0.116 | 1644.4 | 451 | 1 | 1144 | 280 | 8 | 40.6 | 0.0098 | 8869 | 10.3 | 6.9 | 0 | 1602/1565 |  | 0 | 5445 | 1047 | 9.9 | 8.5 | 0.032 | 0.048 | SL260502738 | H26050689 | CS26050609 | 냉연 | 1제강 | 1CC | 1 | 2026-04-27 | LC340 | LC34 | 250 | 1060 | 250 | 1060 | 20.8 | 1.44 | 0.05 | MP-LC | Medium | P5 | 94.1 | 정상 | Bifurcated | 1559.9 |  | 없음 | [5 empty] | OR26051374 | 14 | HC260502738 | SL260502738 | H26050689 | 2026-05-01 | 2열연 | 2.45 | 1020 | 20.49 | LC340 | LC34 | LC34 | OR26051374 | LC34 | 일반 가공용 | 14 | 1200 | 1080 | 890 | 680 | E | 1207.1 | 1070.9 | 893.4 | 678.5 | E | 열연-산세 | T502738 | T | L |  |  |  | 274 | 379 | 36.1 | N |  |  | C260502756 | HC260502738 | HC260502738 | SL260502738 | H26050689 | 2026-05-04 | 냉연공장 | CAL | 0.8 | 1010 | 14.34 | LC340 | LC34 | LC34 | 일반 가공용 | OR26051374 | 14 | 259.2 | 732.4 | 774.8 | 658.6 | 468.3 | 395.7 | 418.5 | 1.23 | M | L | JIS5 | JIS 5호 | 175~275 | 340~440 | 34↑ |  |  | 228 | 367 | 36.6 | 0.197 | 1.22 | 1.11 | 1.6 | 1.26
H26050690 | CS26050600 | 냉연 | 1제강 | 2026-04-26 20:00 | HS59 | HSLA590C | LF | 1554.3 | 1208959 | 0.0825 | 1.46 | 0.32 | 0.0157 | 0.0053 | 0.0009 | 0.0287 | 0.0332 | 0.0341 | 0 | 0 | 0.026 | 0.0003 | 0.007 | 0.019 | 0 | 0.0012 | 0.0039 | 1.9 | 0.333 | 1689.8 | 591 | 1 | 1231 | 383 | 3.1 | 35 | 0.0089 | 3013 | 7.5 | 7 | 0 | 1595/1576 |  | 0 | 5286 | 1135 | 6.7 | 8.9 | 0.064 | 0.096 | SL260502745 | H26050690 | CS26050600 | 냉연 | 1제강 | 2CC | 1 | 2026-04-27 | HSLA590C | HS59 | 250 | 1280 | 250 | 1280 | 25.12 | 1.34 | 0.05 | MP-LC | Medium | P1 | 95.5 | 정상 | Bifurcated | 1554.3 |  | 없음 | [5 empty] | OR26053593 | 13 | HC260502745 | SL260502745 | H26050690 | 2026-04-30 | 2열연 | 1.55 | 1240 | 24.74 | HSLA590C | HS59 | HS59 | OR26053593 | HS59 | 자동차 구조용 | 13 | 1230 | 1080 | 880 | 580 | E | 1234 | 1063.5 | 872.1 | 610.3 | E | 열연-산세 | T502745 | T | L |  |  |  | 469 | 594 | 26 | N |  |  | C260502763 | HC260502745 | HC260502745 | SL260502745 | H26050690 | 2026-05-04 | 냉연공장 | CAL | 0.65 | 1230 | 19.3 | HSLA590C | HS59 | HS59 | 자동차 구조용 | OR26053593 | 13 | 291.9 | 709.1 | 802.3 | 662.6 | 453.3 | 403 | 441.3 | 0.86 | M | L | JIS5 | JIS 5호 | 440~600 | 590~710 | 20↑ |  |  | 468 | 621 | 23.1 | 0.148 | 0.91 | 0.8 | 1.17 | 0.92
H26050693 | CS26050603 | 냉연 | 1제강 | 2026-04-27 23:00 | IF27 | IF270_IN | RH | 1561.2 | 1368924 | 0.0029 | 0.1 | 0 | 0.0069 | 0.0052 | 0.0027 | 0.0329 | 0.038 | 0 | 0.0663 | 0.0022 | 0.022 | 0.0036 | 0.013 | 0.005 | 0 | 0.0006 | 0.0025 | 1.5 | 0.026 | 1675.6 | 807 | 1 | 1518 | 343 | 6.2 | 0 |  | 0 |  |  | 28.2 | 1603/1575 | 0.81 | 16.8 | 7138 | 2138 | 8 |  | 0.0016 | 0.0024 | SL260502754 | H26050693 | CS26050603 | 냉연 | 1제강 | 1CC | 2 | 2026-04-28 | IF270_IN | IF27 | 250 | 1260 | 250 | 1260 | 24.73 | 1.39 | 0.03 | MP-IF | Soft | P5 | 96.2 | 정상 | Bifurcated | 1561.2 |  | 없음 | [5 empty] | OR26058495 | 4 | HC260502754 | SL260502754 | H26050693 | 2026-04-30 | 2열연 | 7.58 | 1220 | 24.36 | IF270_IN | IF27 | IF27 | OR26058495 | IF27 | 자동차 내판 | 4 | 1200 | 1080 | 920 | 700 | U | 1198.3 | 1095.1 | 919.7 | 696.4 | U | 열연-산세 | T502754 | T | L |  |  |  | 188 | 305 | 44.5 | N |  |  | C260502772 | HC260502754 | HC260502754 | SL260502754 | H26050693 | 2026-05-05 | 냉연공장 | CGL_GA | 1.6 | 1210 | 13.4 | IF270_IN | IF27 | IF27 | 자동차 내판 | OR26058495 | 4 | 128.1 | 716.7 | 823.5 | 659.7 | 473.9 | 386.4 | 401.5 | 0.79 | M | L | JIS5 | JIS 5호 | 120~190 | 270~350 | 44↑ | 0.22↑ |  | 150 | 294 | 49.1 | 0.254 | 2.01 | 1.79 | 2.34 | 1.982
H26050694 | CS26050604 | 냉연 | 1제강 | 2026-04-24 22:00 | IF34 | IF340_OUT | RH | 1558.8 | 1039683 | 0.0025 | 0.44 | 0.02 | 0.0432 | 0.0059 | 0.0026 | 0.0322 | 0.0359 | 0.0106 | 0.0167 | 0.0025 | 0.03 | 0.0009 | 0.014 | 0.011 | 0.0008 | 0.0002 | 0.0019 | 1.5 | 0.084 | 1681.7 | 725 | 1 | 1209 | 371 | 4.8 | 0 |  | 0 |  |  | 28 | 1590/1586 | 1.39 | 12.5 | 7490 | 2885 | 8.2 |  | 0.002 | 0.003 | SL260502759 | H26050694 | CS26050604 | 냉연 | 1제강 | 2CC | 2 | 2026-04-25 | IF340_OUT | IF34 | 250 | 1110 | 250 | 1110 | 21.78 | 1.37 | 0.03 | MP-IF | Soft | P4 | 94.6 | 정상 | Bifurcated | 1558.8 |  | 없음 | [5 empty] | OR26055293 | 17 | HC260502759 | SL260502759 | H26050694 | 2026-04-29 | 2열연 | 3.42 | 1070 | 21.46 | IF340_OUT | IF34 | IF34 | OR26055293 | IF34 | 자동차 외판 | 17 | 1200 | 1080 | 910 | 680 | U | 1197.7 | 1071.3 | 915 | 676.1 | U | 열연-산세 | T502759 | T | L |  |  |  | 253 | 362 | 37.5 | N |  |  | C260502777 | HC260502759 | HC260502759 | SL260502759 | H26050694 | 2026-05-05 | 냉연공장 | CGL_GA | 0.65 | 1060 | 19.1 | IF340_OUT | IF34 | IF34 | 자동차 외판 | OR26055293 | 17 | 190.3 | 750.2 | 835 | 657.9 | 452.8 | 418.3 | 439.8 | 0.8 | M | L | JIS5 | JIS 5호 | 175~245 | 340~420 | 36↑ | 0.19↑ |  | 211 | 367 | 39 | 0.215 | 1.86 | 1.65 | 2.29 | 1.863
H26050697 | CS26050607 | 냉연 | 1제강 | 2026-04-27 21:00 | IF34 | IF340_OUT | RH | 1561.9 | 1358961 | 0.0021 | 0.47 | 0.02 | 0.0526 | 0.0063 | 0.0005 | 0.0332 | 0.0366 | 0.0163 | 0.0162 | 0.0014 | 0.027 | 0.0008 | 0.005 | 0.018 | 0.0005 | 0.0014 | 0.0018 | 1.4 | 0.088 | 1678.3 | 404 | 2 | 1212 | 195 | 6.3 | 0 |  | 0 |  |  | 26.3 | 1594/1578 | 1.38 | 11.3 | 6922 | 401 | 5.4 |  | 0.002 | 0.003 | SL260502770 | H26050697 | CS26050607 | 냉연 | 1제강 | 2CC | 1 | 2026-04-28 | IF340_OUT | IF34 | 250 | 1170 | 250 | 1170 | 22.96 | 1.5 | 0.05 | MP-IF | Soft | P3 | 97.9 | 정상 | Bifurcated | 1561.9 |  | 없음 | [5 empty] | OR26057848 | 8 | HC260502770 | SL260502770 | H26050697 | 2026-05-01 | 2열연 | 2.52 | 1130 | 22.62 | IF340_OUT | IF34 | IF34 | OR26057848 | IF34 | 자동차 외판 | 8 | 1200 | 1080 | 910 | 680 | U | 1188.5 | 1073 | 897.9 | 690 | U | 열연-산세 | T502770 | T | L |  |  |  | 223 | 382 | 37.9 | N |  |  | C260502788 | HC260502770 | HC260502770 | SL260502770 | H26050697 | 2026-05-06 | 냉연공장 | CGL_GA | 0.7 | 1120 | 18.55 | IF340_OUT | IF34 | IF34 | 자동차 외판 | OR26057848 | 8 | 180.6 | 740.7 | 819.5 | 663.8 | 476.2 | 397.5 | 432 | 0.83 | B | L | JIS5 | JIS 5호 | 175~245 | 340~420 | 36↑ | 0.19↑ |  | 208 | 387 | 36.1 | 0.211 | 1.66 | 1.41 | 2.07 | 1.637
H26050697 | CS26050607 | 냉연 | 1제강 | 2026-04-25 20:00 | BH34 | BH340_OUT | RH | 1564.5 | 1003283 | 0.0021 | 0.38 | 0.02 | 0.0459 | 0.0062 | 0.0021 | 0.0444 | 0.0469 | 0.0079 | 0 | 0.0016 | 0.024 | 0.003 | 0.009 | 0.015 | 0.0004 | 0.0005 | 0.0026 | 2 | 0.073 | 1654.6 | 557 | 1 | 1386 | 285 | 3.5 | 0 |  | 0 |  |  | 30.6 | 1615/1583 | 0.82 | 20 | 6166 | 953 | 6.9 |  | 0.002 | 0.003 | SL260502773 | H26050697 | CS26050607 | 냉연 | 1제강 | 2CC | 1 | 2026-04-26 | BH340_OUT | BH34 | 250 | 1710 | 250 | 1710 | 33.56 | 1.43 | 0.05 | MP-IF | Soft | P5 | 96.8 | 정상 | Bifurcated | 1564.5 |  | 없음 | [5 empty] | OR26051941 | 9 | HC260502773 | SL260502773 | H26050697 | 2026-04-29 | 2열연 | 4.29 | 1670 | 33.06 | BH340_OUT | BH34 | BH34 | OR26051941 | BH34 | 자동차 외판 | 9 | 1200 | 1080 | 910 | 650 | U | 1208.8 | 1070.3 | 911.6 | 630.7 | U | 열연-산세 | T502773 | T | L |  |  |  | 244 | 368 | 36.8 | N |  |  | C260502791 | HC260502773 | HC260502773 | SL260502773 | H26050697 | 2026-05-06 | 냉연공장 | CGL_GA | 1 | 1660 | 16.2 | BH340_OUT | BH34 | BH34 | 자동차 외판 | OR26051941 | 9 | 131.1 | 747.2 | 835.8 | 650.4 | 471.8 | 398.9 | 440.4 | 0.9 | T | L | JIS5 | JIS 5호 | 185~265 | 340~420 | 34↑ | 0.19↑ | 30↑ | 233 | 372 | 36.2 | 0.198 | 1.6 | 1.44 | 1.93 | 1.603 | 45
H26050698 | CS26050608 | 냉연 | 1제강 | 2026-04-26 23:00 | BH34 | BH340_OUT | RH | 1555.1 | 1263350 | 0.0024 | 0.4 | 0.02 | 0.042 | 0.004 | 0.0025 | 0.0362 | 0.0416 | 0.0103 | 0 | 0.0027 | 0.012 | 0.0039 | 0.015 | 0.017 | 0.0005 | 0.0013 | 0.003 | 1.4 | 0.075 | 1681.1 | 485 | 1 | 1058 | 401 | 7.5 | 0 |  | 0 |  |  | 33.6 | 1608/1580 | 1.2 | 14.8 | 8631 | 2865 | 8.8 |  | 0.002 | 0.003 | SL260502774 | H26050698 | CS26050608 | 냉연 | 1제강 | 2CC | 2 | 2026-04-27 | BH340_OUT | BH34 | 250 | 1900 | 250 | 1900 | 37.29 | 1.57 | 0.03 | MP-IF | Soft | P5 | 93.7 | 정상 | Bifurcated | 1555.1 |  | 없음 | [5 empty] | OR26052788 | 10 | HC260502774 | SL260502774 | H26050698 | 2026-05-01 | 2열연 | 3.37 | 1860 | 36.73 | BH340_OUT | BH34 | BH34 | OR26052788 | BH34 | 자동차 외판 | 10 | 1200 | 1080 | 910 | 650 | U | 1216.2 | 1075.9 | 903.1 | 655.5 | U | 열연-산세 | T502774 | T | L |  |  |  | 256 | 386 | 35 | N |  |  | C260502792 | HC260502774 | HC260502774 | SL260502774 | H26050698 | 2026-05-06 | 냉연공장 | CAL | 0.8 | 1850 | 23.87 | BH340_OUT | BH34 | BH34 | 자동차 외판 | OR26052788 | 10 | 258.6 | 711 | 834.7 | 643.3 | 460.6 | 392.3 | 431.9 | 0.95 | M | L | JIS5 | JIS 5호 | 185~265 | 340~420 | 34↑ | 0.19↑ | 30↑ | 212 | 365 | 37.7 | 0.213 | 1.59 | 1.49 | 2.11 | 1.67 | 31
H26050699 | CS26050609 | 냉연 | 1제강 | 2026-04-26 20:00 | LC34 | LC340 | LF | 1552.1 | 1288666 | 0.0386 | 0.36 | 0 | 0.026 | 0.008 | 0.0001 | 0.0382 | 0.0406 | 0 | 0 | 0.0038 | 0.011 | 0.0049 | 0.016 | 0.011 | 0 | 0.0008 | 0.0028 | 1.7 | 0.104 | 1673.6 | 528 | 2 | 1396 | 290 | 7.2 | 31.4 | 0.0127 | 8051 | 11.6 | 3.9 | 0 | 1611/1588 |  | 0 | 5693 | 596 | 9.1 | 6.2 | 0.032 | 0.048 | SL260502779 | H26050699 | CS26050609 | 냉연 | 1제강 | 2CC | 2 | 2026-04-27 | LC340 | LC34 | 250 | 1180 | 250 | 1180 | 23.16 | 1.28 | 0.03 | MP-LC | Medium | P2 | 94.5 | 정상 | Bifurcated | 1552.1 |  | 없음 | [5 empty] | OR26056004 | 6 | HC260502779 | SL260502779 | H26050699 | 2026-04-29 | 2열연 | 5.08 | 1140 | 22.81 | LC340 | LC34 | LC34 | OR26056004 | LC34 | 일반 가공용 | 6 | 1200 | 1080 | 890 | 680 | E | 1209.2 | 1076.1 | 890.8 | 677.8 | E | 열연-산세 | T502779 | T | L |  |  |  | 266 | 370 | 36.2 | N |  |  | C260502797 | HC260502779 | HC260502779 | SL260502779 | H26050699 | 2026-05-06 | 냉연공장 | CAL | 1.6 | 1130 | 12.32 | LC340 | LC34 | LC34 | 일반 가공용 | OR26056004 | 6 | 209.9 | 732.8 | 788 | 667.6 | 455.7 | 406 | 431 | 1.22 | T | L | JIS5 | JIS 5호 | 175~275 | 340~440 | 34↑ |  |  | 207 | 363 | 41.3 | 0.208 | 1.44 | 1.39 | 1.77 | 1.498
H26050703 | CS26050703 | 냉연 | 1제강 | 2026-04-28 23:00 | IF34 | IF340_OUT | RH | 1553 | 950622 | 0.0026 | 0.43 | 0.02 | 0.0426 | 0.0053 | 0.0007 | 0.034 | 0.0392 | 0.0093 | 0.0178 | 0.0008 | 0.019 | 0.0031 | 0.016 | 0.016 | 0.0007 | 0.0006 | 0.0026 | 2.2 | 0.081 | 1660.9 | 568 | 1 | 1201 | 222 | 4.1 | 0 |  | 0 |  |  | 28 | 1592/1579 | 0.81 | 17.2 | 7506 | 1383 | 9.3 |  | 0.002 | 0.003 | SL260502795 | H26050703 | CS26050703 | 냉연 | 1제강 | 2CC | 1 | 2026-04-29 | IF340_OUT | IF34 | 250 | 1540 | 250 | 1540 | 30.22 | 1.38 | 0.04 | MP-IF | Soft | P3 | 97.6 | 정상 | Bifurcated | 1553 |  | 없음 | [5 empty] | OR26055243 | 7 | HC260502795 | SL260502795 | H26050703 | 2026-05-03 | 2열연 | 9.05 | 1500 | 29.77 | IF340_OUT | IF34 | IF34 | OR26055243 | IF34 | 자동차 외판 | 7 | 1200 | 1080 | 910 | 680 | U | 1182.9 | 1090.7 | 912.1 | 676.8 | U | 열연-산세 | T502795 | T | L |  |  |  | 244 | 376 | 39.1 | N |  |  | C260502813 | HC260502795 | HC260502795 | SL260502795 | H26050703 | 2026-05-07 | 냉연공장 | CGL_GA | 2 | 1490 | 16.97 | IF340_OUT | IF34 | IF34 | 자동차 외판 | OR26055243 | 7 | 151.5 | 734 | 830.4 | 655.7 | 464.5 | 413.2 | 415.6 | 0.91 | M | L | JIS5 | JIS 5호 | 175~245 | 340~420 | 36↑ | 0.19↑ |  | 207 | 370 | 41.9 | 0.215 | 1.75 | 1.54 | 2.16 | 1.748
H26050704 | CS26050704 | 냉연 | 1제강 | 2026-04-29 21:00 | IF34 | IF340_OUT | RH | 1559.5 | 935653 | 0.0019 | 0.42 | 0.02 | 0.0407 | 0.006 | 0.0028 | 0.0323 | 0.0379 | 0.0128 | 0.02 | 0.0015 | 0.03 | 0.002 | 0.01 | 0.009 | 0.0005 | 0.0013 | 0.0022 | 2.2 | 0.08 | 1658.8 | 471 | 1 | 1136 | 201 | 6 | 0 |  | 0 |  |  | 25.6 | 1602/1565 | 1.38 | 13.6 | 5721 | 2329 | 9.2 |  | 0.002 | 0.003 | SL260502801 | H26050704 | CS26050704 | 냉연 | 1제강 | 2CC | 2 | 2026-04-30 | IF340_OUT | IF34 | 250 | 1550 | 250 | 1550 | 30.42 | 1.37 | 0.01 | MP-IF | Soft | P5 | 92.6 | 정상 | Bifurcated | 1559.5 |  | 없음 | [5 empty] | OR26055131 | 17 | HC260502801 | SL260502801 | H26050704 | 2026-05-02 | 2열연 | 3.73 | 1510 | 29.96 | IF340_OUT | IF34 | IF34 | OR26055131 | IF34 | 자동차 외판 | 17 | 1200 | 1080 | 910 | 680 | U | 1198.9 | 1068.3 | 908.9 | 686.9 | U | 열연-산세 | T502801 | T | L |  |  |  | 251 | 372 | 35.3 | N |  |  | C260502819 | HC260502801 | HC260502801 | SL260502801 | H26050704 | 2026-05-07 | 냉연공장 | CGL_GA | 0.8 | 1500 | 20.67 | IF340_OUT | IF34 | IF34 | 자동차 외판 | OR26055131 | 17 | 166.3 | 720.1 | 827 | 644.2 | 461.4 | 419.4 | 409.9 | 0.79 | T | L | JIS5 | JIS 5호 | 175~245 | 340~420 | 36↑ | 0.19↑ |  | 202 | 374 | 37.9 | 0.22 | 1.7 | 1.57 | 2.2 | 1.76
H26050705 | CS26050705 | 냉연 | 1제강 | 2026-04-25 20:00 | IF34 | IF340_OUT | RH | 1554.7 | 1184540 | 0.0022 | 0.45 | 0.02 | 0.0492 | 0.0052 | 0.002 | 0.0392 | 0.0412 | 0.0107 | 0.0192 | 0.0014 | 0.01 | 0.0004 | 0.009 | 0.012 | 0.0007 | 0.0012 | 0.0028 | 2.2 | 0.081 | 1672.3 | 556 | 1 | 1583 | 350 | 6.8 | 0 |  | 0 |  |  | 34.3 | 1612/1583 | 0.77 | 17.5 | 8859 | 2250 | 6.1 |  | 0.002 | 0.003 | SL260502802 | H26050705 | CS26050705 | 냉연 | 1제강 | 1CC | 2 | 2026-04-26 | IF340_OUT | IF34 | 250 | 1570 | 250 | 1570 | 30.81 | 1.3 | 0.03 | MP-IF | Soft | P5 | 93.8 | 정상 | Bifurcated | 1554.7 |  | 없음 | [5 empty] | OR26051491 | 16 | HC260502802 | SL260502802 | H26050705 | 2026-04-30 | 2열연 | 5.94 | 1530 | 30.35 | IF340_OUT | IF34 | IF34 | OR26051491 | IF34 | 자동차 외판 | 16 | 1200 | 1080 | 910 | 680 | U | 1189.3 | 1090.5 | 904.6 | 677.6 | U | 열연-산세 | T502802 | T | L |  |  |  | 233 | 368 | 39.1 | N |  |  | C260502820 | HC260502802 | HC260502802 | SL260502802 | H26050705 | 2026-05-07 | 냉연공장 | CGL_GA | 1.2 | 1520 | 25.8 | IF340_OUT | IF34 | IF34 | 자동차 외판 | OR26051491 | 16 | 143.1 | 746.4 | 831.2 | 651.3 | 470.9 | 404 | 426.7 | 0.68 | M | L | JIS5 | JIS 5호 | 175~245 | 340~420 | 36↑ | 0.19↑ |  | 205 | 378 | 39.5 | 0.216 | 1.77 | 1.53 | 2.12 | 1.738
H26050709 | CS26050709 | 냉연 | 1제강 | 2026-04-28 23:00 | HS59 | HSLA590C | LF | 1558.7 | 1204848 | 0.0877 | 1.51 | 0.34 | 0.0164 | 0.0041 | 0.0012 | 0.0342 | 0.0368 | 0.033 | 0 | 0.0039 | 0.017 | 0.0008 | 0.013 | 0.018 | 0 | 0.0001 | 0.0043 | 1.5 | 0.346 | 1670 | 468 | 2 | 1124 | 331 | 6.8 | 44.1 | 0.0079 | 6175 | 10.6 | 4.5 | 0 | 1608/1581 |  | 0 | 7408 | 1186 | 8.6 | 8.5 | 0.064 | 0.096 | SL260502821 | H26050709 | CS26050709 | 냉연 | 1제강 | 2CC | 2 | 2026-04-29 | HSLA590C | HS59 | 250 | 1510 | 250 | 1510 | 29.63 | 1.39 | 0.05 | MP-LC | Medium | P1 | 93.2 | 정상 | Bifurcated | 1558.7 |  | 없음 | [5 empty] | OR26052225 | 12 | HC260502821 | SL260502821 | H26050709 | 2026-05-01 | 2열연 | 1.82 | 1470 | 29.19 | HSLA590C | HS59 | HS59 | OR26052225 | HS59 | 자동차 구조용 | 12 | 1230 | 1080 | 880 | 580 | E | 1241.2 | 1060.2 | 881.3 | 595.4 | E | 열연-산세 | T502821 | T | L |  |  |  | 471 | 613 | 24.6 | N |  |  | C260502839 | HC260502821 | HC260502821 | SL260502821 | H26050709 | 2026-05-08 | 냉연공장 | CGL_GA | 0.7 | 1460 | 14.3 | HSLA590C | HS59 | HS59 | 자동차 구조용 | OR26052225 | 12 | 181 | 732.5 | 799.2 | 660 | 461.2 | 392.8 | 414.1 | 1.01 | M | L | JIS5 | JIS 5호 | 440~600 | 590~710 | 20↑ |  |  | 484 | 645 | 23.2 | 0.144 | 0.96 | 0.88 | 1.32 | 1.01
H26050710 | CS26050700 | 냉연 | 1제강 | 2026-04-26 23:00 | BH34 | BH340_OUT | RH | 1559.4 | 928128 | 0.0027 | 0.36 | 0.02 | 0.0356 | 0.0061 | 0.0008 | 0.0333 | 0.0391 | 0.0103 | 0 | 0.0017 | 0.02 | 0.0012 | 0.008 | 0.012 | 0.0003 | 0.0015 | 0.003 | 2.4 | 0.069 | 1654.5 | 688 | 1 | 820 | 190 | 3.9 | 0 |  | 0 |  |  | 36.4 | 1598/1574 | 0.93 | 18.4 | 6005 | 187 | 9.9 |  | 0.002 | 0.003 | SL260502823 | H26050710 | CS26050700 | 냉연 | 1제강 | 2CC | 2 | 2026-04-27 | BH340_OUT | BH34 | 250 | 1540 | 250 | 1540 | 30.22 | 1.43 | 0.03 | MP-IF | Soft | P2 | 95.1 | 정상 | Bifurcated | 1559.4 |  | 없음 | [5 empty] | OR26051228 | 9 | HC260502823 | SL260502823 | H26050710 | 2026-05-01 | 2열연 | 4.25 | 1500 | 29.77 | BH340_OUT | BH34 | BH34 | OR26051228 | BH34 | 자동차 외판 | 9 | 1200 | 1080 | 910 | 650 | U | 1173.7 | 1060.3 | 914.6 | 620.8 | U | 열연-산세 | T502823 | T | L |  |  |  | 261 | 359 | 38.2 | N |  |  | C260502841 | HC260502823 | HC260502823 | SL260502823 | H26050710 | 2026-05-08 | 냉연공장 | CAL | 1 | 1490 | 14.29 | BH340_OUT | BH34 | BH34 | 자동차 외판 | OR26051228 | 9 | 281.5 | 704.4 | 833.3 | 676.1 | 466.9 | 417.5 | 426.4 | 1.02 | B | L | JIS5 | JIS 5호 | 185~265 | 340~420 | 34↑ | 0.19↑ | 30↑ | 239 | 367 | 35.5 | 0.202 | 1.55 | 1.36 | 2.04 | 1.578 | 48
H26050718 | CS26050708 | 냉연 | 1제강 | 2026-04-29 21:00 | LC34 | LC340 | LF | 1561.4 | 1224725 | 0.0439 | 0.36 | 0 | 0.0328 | 0.0077 | 0.0016 | 0.0331 | 0.0386 | 0 | 0 | 0.0017 | 0.023 | 0.0003 | 0.017 | 0.017 | 0 | 0.0012 | 0.0042 | 1.9 | 0.111 | 1641.5 | 563 | 2 | 862 | 200 | 5.1 | 34.3 | 0.011 | 3052 | 11.9 | 4.9 | 0 | 1607/1585 |  | 0 | 7467 | 1013 | 7.4 | 7.9 | 0.032 | 0.048 | SL260502854 | H26050718 | CS26050708 | 냉연 | 1제강 | 1CC | 1 | 2026-04-30 | LC340 | LC34 | 250 | 1590 | 250 | 1590 | 31.2 | 1.35 | 0.06 | MP-LC | Medium | P1 | 95.9 | 정상 | Bifurcated | 1561.4 |  | 없음 | [5 empty] | OR26056139 | 6 | HC260502854 | SL260502854 | H26050718 | 2026-05-05 | 2열연 | 3.18 | 1550 | 30.74 | LC340 | LC34 | LC34 | OR26056139 | LC34 | 일반 가공용 | 6 | 1200 | 1080 | 890 | 680 | E | 1196.1 | 1066.5 | 883.7 | 682.6 | E | 열연-산세 | T502854 | T | L |  |  |  | 274 | 356 | 35.9 | N |  |  | C260502872 | HC260502854 | HC260502854 | SL260502854 | H26050718 | 2026-05-10 | 냉연공장 | CAL | 1 | 1540 | 16.6 | LC340 | LC34 | LC34 | 일반 가공용 | OR26056139 | 6 | 261.1 | 738.5 | 787.5 | 651.5 | 467.7 | 390 | 432.8 | 1.16 | M | L | JIS5 | JIS 5호 | 175~275 | 340~440 | 34↑ |  |  | 220 | 363 | 37.8 | 0.211 | 1.27 | 1.15 | 1.54 | 1.277
H26050719 | CS26050709 | 냉연 | 1제강 | 2026-05-01 22:00 | HS59 | HSLA590C | LF | 1561.6 | 956593 | 0.0867 | 1.48 | 0.31 | 0.0185 | 0.0026 | 0.0011 | 0.0356 | 0.0407 | 0.0368 | 0 | 0.0009 | 0.02 | 0.0041 | 0.008 | 0.014 | 0 | 0.0002 | 0.0039 | 1.6 | 0.34 | 1666.4 | 436 | 1 | 1092 | 437 | 7.1 | 39.9 | 0.0058 | 8442 | 8.4 | 4.9 | 0 | 1613/1571 |  | 0 | 5627 | 721 | 8.8 | 8.1 | 0.064 | 0.096 | SL260502858 | H26050719 | CS26050709 | 냉연 | 1제강 | 1CC | 1 | 2026-05-02 | HSLA590C | HS59 | 250 | 1090 | 250 | 1090 | 21.39 | 1.39 | 0.02 | MP-LC | Medium | P1 | 97.7 | 정상 | Bifurcated | 1561.6 |  | 없음 | [5 empty] | OR26053749 | 14 | HC260502858 | SL260502858 | H26050719 | 2026-05-04 | 2열연 | 1.69 | 1050 | 21.07 | HSLA590C | HS59 | HS59 | OR26053749 | HS59 | 자동차 구조용 | 14 | 1230 | 1080 | 880 | 580 | E | 1246.3 | 1088.3 | 893.8 | 569.3 | E | 열연-산세 | T502858 | T | L |  |  |  | 485 | 624 | 24.3 | N |  |  | C260502876 | HC260502858 | HC260502858 | SL260502858 | H26050719 | 2026-05-10 | 냉연공장 | CGL_GA | 0.65 | 1040 | 18.96 | HSLA590C | HS59 | HS59 | 자동차 구조용 | OR26053749 | 14 | 172.2 | 747.3 | 787.5 | 667.7 | 452.4 | 387.2 | 409.4 | 0.95 | M | L | JIS5 | JIS 5호 | 440~600 | 590~710 | 20↑ |  |  | 534 | 656 | 22.6 | 0.146 | 1.01 | 0.75 | 1.11 | 0.905
H26050723 | CS26050703 | 냉연 | 1제강 | 2026-04-29 20:00 | HS59 | HSLA590C | LF | 1561 | 914648 | 0.0891 | 1.49 | 0.28 | 0.0157 | 0.0043 | 0.0021 | 0.044 | 0.0469 | 0.0329 | 0 | 0.0036 | 0.018 | 0.0028 | 0.006 | 0.016 | 0 | 0.0004 | 0.0034 | 1.4 | 0.344 | 1682.3 | 530 | 2 | 1216 | 396 | 6 | 43.4 | 0.01 | 3904 | 10 | 6.7 | 0 | 1608/1584 |  | 0 | 6207 | 542 | 6.5 | 6.5 | 0.064 | 0.096 | SL260502874 | H26050723 | CS26050703 | 냉연 | 1제강 | 2CC | 2 | 2026-04-30 | HSLA590C | HS59 | 250 | 1060 | 250 | 1060 | 20.8 | 1.37 | 0.03 | MP-LC | Medium | P1 | 93.3 | 정상 | Bifurcated | 1561 |  | 없음 | [5 empty] | OR26053290 | 8 | HC260502874 | SL260502874 | H26050723 | 2026-05-04 | 2열연 | 2 | 1020 | 20.49 | HSLA590C | HS59 | HS59 | OR26053290 | HS59 | 자동차 구조용 | 8 | 1230 | 1080 | 880 | 580 | E | 1234.7 | 1076.7 | 880.6 | 582.4 | E | 열연-산세 | T502874 | T | L |  |  |  | 465 | 606 | 22.9 | N |  |  | C260502892 | HC260502874 | HC260502874 | SL260502874 | H26050723 | 2026-05-11 | 냉연공장 | CGL_GA | 0.8 | 1010 | 14.14 | HSLA590C | HS59 | HS59 | 자동차 구조용 | OR26053290 | 8 | 183.2 | 719.3 | 791.7 | 645.6 | 473.7 | 410.9 | 434.9 | 0.88 | M | L | JIS5 | JIS 5호 | 440~600 | 590~710 | 20↑ |  |  | 473 | 635 | 23.9 | 0.152 | 1.05 | 0.96 | 1.26 | 1.057
H26050723 | CS26050703 | 냉연 | 1제강 | 2026-04-30 20:00 | IF34 | IF340_OUT | RH | 1559.9 | 948418 | 0.0027 | 0.44 | 0.01 | 0.046 | 0.0043 | 0.002 | 0.0309 | 0.0331 | 0.0103 | 0.0212 | 0.0032 | 0.011 | 0.0006 | 0.012 | 0.02 | 0.0006 | 0.0002 | 0.0018 | 1.4 | 0.081 | 1659.2 | 621 | 1 | 1465 | 214 | 4.3 | 0 |  | 0 |  |  | 26.1 | 1603/1569 | 1.23 | 13.8 | 5937 | 223 | 5.2 |  | 0.002 | 0.003 | SL260502875 | H26050723 | CS26050703 | 냉연 | 1제강 | 1CC | 1 | 2026-05-01 | IF340_OUT | IF34 | 250 | 1760 | 250 | 1760 | 34.54 | 1.46 | 0.04 | MP-IF | Soft | P2 | 93 | 정상 | Bifurcated | 1559.9 |  | 없음 | [5 empty] | OR26051142 | 11 | HC260502875 | SL260502875 | H26050723 | 2026-05-05 | 2열연 | 3 | 1720 | 34.02 | IF340_OUT | IF34 | IF34 | OR26051142 | IF34 | 자동차 외판 | 11 | 1200 | 1080 | 910 | 680 | U | 1217.3 | 1064.9 | 911.3 | 694.2 | U | 열연-산세 | T502875 | T | L |  |  |  | 266 | 367 | 37.4 | N |  |  | C260502893 | HC260502875 | HC260502875 | SL260502875 | H26050723 | 2026-05-11 | 냉연공장 | CGL_GA | 0.65 | 1710 | 24.83 | IF340_OUT | IF34 | IF34 | 자동차 외판 | OR26051142 | 11 | 190.8 | 737.7 | 829.1 | 677.6 | 482.9 | 417.6 | 416 | 0.72 | T | L | JIS5 | JIS 5호 | 175~245 | 340~420 | 36↑ | 0.19↑ |  | 207 | 368 | 37 | 0.216 | 1.7 | 1.56 | 2.22 | 1.76
H26050725 | CS26050705 | 냉연 | 1제강 | 2026-05-04 20:00 | IF27 | IF270_IN | RH | 1557.9 | 1357188 | 0.002 | 0.11 | 0.01 | 0.012 | 0.0082 | 0.001 | 0.0345 | 0.0368 | 0 | 0.06 | 0.001 | 0.03 | 0.0046 | 0.011 | 0.01 | 0 | 0.0012 | 0.0026 | 1.4 | 0.029 | 1659.6 | 730 | 1 | 884 | 285 | 6.2 | 0 |  | 0 |  |  | 30.2 | 1600/1586 | 1.08 | 14.6 | 6959 | 2019 | 7.6 |  | 0.0016 | 0.0024 | SL260502884 | H26050725 | CS26050705 | 냉연 | 1제강 | 2CC | 1 | 2026-05-05 | IF270_IN | IF27 | 250 | 1710 | 250 | 1710 | 33.56 | 1.47 | 0.05 | MP-IF | Soft | P5 | 95.5 | 정상 | Bifurcated | 1557.9 |  | 없음 | [5 empty] | OR26057074 | 13 | HC260502884 | SL260502884 | H26050725 | 2026-05-07 | 2열연 | 4.01 | 1670 | 33.06 | IF270_IN | IF27 | IF27 | OR26057074 | IF27 | 자동차 내판 | 13 | 1200 | 1080 | 920 | 700 | U | 1208.2 | 1094 | 927.5 | 718.1 | U | 열연-산세 | T502884 | T | L |  |  |  | 191 | 307 | 46.6 | N |  |  | C260502902 | HC260502884 | HC260502884 | SL260502884 | H26050725 | 2026-05-12 | 냉연공장 | CGL_GA | 0.8 | 1660 | 31.41 | IF270_IN | IF27 | IF27 | 자동차 내판 | OR26057074 | 13 | 139.9 | 740.4 | 817.4 | 673.8 | 459.3 | 408.6 | 421.7 | 0.88 | M | L | JIS5 | JIS 5호 | 120~190 | 270~350 | 44↑ | 0.22↑ |  | 160 | 293 | 48.7 | 0.243 | 1.9 | 1.71 | 2.42 | 1.935
H26050729 | CS26050709 | 냉연 | 1제강 | 2026-05-05 22:00 | BH34 | BH340_OUT | RH | 1553.7 | 1187083 | 0.0022 | 0.44 | 0.03 | 0.0415 | 0.0073 | 0.0005 | 0.0291 | 0.0347 | 0.0099 | 0 | 0.0019 | 0.022 | 0.0003 | 0.017 | 0.006 | 0.0004 | 0.0007 | 0.0025 | 1.8 | 0.082 | 1674.5 | 884 | 1 | 1143 | 254 | 3.8 | 0 |  | 0 |  |  | 35.2 | 1600/1574 | 0.6 | 15.6 | 4411 | 1999 | 5.7 |  | 0.002 | 0.003 | SL260502898 | H26050729 | CS26050709 | 냉연 | 1제강 | 2CC | 1 | 2026-05-06 | BH340_OUT | BH34 | 250 | 1670 | 250 | 1670 | 32.77 | 1.57 | 0.04 | MP-IF | Soft | P2 | 95.2 | 정상 | Bifurcated | 1553.7 |  | 없음 | [5 empty] | OR26052443 | 13 | HC260502898 | SL260502898 | H26050729 | 2026-05-08 | 2열연 | 6.23 | 1630 | 32.28 | BH340_OUT | BH34 | BH34 | OR26052443 | BH34 | 자동차 외판 | 13 | 1200 | 1080 | 910 | 650 | U | 1214.6 | 1073.9 | 925.4 | 637 | U | 열연-산세 | T502898 | T | L |  |  |  | 270 | 362 | 37.9 | N |  |  | C260502916 | HC260502898 | HC260502898 | SL260502898 | H26050729 | 2026-05-12 | 냉연공장 | CGL_GA | 1.4 | 1620 | 27.12 | BH340_OUT | BH34 | BH34 | 자동차 외판 | OR26052443 | 13 | 123.7 | 723.6 | 843.9 | 654.7 | 451.9 | 404.5 | 430.6 | 0.98 | M | L | JIS5 | JIS 5호 | 185~265 | 340~420 | 34↑ | 0.19↑ | 30↑ | 214 | 370 | 40.3 | 0.208 | 1.53 | 1.45 | 2.12 | 1.637 | 43
H26050730 | CS26050700 | 냉연 | 1제강 | 2026-05-05 20:00 | IF34 | IF340_OUT | RH | 1560.7 | 1253506 | 0.0028 | 0.47 | 0.02 | 0.0441 | 0.0074 | 0.0027 | 0.0314 | 0.0357 | 0.0128 | 0.0187 | 0.0001 | 0.02 | 0.0034 | 0.009 | 0.01 | 0.0007 | 0.0013 | 0.0025 | 1.2 | 0.087 | 1656.8 | 775 | 1 | 1080 | 369 | 3.3 | 0 |  | 0 |  |  | 27.3 | 1593/1589 | 1.02 | 17.7 | 8630 | 1065 | 8.8 |  | 0.002 | 0.003 | SL260502903 | H26050730 | CS26050700 | 냉연 | 1제강 | 1CC | 2 | 2026-05-06 | IF340_OUT | IF34 | 250 | 1710 | 250 | 1710 | 33.56 | 1.45 | 0.02 | MP-IF | Soft | P4 | 95.5 | 정상 | Bifurcated | 1560.7 |  | 없음 | [5 empty] | OR26051471 | 19 | HC260502903 | SL260502903 | H26050730 | 2026-05-08 | 2열연 | 3.02 | 1670 | 33.06 | IF340_OUT | IF34 | IF34 | OR26051471 | IF34 | 자동차 외판 | 19 | 1200 | 1080 | 910 | 680 | U | 1196.3 | 1073.4 | 918.7 | 680.1 | U | 열연-산세 | T502903 | T | L |  |  |  | 270 | 378 | 37.6 | N | 드로스 | D99 | C260502921 | HC260502903 | HC260502903 | SL260502903 | H26050730 | 2026-05-13 | 냉연공장 | CGL_GA | 0.7 | 1660 | 25.46 | IF340_OUT | IF34 | IF34 | 자동차 외판 | OR26051471 | 19 | 169.8 | 731.1 | 835.4 | 654.8 | 457.3 | 414.3 | 412 | 0.8 | T | L | JIS5 | JIS 5호 | 175~245 | 340~420 | 36↑ | 0.19↑ |  | 222 | 366 | 37.8 | 0.209 | 1.72 | 1.5 | 2.12 | 1.71
H26050733 | CS26050703 | 냉연 | 1제강 | 2026-05-03 22:00 | IF27 | IF270_IN | RH | 1564.2 | 1307071 | 0.0021 | 0.08 | 0.01 | 0.0057 | 0.0043 | 0.0013 | 0.0378 | 0.0435 | 0 | 0.0655 | 0.0002 | 0.023 | 0.0016 | 0.007 | 0.016 | 0 | 0.0005 | 0.0029 | 1.9 | 0.022 | 1659.5 | 878 | 2 | 1333 | 302 | 3.5 | 0 |  | 0 |  |  | 27.5 | 1595/1582 | 0.6 | 15.1 | 4572 | 1544 | 9.1 |  | 0.0016 | 0.0024 | SL260502916 | H26050733 | CS26050703 | 냉연 | 1제강 | 1CC | 1 | 2026-05-04 | IF270_IN | IF27 | 250 | 1590 | 250 | 1590 | 31.2 | 1.39 | 0.05 | MP-IF | Soft | P2 | 96.5 | 정상 | Bifurcated | 1564.2 |  | 없음 | [5 empty] | OR26057351 | 6 | HC260502916 | SL260502916 | H26050733 | 2026-05-06 | 2열연 | 7.13 | 1550 | 30.74 | IF270_IN | IF27 | IF27 | OR26057351 | IF27 | 자동차 내판 | 6 | 1200 | 1080 | 920 | 700 | U | 1194.3 | 1060.7 | 929.1 | 718.6 | U | 열연-산세 | T502916 | T | L |  |  |  | 170 | 302 | 46.3 | N |  |  | C260502934 | HC260502916 | HC260502916 | SL260502916 | H26050733 | 2026-05-13 | 냉연공장 | CAL | 1.4 | 1540 | 16.29 | IF270_IN | IF27 | IF27 | 자동차 내판 | OR26057351 | 6 | 224.2 | 724.1 | 823.2 | 649 | 456.1 | 412.9 | 445.3 | 0.74 | M | L | JIS5 | JIS 5호 | 120~190 | 270~350 | 44↑ | 0.22↑ |  | 152 | 304 | 49.6 | 0.238 | 2.14 | 1.88 | 2.59 | 2.123
H26050736 | CS26050706 | 냉연 | 1제강 | 2026-05-02 20:00 | IF34 | IF340_OUT | RH | 1555.8 | 1197846 | 0.0033 | 0.46 | 0.02 | 0.0431 | 0.0071 | 0.0022 | 0.0428 | 0.0471 | 0.0131 | 0.0208 | 0.0009 | 0.015 | 0.003 | 0.009 | 0.012 | 0.0006 | 0.0011 | 0.0027 | 2.4 | 0.085 | 1675.4 | 443 | 1 | 1449 | 400 | 7.2 | 0 |  | 0 |  |  | 27.8 | 1605/1574 | 0.66 | 16.9 | 6126 | 909 | 7 |  | 0.002 | 0.003 | SL260502926 | H26050736 | CS26050706 | 냉연 | 1제강 | 1CC | 1 | 2026-05-03 | IF340_OUT | IF34 | 250 | 1520 | 250 | 1520 | 29.83 | 1.23 | 0.05 | MP-IF | Soft | P1 | 94.9 | 정상 | Bifurcated | 1555.8 |  | 없음 | [5 empty] | OR26056429 | 17 | HC260502926 | SL260502926 | H26050736 | 2026-05-08 | 2열연 | 4.32 | 1480 | 29.38 | IF340_OUT | IF34 | IF34 | OR26056429 | IF34 | 자동차 외판 | 17 | 1200 | 1080 | 910 | 680 | U | 1192.5 | 1060.2 | 899.1 | 681.6 | U | 열연-산세 | T502926 | T | L |  |  |  | 259 | 396 | 36.4 | N |  |  | C260502944 | HC260502926 | HC260502926 | SL260502926 | H26050736 | 2026-05-14 | 냉연공장 | CGL_GA | 1 | 1470 | 21.45 | IF340_OUT | IF34 | IF34 | 자동차 외판 | OR26056429 | 17 | 158.7 | 754.8 | 831.8 | 647.5 | 499.6 | 403.4 | 441 | 0.78 | M | L | JIS5 | JIS 5호 | 175~245 | 340~420 | 36↑ | 0.19↑ |  | 209 | 372 | 40.6 | 0.22 | 1.62 | 1.53 | 2.13 | 1.702
H26050738 | CS26050708 | 냉연 | 1제강 | 2026-05-05 23:00 | IF34 | IF340_OUT | RH | 1559.3 | 933004 | 0.0022 | 0.46 | 0.01 | 0.0394 | 0.0067 | 0.0004 | 0.035 | 0.0389 | 0.0127 | 0.0197 | 0.0005 | 0.015 | 0.0027 | 0.018 | 0.019 | 0.0007 | 0.0012 | 0.003 | 1.1 | 0.085 | 1668.5 | 798 | 2 | 1154 | 381 | 4.1 | 0 |  | 0 |  |  | 33 | 1604/1572 | 0.82 | 17.8 | 7410 | 94 | 8.4 |  | 0.002 | 0.003 | SL260502936 | H26050738 | CS26050708 | 냉연 | 1제강 | 2CC | 1 | 2026-05-06 | IF340_OUT | IF34 | 250 | 1460 | 250 | 1460 | 28.65 | 1.47 | 0.05 | MP-IF | Soft | P2 | 95.5 | 정상 | Bifurcated | 1559.3 |  | 없음 | [5 empty] | OR26056829 | 13 | HC260502936 | SL260502936 | H26050738 | 2026-05-11 | 2열연 | 3.94 | 1420 | 28.22 | IF340_OUT | IF34 | IF34 | OR26056829 | IF34 | 자동차 외판 | 13 | 1200 | 1080 | 910 | 680 | U | 1206.9 | 1082.1 | 916.6 | 669.3 | U | 열연-산세 | T502936 | T | L |  |  |  | 262 | 359 | 40.3 | N |  |  | C260502954 | HC260502936 | HC260502936 | SL260502936 | H26050738 | 2026-05-14 | 냉연공장 | CGL_GA | 0.8 | 1410 | 16.93 | IF340_OUT | IF34 | IF34 | 자동차 외판 | OR26056829 | 13 | 164.8 | 714.8 | 836.9 | 674 | 450.3 | 403.4 | 407.2 | 0.83 | M | L | JIS5 | JIS 5호 | 175~245 | 340~420 | 36↑ | 0.19↑ |  | 204 | 364 | 39.1 | 0.214 | 1.76 | 1.63 | 2.22 | 1.81
H26050740 | CS26050700 | 냉연 | 1제강 | 2026-05-07 22:00 | IF27 | IF270_IN | RH | 1565.2 | 912675 | 0.0023 | 0.05 | 0.02 | 0.0157 | 0.004 | 0.0013 | 0.0268 | 0.0307 | 0 | 0.0536 | 0.0035 | 0.027 | 0.0029 | 0.019 | 0.014 | 0 | 0.0002 | 0.0024 | 2.2 | 0.02 | 1683 | 847 | 2 | 1504 | 165 | 7.6 | 0 |  | 0 |  |  | 33 | 1608/1587 | 1.2 | 17.5 | 7809 | 1304 | 9.2 |  | 0.0016 | 0.0024 | SL260502943 | H26050740 | CS26050700 | 냉연 | 1제강 | 1CC | 2 | 2026-05-08 | IF270_IN | IF27 | 250 | 1530 | 250 | 1530 | 30.03 | 1.46 | 0.05 | MP-IF | Soft | P4 | 93.3 | 정상 | Bifurcated | 1565.2 |  | 없음 | [5 empty] | OR26053111 | 7 | HC260502943 | SL260502943 | H26050740 | 2026-05-11 | 2열연 | 4.18 | 1490 | 29.58 | IF270_IN | IF27 | IF27 | OR26053111 | IF27 | 자동차 내판 | 7 | 1200 | 1080 | 920 | 700 | U | 1199.8 | 1099.9 | 932.5 | 693.4 | U | 열연-산세 | T502943 | T | L |  |  |  | 206 | 291 | 43.2 | N |  |  | C260502961 | HC260502943 | HC260502943 | SL260502943 | H26050740 | 2026-05-15 | 냉연공장 | CGL_GA | 0.8 | 1480 | 23.96 | IF270_IN | IF27 | IF27 | 자동차 내판 | OR26053111 | 7 | 174.5 | 712 | 811.9 | 661.5 | 472.5 | 382.5 | 437.3 | 0.73 | M | L | JIS5 | JIS 5호 | 120~190 | 270~350 | 44↑ | 0.22↑ |  | 169 | 303 | 48.1 | 0.238 | 2.02 | 1.73 | 2.42 | 1.975
H26050743 | CS26050703 | 냉연 | 1제강 | 2026-05-06 20:00 | LC44 | LC440R | LF | 1564 | 1395824 | 0.0661 | 1.19 | 0.23 | 0.0585 | 0.0057 | 0.0024 | 0.0461 | 0.0508 | 0 | 0 | 0.0016 | 0.012 | 0.0049 | 0.012 | 0.016 | 0 | 0.0011 | 0.0039 | 1.2 | 0.27 | 1654.3 | 558 | 2 | 1501 | 445 | 7.6 | 31.7 | 0.0082 | 6828 | 10.2 | 7.6 | 0 | 1612/1566 |  | 0 | 8762 | 1289 | 7.5 | 9 | 0.056 | 0.084 | SL260502955 | H26050743 | CS26050703 | 냉연 | 1제강 | 2CC | 2 | 2026-05-07 | LC440R | LC44 | 250 | 1850 | 250 | 1850 | 36.31 | 1.39 | 0.03 | MP-LC | Medium | P5 | 95.1 | 정상 | Bifurcated | 1564 |  | 없음 | [5 empty] | OR26053608 | 11 | HC260502955 | SL260502955 | H26050743 | 2026-05-10 | 2열연 | 3.18 | 1810 | 35.76 | LC440R | LC44 | LC44 | OR26053608 | LC44 | 구조용 | 11 | 1200 | 1080 | 880 | 660 | E | 1209.6 | 1094.2 | 869.4 | 671.3 | E | 열연-산세 | T502955 | T | L |  |  |  | 343 | 463 | 31.3 | N |  |  | C260502973 | HC260502955 | HC260502955 | SL260502955 | H26050743 | 2026-05-15 | 냉연공장 | CAL | 1 | 1800 | 23.24 | LC440R | LC44 | LC44 | 구조용 | OR26053608 | 11 | 245.4 | 729.9 | 788.1 | 669.1 | 495.1 | 401.3 | 427.5 | 1 | B | L | JIS5 | JIS 5호 | 245~365 | 440~540 | 29↑ |  |  | 303 | 485 | 32.5 | 0.187 | 1.16 | 1.12 | 1.33 | 1.183
H26050747 | CS26050707 | 냉연 | 1제강 | 2026-05-05 20:00 | IF27 | IF270_IN | RH | 1564.2 | 959156 | 0.0016 | 0.12 | 0.01 | 0.0095 | 0.0069 | 0.0008 | 0.0299 | 0.0328 | 0 | 0.0557 | 0.0018 | 0.021 | 0.0016 | 0.013 | 0.011 | 0 | 0.0013 | 0.003 | 1.4 | 0.028 | 1688.8 | 456 | 2 | 1462 | 447 | 7.7 | 0 |  | 0 |  |  | 39.9 | 1596/1571 | 1.34 | 17.6 | 8378 | 585 | 6.6 |  | 0.0016 | 0.0024 | SL260502973 | H26050747 | CS26050707 | 냉연 | 1제강 | 1CC | 1 | 2026-05-06 | IF270_IN | IF27 | 250 | 1410 | 250 | 1410 | 27.67 | 1.37 | 0.02 | MP-IF | Soft | P5 | 98.1 | 정상 | Bifurcated | 1564.2 |  | 없음 | [5 empty] | OR26057789 | 7 | HC260502973 | SL260502973 | H26050747 | 2026-05-10 | 2열연 | 4.06 | 1370 | 27.26 | IF270_IN | IF27 | IF27 | OR26057789 | IF27 | 자동차 내판 | 7 | 1200 | 1080 | 920 | 700 | U | 1192.3 | 1090.6 | 927.7 | 690.3 | U | 열연-산세 | T502973 | T | L |  |  |  | 192 | 315 | 45.4 | N |  |  | C260502991 | HC260502973 | HC260502973 | SL260502973 | H26050747 | 2026-05-16 | 냉연공장 | CGL_GA | 0.8 | 1360 | 13.36 | IF270_IN | IF27 | IF27 | 자동차 내판 | OR26057789 | 7 | 164.1 | 721 | 813.6 | 669.7 | 457.8 | 413.4 | 432.3 | 0.83 | T | L | JIS5 | JIS 5호 | 120~190 | 270~350 | 44↑ | 0.22↑ |  | 160 | 303 | 45.2 | 0.235 | 1.96 | 1.74 | 2.48 | 1.98
H26050748 | CS26050708 | 냉연 | 1제강 | 2026-05-08 20:00 | IF27 | IF270_IN | RH | 1552.5 | 1037838 | 0.0021 | 0.08 | 0 | 0.0074 | 0.0059 | 0.002 | 0.0315 | 0.0355 | 0 | 0.0591 | 0.0028 | 0.016 | 0.0001 | 0.011 | 0.02 | 0 | 0.0013 | 0.0029 | 1 | 0.021 | 1659.4 | 857 | 1 | 1402 | 218 | 7.3 | 0 |  | 0 |  |  | 36 | 1595/1568 | 0.73 | 16.4 | 4827 | 35 | 9.9 |  | 0.0016 | 0.0024 | SL260502974 | H26050748 | CS26050708 | 냉연 | 1제강 | 2CC | 2 | 2026-05-09 | IF270_IN | IF27 | 250 | 1090 | 250 | 1090 | 21.39 | 1.5 | 0.02 | MP-IF | Soft | P4 | 95.5 | 정상 | Bifurcated | 1552.5 |  | 없음 | [5 empty] | OR26054994 | 10 | HC260502974 | SL260502974 | H26050748 | 2026-05-11 | 2열연 | 4.31 | 1050 | 21.07 | IF270_IN | IF27 | IF27 | OR26054994 | IF27 | 자동차 내판 | 10 | 1200 | 1080 | 920 | 700 | U | 1215.2 | 1098.8 | 925 | 693 | U | 열연-산세 | T502974 | T | L |  |  |  | 170 | 286 | 44 | N |  |  | C260502992 | HC260502974 | HC260502974 | SL260502974 | H26050748 | 2026-05-16 | 냉연공장 | CAL | 0.8 | 1040 | 14.75 | IF270_IN | IF27 | IF27 | 자동차 내판 | OR26054994 | 10 | 302.8 | 744.9 | 829.9 | 649.5 | 450.2 | 407.1 | 423.2 | 0.71 | M | L | JIS5 | JIS 5호 | 120~190 | 270~350 | 44↑ | 0.22↑ |  | 154 | 291 | 47.9 | 0.238 | 1.98 | 1.79 | 2.5 | 2.015
H26050748 | CS26050708 | 냉연 | 1제강 | 2026-05-07 20:00 | LC34 | LC340 | LF | 1553 | 1166085 | 0.0413 | 0.39 | 0 | 0.0318 | 0.0072 | 0.0016 | 0.0394 | 0.0429 | 0 | 0 | 0.0008 | 0.018 | 0.0046 | 0.009 | 0.013 | 0 | 0.0004 | 0.003 | 2.4 | 0.112 | 1651.3 | 543 | 1 | 1583 | 443 | 3.9 | 42.9 | 0.0108 | 5453 | 11 | 4.7 | 0 | 1612/1565 |  | 0 | 5915 | 2656 | 10 | 9.7 | 0.032 | 0.048 | SL260502975 | H26050748 | CS26050708 | 냉연 | 1제강 | 1CC | 2 | 2026-05-08 | LC340 | LC34 | 250 | 1560 | 250 | 1560 | 30.62 | 1.3 | 0.04 | MP-LC | Medium | P5 | 97.5 | 정상 | Bifurcated | 1553 |  | 없음 | [5 empty] | OR26058394 | 2 | HC260502975 | SL260502975 | H26050748 | 2026-05-13 | 2열연 | 2.46 | 1520 | 30.16 | LC340 | LC34 | LC34 | OR26058394 | LC34 | 일반 가공용 | 2 | 1200 | 1080 | 890 | 680 | E | 1183.4 | 1067.8 | 886.1 | 685.3 | E | 열연-산세 | T502975 | T | L |  |  |  | 275 | 375 | 36.5 | N |  |  | C260502994 | HC260502975 | HC260502975 | SL260502975 | H26050748 | 2026-05-16 | 냉연공장 | CAL | 0.7 | 1510 | 17.79 | LC340 | LC34 | LC34 | 일반 가공용 | OR26058394 | 2 | 291.6 | 718.2 | 782.2 | 678.2 | 487.6 | 403.8 | 414.4 | 1.17 | T | L | JIS5 | JIS 5호 | 175~275 | 340~440 | 34↑ |  |  | 221 | 374 | 36.5 | 0.194 | 1.27 | 1.12 | 1.6 | 1.278
H26050754 | CS26050704 | 냉연 | 1제강 | 2026-05-05 23:00 | LC44 | LC440R | LF | 1564.5 | 1161870 | 0.0709 | 1.17 | 0.29 | 0.0618 | 0.0065 | 0.0021 | 0.0315 | 0.0338 | 0 | 0 | 0.0016 | 0.02 | 0.0018 | 0.013 | 0.011 | 0 | 0.0012 | 0.0036 | 1.8 | 0.272 | 1689.7 | 451 | 1 | 908 | 338 | 6.3 | 49.6 | 0.0092 | 3812 | 5.7 | 6.1 | 0 | 1593/1584 |  | 0 | 6347 | 56 | 10 | 8.3 | 0.056 | 0.084 | SL260502999 | H26050754 | CS26050704 | 냉연 | 1제강 | 1CC | 1 | 2026-05-06 | LC440R | LC44 | 250 | 1580 | 250 | 1580 | 31.01 | 1.33 | 0.04 | MP-LC | Medium | P5 | 94.1 | 정상 | Bifurcated | 1564.5 |  | 없음 | [5 empty] | OR26053316 | 1 | HC260502999 | SL260502999 | H26050754 | 2026-05-11 | 2열연 | 5.49 | 1540 | 30.54 | LC440R | LC44 | LC44 | OR26053316 | LC44 | 구조용 | 1 | 1200 | 1080 | 880 | 660 | E | 1180.7 | 1075.9 | 879 | 662.7 | E | 열연-산세 | T502999 | T | L |  |  |  | 328 | 480 | 31.7 | N |  |  | C260503018 | HC260502999 | HC260502999 | SL260502999 | H26050754 | 2026-05-17 | 냉연공장 | CAL | 2 | 1530 | 27.79 | LC440R | LC44 | LC44 | 구조용 | OR26053316 | 1 | 206.3 | 704.7 | 800.6 | 645.7 | 483 | 394.9 | 416.3 | 0.97 | M | L | JIS5 | JIS 5호 | 245~365 | 440~540 | 29↑ |  |  | 300 | 484 | 37 | 0.192 | 0.99 | 0.95 | 1.35 | 1.06
H26050757 | CS26050707 | 냉연 | 1제강 | 2026-05-06 21:00 | LC34 | LC340 | LF | 1554.9 | 1023357 | 0.0444 | 0.34 | 0.03 | 0.0329 | 0.0078 | 0.0028 | 0.0361 | 0.0397 | 0 | 0 | 0.0006 | 0.014 | 0.0019 | 0.006 | 0.009 | 0 | 0.0006 | 0.0034 | 1.3 | 0.105 | 1665.4 | 394 | 2 | 899 | 446 | 7.9 | 27.9 | 0.0127 | 5743 | 5.9 | 4 | 0 | 1618/1570 |  | 0 | 5231 | 786 | 8.6 | 6.1 | 0.032 | 0.048 | SL260503012 | H26050757 | CS26050707 | 냉연 | 1제강 | 1CC | 1 | 2026-05-07 | LC340 | LC34 | 250 | 1440 | 250 | 1440 | 28.26 | 1.41 | 0.02 | MP-LC | Medium | P4 | 97.5 | 정상 | Bifurcated | 1554.9 |  | 없음 | [5 empty] | OR26053376 | 18 | HC260503012 | SL260503012 | H26050757 | 2026-05-11 | 2열연 | 2.36 | 1400 | 27.84 | LC340 | LC34 | LC34 | OR26053376 | LC34 | 일반 가공용 | 18 | 1200 | 1080 | 890 | 680 | E | 1197.2 | 1065.1 | 887.1 | 674.3 | E | 열연-산세 | T503012 | T | L |  |  |  | 290 | 377 | 35.5 | N |  |  | C260503031 | HC260503012 | HC260503012 | SL260503012 | H26050757 | 2026-05-17 | 냉연공장 | CAL | 0.8 | 1390 | 26.45 | LC340 | LC34 | LC34 | 일반 가공용 | OR26053376 | 18 | 261.9 | 701.4 | 780.5 | 659.6 | 484.3 | 410.2 | 438.1 | 1.2 | B | L | JIS5 | JIS 5호 | 175~275 | 340~440 | 34↑ |  |  | 232 | 377 | 35.6 | 0.212 | 1.4 | 1.23 | 1.69 | 1.387
H26050758 | CS26050708 | 냉연 | 1제강 | 2026-05-07 23:00 | BH34 | BH340_OUT | RH | 1551.8 | 1174090 | 0.0029 | 0.4 | 0.02 | 0.0374 | 0.007 | 0.0014 | 0.0379 | 0.0411 | 0.01 | 0 | 0.0019 | 0.011 | 0.0041 | 0.017 | 0.014 | 0.0006 | 0.0006 | 0.0022 | 1.2 | 0.075 | 1642.9 | 722 | 2 | 1069 | 383 | 3.7 | 0 |  | 0 |  |  | 39.2 | 1606/1570 | 1.44 | 17.5 | 8908 | 564 | 5.9 |  | 0.002 | 0.003 | SL260503016 | H26050758 | CS26050708 | 냉연 | 1제강 | 1CC | 2 | 2026-05-08 | BH340_OUT | BH34 | 250 | 1100 | 250 | 1100 | 21.59 | 1.29 | 0.03 | MP-IF | Soft | P2 | 93.7 | 정상 | Bifurcated | 1551.8 |  | 없음 | [5 empty] | OR26059098 | 14 | HC260503016 | SL260503016 | H26050758 | 2026-05-11 | 2열연 | 4.79 | 1060 | 21.26 | BH340_OUT | BH34 | BH34 | OR26059098 | BH34 | 자동차 외판 | 14 | 1200 | 1080 | 910 | 650 | U | 1190.8 | 1089.3 | 901.5 | 671.1 | U | 열연-산세 | T503016 | T | L |  |  |  | 260 | 357 | 37.8 | N |  |  | C260503035 | HC260503016 | HC260503016 | SL260503016 | H26050758 | 2026-05-17 | 냉연공장 | CAL | 1 | 1050 | 14.46 | BH340_OUT | BH34 | BH34 | 자동차 외판 | OR26059098 | 14 | 245.3 | 718.9 | 844.7 | 652.2 | 461.8 | 402.5 | 427.5 | 0.98 | M | L | JIS5 | JIS 5호 | 185~265 | 340~420 | 34↑ | 0.19↑ | 30↑ | 220 | 363 | 40.8 | 0.206 | 1.67 | 1.59 | 2.11 | 1.74 | 36
H26050763 | CS26050703 | 냉연 | 1제강 | 2026-05-08 21:00 | IF34 | IF340_OUT | RH | 1558.8 | 1252224 | 0.0029 | 0.44 | 0.02 | 0.0443 | 0.0053 | 0.0005 | 0.0374 | 0.0395 | 0.014 | 0.02 | 0.0004 | 0.029 | 0.0036 | 0.011 | 0.009 | 0.0006 | 0.0001 | 0.0027 | 2 | 0.084 | 1689.1 | 755 | 1 | 1393 | 346 | 7 | 0 |  | 0 |  |  | 38.4 | 1590/1582 | 1.05 | 10.3 | 6905 | 2736 | 7.5 |  | 0.002 | 0.003 | SL260503034 | H26050763 | CS26050703 | 냉연 | 1제강 | 2CC | 2 | 2026-05-09 | IF340_OUT | IF34 | 250 | 1480 | 250 | 1480 | 29.05 | 1.39 | 0.05 | MP-IF | Soft | P4 | 93.1 | 정상 | Bifurcated | 1558.8 |  | 없음 | [5 empty] | OR26052002 | 3 | HC260503034 | SL260503034 | H26050763 | 2026-05-11 | 2열연 | 3.16 | 1440 | 28.61 | IF340_OUT | IF34 | IF34 | OR26052002 | IF34 | 자동차 외판 | 3 | 1200 | 1080 | 910 | 680 | U | 1203.2 | 1060.7 | 902.6 | 698.9 | U | 열연-산세 | T503034 | T | L |  |  |  | 252 | 378 | 36.4 | N |  |  | C260503053 | HC260503034 | HC260503034 | SL260503034 | H26050763 | 2026-05-18 | 냉연공장 | CGL_GA | 0.7 | 1430 | 19.45 | IF340_OUT | IF34 | IF34 | 자동차 외판 | OR26052002 | 3 | 208.3 | 718.4 | 833.8 | 679.8 | 455.9 | 416.9 | 430.4 | 0.86 | M | L | JIS5 | JIS 5호 | 175~245 | 340~420 | 36↑ | 0.19↑ |  | 218 | 370 | 40.2 | 0.219 | 1.82 | 1.54 | 2.19 | 1.772
H26050764 | CS26050704 | 냉연 | 1제강 | 2026-05-06 20:00 | LC34 | LC340 | LF | 1555.8 | 1387421 | 0.0274 | 0.37 | 0.04 | 0.0372 | 0.0093 | 0.0022 | 0.0439 | 0.047 | 0 | 0 | 0.0002 | 0.017 | 0.0025 | 0.019 | 0.009 | 0 | 0.0005 | 0.0037 | 1.5 | 0.095 | 1672.6 | 553 | 1 | 891 | 445 | 3.1 | 32.1 | 0.0133 | 3556 | 8.5 | 7.3 | 0 | 1608/1582 |  | 0 | 4298 | 2000 | 7.3 | 8.4 | 0.032 | 0.048 | SL260503040 | H26050764 | CS26050704 | 냉연 | 1제강 | 2CC | 1 | 2026-05-07 | LC340 | LC34 | 250 | 1060 | 250 | 1060 | 20.8 | 1.37 | 0.04 | MP-LC | Medium | P2 | 92.2 | 정상 | Bifurcated | 1555.8 |  | 없음 | [5 empty] | OR26057964 | 2 | HC260503040 | SL260503040 | H26050764 | 2026-05-12 | 2열연 | 3.61 | 1020 | 20.49 | LC340 | LC34 | LC34 | OR26057964 | LC34 | 일반 가공용 | 2 | 1200 | 1080 | 890 | 680 | E | 1204.4 | 1087 | 883.4 | 675.7 | E | 열연-산세 | T503040 | T | L |  |  |  | 270 | 395 | 34.3 | N |  |  | C260503059 | HC260503040 | HC260503040 | SL260503040 | H26050764 | 2026-05-18 | 냉연공장 | CAL | 1.2 | 1010 | 10.45 | LC340 | LC34 | LC34 | 일반 가공용 | OR26057964 | 2 | 224.2 | 729.4 | 779.3 | 647 | 496.7 | 397.7 | 403.1 | 1.16 | M | L | JIS5 | JIS 5호 | 175~275 | 340~440 | 34↑ |  |  | 231 | 365 | 36.9 | 0.204 | 1.23 | 1.06 | 1.56 | 1.228
H26050765 | CS26050705 | 냉연 | 1제강 | 2026-05-08 20:00 | IF34 | IF340_OUT | RH | 1561.8 | 950123 | 0.0028 | 0.43 | 0.02 | 0.0415 | 0.0068 | 0.0022 | 0.0437 | 0.0481 | 0.0088 | 0.0199 | 0.0028 | 0.027 | 0.0011 | 0.016 | 0.019 | 0.0006 | 0.0012 | 0.0025 | 1.4 | 0.083 | 1680.9 | 485 | 1 | 870 | 177 | 4.6 | 0 |  | 0 |  |  | 26.5 | 1609/1573 | 1.09 | 19.8 | 5651 | 352 | 7.9 |  | 0.002 | 0.003 | SL260503042 | H26050765 | CS26050705 | 냉연 | 1제강 | 2CC | 2 | 2026-05-09 | IF340_OUT | IF34 | 250 | 1400 | 250 | 1400 | 27.47 | 1.36 | 0.05 | MP-IF | Soft | P4 | 94.6 | 정상 | Bifurcated | 1561.8 |  | 없음 | [5 empty] | OR26057782 | 15 | HC260503042 | SL260503042 | H26050765 | 2026-05-11 | 2열연 | 3.88 | 1360 | 27.06 | IF340_OUT | IF34 | IF34 | OR26057782 | IF34 | 자동차 외판 | 15 | 1200 | 1080 | 910 | 680 | U | 1192.7 | 1069.3 | 920 | 666.1 | U | 열연-산세 | T503042 | T | L |  |  |  | 242 | 388 | 39.1 | N |  |  | C260503061 | HC260503042 | HC260503042 | SL260503042 | H26050765 | 2026-05-18 | 냉연공장 | CGL_GA | 0.8 | 1350 | 17.59 | IF340_OUT | IF34 | IF34 | 자동차 외판 | OR26057782 | 15 | 122.9 | 703 | 821.6 | 664.9 | 472.5 | 410.6 | 400.1 | 0.89 | T | L | JIS5 | JIS 5호 | 175~245 | 340~420 | 36↑ | 0.19↑ |  | 218 | 367 | 37.2 | 0.208 | 1.77 | 1.51 | 2.14 | 1.732
H26050769 | CS26050709 | 냉연 | 1제강 | 2026-05-09 20:00 | IF27 | IF270_IN | RH | 1556.8 | 1060505 | 0.002 | 0.11 | 0 | 0.0096 | 0.0047 | 0.0003 | 0.0409 | 0.0452 | 0 | 0.0614 | 0.0004 | 0.018 | 0.0002 | 0.006 | 0.014 | 0 | 0.0015 | 0.0028 | 1.9 | 0.025 | 1657 | 760 | 2 | 1391 | 384 | 4.4 | 0 |  | 0 |  |  | 34 | 1619/1571 | 1.42 | 13.5 | 7207 | 787 | 9.7 |  | 0.0016 | 0.0024 | SL260503058 | H26050769 | CS26050709 | 냉연 | 1제강 | 1CC | 2 | 2026-05-10 | IF270_IN | IF27 | 250 | 1650 | 250 | 1650 | 32.38 | 1.42 | 0.05 | MP-IF | Soft | P3 | 94.9 | 정상 | Bifurcated | 1556.8 |  | 없음 | [5 empty] | OR26059802 | 14 | HC260503058 | SL260503058 | H26050769 | 2026-05-15 | 2열연 | 6.99 | 1610 | 31.9 | IF270_IN | IF27 | IF27 | OR26059802 | IF27 | 자동차 내판 | 14 | 1200 | 1080 | 920 | 700 | U | 1224 | 1085.6 | 919.7 | 684.4 | U | 열연-산세 | T503058 | T | L |  |  |  | 184 | 294 | 43.4 | N |  |  | C260503077 | HC260503058 | HC260503058 | SL260503058 | H26050769 | 2026-05-19 | 냉연공장 | CAL | 1.4 | 1600 | 19.46 | IF270_IN | IF27 | IF27 | 자동차 내판 | OR26059802 | 14 | 218.3 | 701.6 | 831.8 | 642.8 | 472.6 | 417.1 | 403.1 | 0.98 | M | L | JIS5 | JIS 5호 | 120~190 | 270~350 | 44↑ | 0.22↑ |  | 154 | 296 | 50.7 | 0.227 | 1.91 | 1.73 | 2.49 | 1.965
H26050770 | CS26050700 | 냉연 | 1제강 | 2026-05-08 23:00 | LC34 | LC340 | LF | 1564.8 | 991156 | 0.0452 | 0.35 | 0 | 0.0282 | 0.0094 | 0.0028 | 0.0415 | 0.0438 | 0 | 0 | 0.004 | 0.019 | 0.0015 | 0.006 | 0.015 | 0 | 0.0002 | 0.0038 | 1.6 | 0.11 | 1670.2 | 530 | 1 | 1541 | 346 | 3.3 | 34 | 0.0131 | 5998 | 6 | 5.6 | 0 | 1593/1583 |  | 0 | 7978 | 203 | 5 | 6.2 | 0.032 | 0.048 | SL260503064 | H26050770 | CS26050700 | 냉연 | 1제강 | 2CC | 2 | 2026-05-09 | LC340 | LC34 | 250 | 1230 | 250 | 1230 | 24.14 | 1.37 | 0.04 | MP-LC | Medium | P4 | 98.8 | 정상 | Bifurcated | 1564.8 |  | 없음 | [5 empty] | OR26057479 | 6 | HC260503064 | SL260503064 | H26050770 | 2026-05-13 | 2열연 | 5.55 | 1190 | 23.78 | LC340 | LC34 | LC34 | OR26057479 | LC34 | 일반 가공용 | 6 | 1200 | 1080 | 890 | 680 | E | 1189.7 | 1061.3 | 890.1 | 684.8 | E | 열연-산세 | T503064 | T | L |  |  |  | 285 | 391 | 32.8 | N |  |  | C260503083 | HC260503064 | HC260503064 | SL260503064 | H26050770 | 2026-05-20 | 냉연공장 | CAL | 1.6 | 1180 | 19.26 | LC340 | LC34 | LC34 | 일반 가공용 | OR26057479 | 6 | 241.3 | 750.7 | 776.8 | 672.4 | 467 | 410.9 | 431.4 | 1.15 | M | L | JIS5 | JIS 5호 | 175~275 | 340~440 | 34↑ |  |  | 212 | 371 | 38.6 | 0.19 | 1.38 | 1.17 | 1.67 | 1.347
H26050771 | CS26050701 | 냉연 | 1제강 | 2026-05-12 23:00 | IF34 | IF340_OUT | RH | 1559.3 | 1034572 | 0.0025 | 0.46 | 0.03 | 0.043 | 0.006 | 0.0025 | 0.0356 | 0.0396 | 0.0099 | 0.0134 | 0.0007 | 0.016 | 0.0031 | 0.02 | 0.007 | 0.0005 | 0.0007 | 0.0032 | 2.3 | 0.085 | 1650.8 | 587 | 1 | 1358 | 159 | 4.8 | 0 |  | 0 |  |  | 25.8 | 1612/1568 | 1.28 | 13.8 | 7896 | 388 | 6.2 |  | 0.002 | 0.003 | SL260503067 | H26050771 | CS26050701 | 냉연 | 1제강 | 1CC | 1 | 2026-05-13 | IF340_OUT | IF34 | 250 | 1050 | 250 | 1050 | 20.61 | 1.32 | 0.05 | MP-IF | Soft | P2 | 96 | 정상 | Bifurcated | 1559.3 |  | 없음 | [5 empty] | OR26052164 | 17 | HC260503067 | SL260503067 | H26050771 | 2026-05-16 | 2열연 | 4.07 | 1010 | 20.3 | IF340_OUT | IF34 | IF34 | OR26052164 | IF34 | 자동차 외판 | 17 | 1200 | 1080 | 910 | 680 | U | 1212.2 | 1077.3 | 921.2 | 694.7 | U | 열연-산세 | T503067 | T | L |  |  |  | 262 | 345 | 37.6 | N |  |  | C260503086 | HC260503067 | HC260503067 | SL260503067 | H26050771 | 2026-05-20 | 냉연공장 | CGL_GA | 0.65 | 1000 | 15.83 | IF340_OUT | IF34 | IF34 | 자동차 외판 | OR26052164 | 17 | 192.7 | 705.8 | 825.1 | 662.5 | 462.4 | 388.7 | 412.8 | 0.8 | T | L | JIS5 | JIS 5호 | 175~245 | 340~420 | 36↑ | 0.19↑ |  | 208 | 377 | 40.5 | 0.212 | 1.91 | 1.71 | 2.33 | 1.915
H26050771 | CS26050701 | 냉연 | 1제강 | 2026-05-13 23:00 | BH34 | BH340_OUT | RH | 1555.8 | 1379171 | 0.0028 | 0.42 | 0.01 | 0.0433 | 0.0075 | 0.0016 | 0.0331 | 0.0371 | 0.0065 | 0 | 0.0007 | 0.019 | 0.0015 | 0.015 | 0.02 | 0.0005 | 0.0001 | 0.0026 | 1 | 0.079 | 1653.4 | 575 | 2 | 1567 | 169 | 6.5 | 0 |  | 0 |  |  | 31.5 | 1603/1580 | 1.02 | 12.3 | 8998 | 2903 | 5.5 |  | 0.002 | 0.003 | SL260503068 | H26050771 | CS26050701 | 냉연 | 1제강 | 1CC | 2 | 2026-05-14 | BH340_OUT | BH34 | 250 | 1700 | 250 | 1700 | 33.36 | 1.39 | 0.02 | MP-IF | Soft | P4 | 95.3 | 정상 | Bifurcated | 1555.8 |  | 없음 | [5 empty] | OR26054680 | 7 | HC260503068 | SL260503068 | H26050771 | 2026-05-16 | 2열연 | 2.65 | 1660 | 32.86 | BH340_OUT | BH34 | BH34 | OR26054680 | BH34 | 자동차 외판 | 7 | 1200 | 1080 | 910 | 650 | U | 1205.3 | 1068.7 | 912.1 | 646.7 | U | 열연-산세 | T503068 | T | L |  |  |  | 270 | 348 | 38.4 | N |  |  | C260503087 | HC260503068 | HC260503068 | SL260503068 | H26050771 | 2026-05-20 | 냉연공장 | CGL_GA | 0.7 | 1650 | 23 | BH340_OUT | BH34 | BH34 | 자동차 외판 | OR26054680 | 7 | 162.8 | 733.2 | 819.1 | 675.5 | 453.9 | 382.2 | 419.3 | 0.95 | M | L | JIS5 | JIS 5호 | 185~265 | 340~420 | 34↑ | 0.19↑ | 30↑ | 238 | 371 | 36.3 | 0.204 | 1.53 | 1.28 | 1.82 | 1.478 | 38
H26050776 | CS26050706 | 냉연 | 1제강 | 2026-05-13 21:00 | IF27 | IF270_IN | RH | 1559.3 | 1323212 | 0.0017 | 0.13 | 0 | 0.0099 | 0.0059 | 0.0005 | 0.0321 | 0.035 | 0 | 0.0615 | 0.0032 | 0.02 | 0.0037 | 0.015 | 0.006 | 0 | 0.0014 | 0.0026 | 2.5 | 0.03 | 1678 | 846 | 1 | 1296 | 322 | 5.1 | 0 |  | 0 |  |  | 25.6 | 1607/1590 | 0.54 | 19.5 | 5709 | 518 | 7.5 |  | 0.0016 | 0.0024 | SL260503085 | H26050776 | CS26050706 | 냉연 | 1제강 | 1CC | 2 | 2026-05-14 | IF270_IN | IF27 | 250 | 1390 | 250 | 1390 | 27.28 | 1.33 | 0.04 | MP-IF | Soft | P1 | 95.9 | 정상 | Bifurcated | 1559.3 |  | 없음 | [5 empty] | OR26054983 | 11 | HC260503085 | SL260503085 | H26050776 | 2026-05-17 | 2열연 | 7.61 | 1350 | 26.87 | IF270_IN | IF27 | IF27 | OR26054983 | IF27 | 자동차 내판 | 11 | 1200 | 1080 | 920 | 700 | U | 1194.3 | 1078.6 | 931.1 | 697.5 | U | 열연-산세 | T503085 | T | L |  |  |  | 185 | 290 | 43.3 | N |  |  | C260503104 | HC260503085 | HC260503085 | SL260503085 | H26050776 | 2026-05-21 | 냉연공장 | CAL | 1.4 | 1340 | 23.38 | IF270_IN | IF27 | IF27 | 자동차 내판 | OR26054983 | 11 | 237.6 | 752.5 | 828.8 | 648.8 | 474.8 | 413.1 | 435.9 | 0.84 | M | L | JIS5 | JIS 5호 | 120~190 | 270~350 | 44↑ | 0.22↑ |  | 160 | 299 | 50 | 0.248 | 1.93 | 1.7 | 2.35 | 1.92
H26050777 | CS26050707 | 냉연 | 1제강 | 2026-05-10 22:00 | LC44 | LC440R | LF | 1558.3 | 1284826 | 0.0696 | 1.21 | 0.25 | 0.0639 | 0.0055 | 0.0023 | 0.0457 | 0.051 | 0 | 0 | 0.0009 | 0.021 | 0.0041 | 0.008 | 0.017 | 0 | 0.0011 | 0.0043 | 1.2 | 0.278 | 1671.5 | 568 | 1 | 981 | 414 | 3.5 | 37.6 | 0.0107 | 8888 | 11.4 | 4.1 | 0 | 1620/1573 |  | 0 | 5502 | 2225 | 9.9 | 8.9 | 0.056 | 0.084 | SL260503089 | H26050777 | CS26050707 | 냉연 | 1제강 | 1CC | 1 | 2026-05-11 | LC440R | LC44 | 250 | 1650 | 250 | 1650 | 32.38 | 1.37 | 0.01 | MP-LC | Medium | P1 | 94.8 | 정상 | Bifurcated | 1558.3 |  | 없음 | [5 empty] | OR26059703 | 2 | HC260503089 | SL260503089 | H26050777 | 2026-05-14 | 2열연 | 2.3 | 1610 | 31.9 | LC440R | LC44 | LC44 | OR26059703 | LC44 | 구조용 | 2 | 1200 | 1080 | 880 | 660 | E | 1201.6 | 1088.2 | 877 | 657 | E | 열연-산세 | T503089 | T | L |  |  |  | 347 | 467 | 29.1 | N |  |  | C260503108 | HC260503089 | HC260503089 | SL260503089 | H26050777 | 2026-05-21 | 냉연공장 | CGL_GA | 0.8 | 1600 | 17.86 | LC440R | LC44 | LC44 | 구조용 | OR26059703 | 2 | 159.4 | 754.8 | 794.8 | 642.7 | 495.8 | 386.3 | 442.1 | 0.96 | M | L | JIS5 | JIS 5호 | 245~365 | 440~540 | 29↑ |  |  | 322 | 503 | 32.3 | 0.192 | 1.22 | 1.1 | 1.34 | 1.19
H26050777 | CS26050707 | 냉연 | 1제강 | 2026-05-10 23:00 | BH34 | BH340_OUT | RH | 1557.5 | 1081443 | 0.002 | 0.41 | 0.04 | 0.0351 | 0.0069 | 0.0004 | 0.0281 | 0.0318 | 0.0072 | 0 | 0.0036 | 0.021 | 0.0031 | 0.009 | 0.01 | 0.0006 | 0 | 0.002 | 2.2 | 0.077 | 1689.7 | 591 | 1 | 1554 | 228 | 5.1 | 0 |  | 0 |  |  | 37.4 | 1616/1588 | 1.01 | 14.1 | 4571 | 2799 | 9.3 |  | 0.002 | 0.003 | SL260503090 | H26050777 | CS26050707 | 냉연 | 1제강 | 1CC | 2 | 2026-05-11 | BH340_OUT | BH34 | 250 | 1310 | 250 | 1310 | 25.71 | 1.45 | 0.01 | MP-IF | Soft | P4 | 93.1 | 정상 | Bifurcated | 1557.5 |  | 없음 | [5 empty] | OR26056868 | 5 | HC260503090 | SL260503090 | H26050777 | 2026-05-16 | 2열연 | 6.17 | 1270 | 25.32 | BH340_OUT | BH34 | BH34 | OR26056868 | BH34 | 자동차 외판 | 5 | 1200 | 1080 | 910 | 650 | U | 1189.3 | 1090.8 | 908.9 | 631.9 | U | 열연-산세 | T503090 | T | L |  |  |  | 282 | 355 | 39.6 | N |  |  | C260503109 | HC260503090 | HC260503090 | SL260503090 | H26050777 | 2026-05-21 | 냉연공장 | CGL_GA | 1.6 | 1260 | 12.66 | BH340_OUT | BH34 | BH34 | 자동차 외판 | OR26056868 | 5 | 136 | 732 | 838.1 | 673.8 | 473.4 | 382.9 | 434.3 | 0.97 | M | L | JIS5 | JIS 5호 | 185~265 | 340~420 | 34↑ | 0.19↑ | 30↑ | 225 | 361 | 38.9 | 0.209 | 1.74 | 1.56 | 1.97 | 1.708 | 41
H26050778 | CS26050708 | 냉연 | 1제강 | 2026-05-11 20:00 | HS59 | HSLA590C | LF | 1564.4 | 1388500 | 0.0809 | 1.52 | 0.31 | 0.0188 | 0.003 | 0.0021 | 0.0443 | 0.0473 | 0.0371 | 0 | 0.0005 | 0.028 | 0.0028 | 0.014 | 0.005 | 0 | 0.0008 | 0.0037 | 1.9 | 0.342 | 1646.2 | 463 | 2 | 1139 | 310 | 3 | 49.5 | 0.008 | 5675 | 9.8 | 3.3 | 0 | 1602/1578 |  | 0 | 8249 | 113 | 8.4 | 7.7 | 0.064 | 0.096 | SL260503095 | H26050778 | CS26050708 | 냉연 | 1제강 | 1CC | 2 | 2026-05-12 | HSLA590C | HS59 | 250 | 1800 | 250 | 1800 | 35.32 | 1.4 | 0.04 | MP-LC | Medium | P3 | 97.7 | 정상 | Bifurcated | 1564.4 |  | 없음 | [5 empty] | OR26055895 | 6 | HC260503095 | SL260503095 | H26050778 | 2026-05-17 | 2열연 | 1.9 | 1760 | 34.8 | HSLA590C | HS59 | HS59 | OR26055895 | HS59 | 자동차 구조용 | 6 | 1230 | 1080 | 880 | 580 | E | 1241.5 | 1071.3 | 885.4 | 634.3 | E | 열연-산세 | T503095 | T | L |  |  |  | 467 | 622 | 24.3 | N | 스케일 | D01 | C260503114 | HC260503095 | HC260503095 | SL260503095 | H26050778 | 2026-05-21 | 냉연공장 | CAL | 0.7 | 1750 | 24.01 | HSLA590C | HS59 | HS59 | 자동차 구조용 | OR26055895 | 6 | 263.3 | 732.2 | 805.8 | 643.9 | 494.7 | 379 | 427.4 | 1.15 | M | L | JIS5 | JIS 5호 | 440~600 | 590~710 | 20↑ |  |  | 458 | 608 | 23.7 | 0.144 | 0.96 | 0.9 | 1.19 | 0.987
H26050783 | CS26050703 | 냉연 | 1제강 | 2026-05-14 22:00 | BH34 | BH340_OUT | RH | 1556.8 | 1234592 | 0.002 | 0.38 | 0.01 | 0.0332 | 0.005 | 0.0008 | 0.0367 | 0.0393 | 0.0052 | 0 | 0.003 | 0.013 | 0.0036 | 0.016 | 0.018 | 0.0005 | 0.0001 | 0.0023 | 1.9 | 0.072 | 1646.4 | 665 | 1 | 1156 | 325 | 3.4 | 0 |  | 0 |  |  | 26.7 | 1617/1577 | 0.7 | 17.3 | 4799 | 1310 | 8.2 |  | 0.002 | 0.003 | SL260503116 | H26050783 | CS26050703 | 냉연 | 1제강 | 2CC | 2 | 2026-05-15 | BH340_OUT | BH34 | 250 | 1570 | 250 | 1570 | 30.81 | 1.43 | 0.05 | MP-IF | Soft | P5 | 97.2 | 정상 | Bifurcated | 1556.8 |  | 없음 | [5 empty] | OR26053128 | 9 | HC260503116 | SL260503116 | H26050783 | 2026-05-19 | 2열연 | 2.8 | 1530 | 30.35 | BH340_OUT | BH34 | BH34 | OR26053128 | BH34 | 자동차 외판 | 9 | 1200 | 1080 | 910 | 650 | U | 1201.5 | 1097 | 911.4 | 646 | U | 열연-산세 | T503116 | T | L |  |  |  | 244 | 380 | 40.8 | N |  |  | C260503135 | HC260503116 | HC260503116 | SL260503116 | H26050783 | 2026-05-22 | 냉연공장 | CAL | 0.8 | 1520 | 14.87 | BH340_OUT | BH34 | BH34 | 자동차 외판 | OR26053128 | 9 | 268.2 | 744.3 | 840.6 | 679.5 | 472.5 | 383 | 401.9 | 0.94 | M | L | JIS5 | JIS 5호 | 185~265 | 340~420 | 34↑ | 0.19↑ | 30↑ | 214 | 354 | 36.8 | 0.207 | 1.49 | 1.35 | 2.03 | 1.555 | 37
H26050785 | CS26050705 | 냉연 | 1제강 | 2026-05-10 23:00 | BH34 | BH340_OUT | RH | 1558.6 | 1207600 | 0.0021 | 0.39 | 0.03 | 0.0364 | 0.0042 | 0.0015 | 0.0309 | 0.0353 | 0.0095 | 0 | 0.0011 | 0.024 | 0.0029 | 0.019 | 0.019 | 0.0005 | 0.0003 | 0.0026 | 2.2 | 0.075 | 1651.5 | 717 | 2 | 1172 | 378 | 7.6 | 0 |  | 0 |  |  | 31.6 | 1605/1568 | 1.45 | 11.9 | 6662 | 2645 | 5.6 |  | 0.002 | 0.003 | SL260503122 | H26050785 | CS26050705 | 냉연 | 1제강 | 2CC | 1 | 2026-05-11 | BH340_OUT | BH34 | 250 | 1150 | 250 | 1150 | 22.57 | 1.32 | 0.03 | MP-IF | Soft | P5 | 96 | 정상 | Bifurcated | 1558.6 |  | 없음 | [5 empty] | OR26055088 | 7 | HC260503122 | SL260503122 | H26050785 | 2026-05-16 | 2열연 | 2.92 | 1110 | 22.23 | BH340_OUT | BH34 | BH34 | OR26055088 | BH34 | 자동차 외판 | 7 | 1200 | 1080 | 910 | 650 | U | 1199.6 | 1075.8 | 909.7 | 639.2 | U | 열연-산세 | T503122 | T | L |  |  |  | 261 | 370 | 33.7 | N |  |  | C260503141 | HC260503122 | HC260503122 | SL260503122 | H26050785 | 2026-05-22 | 냉연공장 | CGL_GA | 0.8 | 1100 | 21.12 | BH340_OUT | BH34 | BH34 | 자동차 외판 | OR26055088 | 7 | 133.7 | 746 | 828.2 | 656.4 | 484.4 | 413.9 | 406.9 | 0.96 | M | L | JIS5 | JIS 5호 | 185~265 | 340~420 | 34↑ | 0.19↑ | 30↑ | 230 | 353 | 35.6 | 0.205 | 1.47 | 1.32 | 1.91 | 1.505 | 42
H26050789 | CS26050709 | 냉연 | 1제강 | 2026-05-14 21:00 | IF27 | IF270_IN | RH | 1565.1 | 1308381 | 0.002 | 0.14 | 0 | 0.0121 | 0.0048 | 0.0026 | 0.0378 | 0.0412 | 0 | 0.0584 | 0.0004 | 0.01 | 0.0012 | 0.014 | 0.008 | 0 | 0.0015 | 0.0034 | 1 | 0.029 | 1657.3 | 686 | 1 | 1461 | 300 | 6.7 | 0 |  | 0 |  |  | 37.3 | 1604/1574 | 0.54 | 18.3 | 5450 | 483 | 6.2 |  | 0.0016 | 0.0024 | SL260503137 | H26050789 | CS26050709 | 냉연 | 1제강 | 1CC | 1 | 2026-05-15 | IF270_IN | IF27 | 250 | 1640 | 250 | 1640 | 32.18 | 1.52 | 0.01 | MP-IF | Soft | P3 | 93.3 | 정상 | Bifurcated | 1565.1 |  | 없음 | [5 empty] | OR26054644 | 3 | HC260503137 | SL260503137 | H26050789 | 2026-05-17 | 2열연 | 6.8 | 1600 | 31.7 | IF270_IN | IF27 | IF27 | OR26054644 | IF27 | 자동차 내판 | 3 | 1200 | 1080 | 920 | 700 | U | 1204 | 1089.6 | 918.4 | 688.3 | U | 열연-산세 | T503137 | T | L |  |  |  | 187 | 299 | 44.9 | N |  |  | C260503156 | HC260503137 | HC260503137 | SL260503137 | H26050789 | 2026-05-23 | 냉연공장 | CAL | 1.2 | 1590 | 14.27 | IF270_IN | IF27 | IF27 | 자동차 내판 | OR26054644 | 3 | 228.1 | 747 | 828 | 657.1 | 484.1 | 392.4 | 445.4 | 0.84 | M | L | JIS5 | JIS 5호 | 120~190 | 270~350 | 44↑ | 0.22↑ |  | 154 | 297 | 49.7 | 0.234 | 1.98 | 1.83 | 2.41 | 2.013
H26050789 | CS26050709 | 냉연 | 1제강 | 2026-05-11 22:00 | IF27 | IF270_IN | RH | 1560.4 | 953168 | 0.0019 | 0.1 | 0.01 | 0.0081 | 0.0053 | 0.0018 | 0.0444 | 0.0499 | 0 | 0.0574 | 0.0019 | 0.026 | 0.0008 | 0.006 | 0.006 | 0 | 0.0012 | 0.0023 | 2.1 | 0.025 | 1673 | 484 | 2 | 1264 | 379 | 4 | 0 |  | 0 |  |  | 29.3 | 1602/1566 | 0.63 | 14.5 | 7237 | 532 | 9.6 |  | 0.0016 | 0.0024 | SL260503139 | H26050789 | CS26050709 | 냉연 | 1제강 | 1CC | 2 | 2026-05-12 | IF270_IN | IF27 | 250 | 1160 | 250 | 1160 | 22.76 | 1.42 | 0.04 | MP-IF | Soft | P3 | 92.9 | 정상 | Bifurcated | 1560.4 |  | 없음 | [5 empty] | OR26053078 | 15 | HC260503139 | SL260503139 | H26050789 | 2026-05-16 | 2열연 | 3.4 | 1120 | 22.42 | IF270_IN | IF27 | IF27 | OR26053078 | IF27 | 자동차 내판 | 15 | 1200 | 1080 | 920 | 700 | U | 1221.2 | 1073.2 | 922.4 | 697.2 | U | 열연-산세 | T503139 | T | L |  |  |  | 196 | 301 | 44.9 | N |  |  | C260503158 | HC260503139 | HC260503139 | SL260503139 | H26050789 | 2026-05-23 | 냉연공장 | CGL_GA | 0.7 | 1110 | 11.88 | IF270_IN | IF27 | IF27 | 자동차 내판 | OR26053078 | 15 | 173.2 | 707.1 | 816.1 | 642.2 | 461.7 | 395 | 431 | 0.81 | M | L | JIS5 | JIS 5호 | 120~190 | 270~350 | 44↑ | 0.22↑ |  | 159 | 300 | 48 | 0.243 | 2.03 | 1.75 | 2.4 | 1.982
H26050790 | CS26050700 | 냉연 | 1제강 | 2026-05-15 20:00 | IF34 | IF340_OUT | RH | 1554.9 | 1115901 | 0.0025 | 0.42 | 0.01 | 0.0396 | 0.0087 | 0.0025 | 0.0394 | 0.0452 | 0.0072 | 0.0177 | 0.0022 | 0.025 | 0.0001 | 0.006 | 0.014 | 0.0006 | 0.0013 | 0.0019 | 1.7 | 0.079 | 1662.4 | 567 | 2 | 1545 | 364 | 4.8 | 0 |  | 0 |  |  | 37.3 | 1609/1580 | 0.72 | 17.9 | 7848 | 1923 | 7.5 |  | 0.002 | 0.003 | SL260503141 | H26050790 | CS26050700 | 냉연 | 1제강 | 1CC | 2 | 2026-05-16 | IF340_OUT | IF34 | 250 | 1560 | 250 | 1560 | 30.62 | 1.61 | 0.01 | MP-IF | Soft | P4 | 98 | 정상 | Bifurcated | 1554.9 |  | 없음 | [5 empty] | OR26051166 | 3 | HC260503141 | SL260503141 | H26050790 | 2026-05-19 | 2열연 | 3.84 | 1520 | 30.16 | IF340_OUT | IF34 | IF34 | OR26051166 | IF34 | 자동차 외판 | 3 | 1200 | 1080 | 910 | 680 | U | 1218.4 | 1086.8 | 925.8 | 669.3 | U | 열연-산세 | T503141 | T | L |  |  |  | 235 | 373 | 37.3 | N |  |  | C260503160 | HC260503141 | HC260503141 | SL260503141 | H26050790 | 2026-05-23 | 냉연공장 | CGL_GA | 1 | 1510 | 16.89 | IF340_OUT | IF34 | IF34 | 자동차 외판 | OR26051166 | 3 | 142.6 | 724.4 | 826.1 | 665.8 | 474.4 | 394.2 | 432.9 | 0.93 | T | L | JIS5 | JIS 5호 | 175~245 | 340~420 | 36↑ | 0.19↑ |  | 212 | 373 | 38 | 0.21 | 1.68 | 1.47 | 2.17 | 1.698
H26050797 | CS26050707 | 냉연 | 1제강 | 2026-05-15 20:00 | LC34 | LC340 | LF | 1557.8 | 1296063 | 0.0384 | 0.35 | 0.04 | 0.0281 | 0.0089 | 0.0021 | 0.036 | 0.0406 | 0 | 0 | 0.0012 | 0.013 | 0.005 | 0.013 | 0.008 | 0 | 0.0013 | 0.0035 | 1.4 | 0.102 | 1644.2 | 359 | 1 | 1037 | 262 | 4.8 | 47.9 | 0.0112 | 6025 | 9.4 | 6.5 | 0 | 1616/1570 |  | 0 | 8689 | 2217 | 8.8 | 7.1 | 0.032 | 0.048 | SL260503170 | H26050797 | CS26050707 | 냉연 | 1제강 | 1CC | 1 | 2026-05-16 | LC340 | LC34 | 250 | 1830 | 250 | 1830 | 35.91 | 1.35 | 0.02 | MP-LC | Medium | P3 | 98 | 정상 | Bifurcated | 1557.8 |  | 없음 | [5 empty] | OR26053023 | 17 | HC260503170 | SL260503170 | H26050797 | 2026-05-20 | 2열연 | 4.44 | 1790 | 35.38 | LC340 | LC34 | LC34 | OR26053023 | LC34 | 일반 가공용 | 17 | 1200 | 1080 | 890 | 680 | E | 1200.3 | 1080 | 880.8 | 682 | E | 열연-산세 | T503170 | T | L |  |  |  | 277 | 376 | 33.7 | N | 스케일 | D01 | C260503189 | HC260503170 | HC260503170 | SL260503170 | H26050797 | 2026-05-24 | 냉연공장 | CAL | 1.4 | 1780 | 30.07 | LC340 | LC34 | LC34 | 일반 가공용 | OR26053023 | 17 | 222.5 | 723.2 | 777.6 | 645.4 | 469 | 398.9 | 444.2 | 1.16 | M | L | JIS5 | JIS 5호 | 175~275 | 340~440 | 34↑ |  |  | 228 | 364 | 39.3 | 0.206 | 1.16 | 1.21 | 1.61 | 1.298
H26050797 | CS26050707 | 냉연 | 1제강 | 2026-05-16 21:00 | HS59 | HSLA590C | LF | 1555.3 | 1005206 | 0.0819 | 1.49 | 0.32 | 0.0196 | 0.0049 | 0.0007 | 0.0421 | 0.0456 | 0.0363 | 0 | 0.0031 | 0.016 | 0.0035 | 0.019 | 0.011 | 0 | 0.0001 | 0.0042 | 2.4 | 0.337 | 1670.1 | 400 | 2 | 1520 | 375 | 3.2 | 47.9 | 0.0076 | 8329 | 7 | 6.5 | 0 | 1591/1576 |  | 0 | 4841 | 2845 | 5.6 | 7.9 | 0.064 | 0.096 | SL260503171 | H26050797 | CS26050707 | 냉연 | 1제강 | 2CC | 1 | 2026-05-17 | HSLA590C | HS59 | 250 | 1870 | 250 | 1870 | 36.7 | 1.49 | 0.06 | MP-LC | Medium | P2 | 98.5 | 정상 | Bifurcated | 1555.3 |  | 없음 | [5 empty] | OR26055933 | 17 | HC260503171 | SL260503171 | H26050797 | 2026-05-21 | 2열연 | 3.15 | 1830 | 36.15 | HSLA590C | HS59 | HS59 | OR26055933 | HS59 | 자동차 구조용 | 17 | 1230 | 1080 | 880 | 580 | E | 1228.6 | 1099.9 | 887.3 | 581.1 | E | 열연-산세 | T503171 | T | L |  |  |  | 486 | 593 | 22.1 | N |  |  | C260503190 | HC260503171 | HC260503171 | SL260503171 | H26050797 | 2026-05-24 | 냉연공장 | CGL_GA | 1.2 | 1820 | 20.61 | HSLA590C | HS59 | HS59 | 자동차 구조용 | OR26055933 | 17 | 135.5 | 731.9 | 780.6 | 644.2 | 478.3 | 403.7 | 405 | 0.98 | B | L | JIS5 | JIS 5호 | 440~600 | 590~710 | 20↑ |  |  | 511 | 667 | 20.6 | 0.152 | 0.96 | 0.82 | 1.07 | 0.917
H26050799 | CS26050709 | 냉연 | 1제강 | 2026-05-16 21:00 | IF27 | IF270_IN | RH | 1557.2 | 906062 | 0.0021 | 0.11 | 0.01 | 0.0054 | 0.0075 | 0.0023 | 0.0429 | 0.0489 | 0 | 0.0575 | 0.0021 | 0.02 | 0.0035 | 0.009 | 0.012 | 0 | 0.0002 | 0.0025 | 1.7 | 0.027 | 1646.7 | 828 | 2 | 1487 | 197 | 4.3 | 0 |  | 0 |  |  | 26.9 | 1619/1576 | 1.05 | 15.1 | 7812 | 2887 | 8.7 |  | 0.0016 | 0.0024 | SL260503178 | H26050799 | CS26050709 | 냉연 | 1제강 | 2CC | 1 | 2026-05-17 | IF270_IN | IF27 | 250 | 1180 | 250 | 1180 | 23.16 | 1.36 | 0.04 | MP-IF | Soft | P3 | 95.8 | 정상 | Bifurcated | 1557.2 |  | 없음 | [5 empty] | OR26057078 | 10 | HC260503178 | SL260503178 | H26050799 | 2026-05-20 | 2열연 | 6.5 | 1140 | 22.81 | IF270_IN | IF27 | IF27 | OR26057078 | IF27 | 자동차 내판 | 10 | 1200 | 1080 | 920 | 700 | U | 1195.9 | 1082.5 | 922.9 | 710.9 | U | 열연-산세 | T503178 | T | L |  |  |  | 173 | 315 | 45 | N |  |  | C260503197 | HC260503178 | HC260503178 | SL260503178 | H26050799 | 2026-05-25 | 냉연공장 | CAL | 1.2 | 1130 | 17.79 | IF270_IN | IF27 | IF27 | 자동차 내판 | OR26057078 | 10 | 230.4 | 700.8 | 828.6 | 659.8 | 478.1 | 385.2 | 449.7 | 0.57 | M | L | JIS5 | JIS 5호 | 120~190 | 270~350 | 44↑ | 0.22↑ |  | 143 | 298 | 49.2 | 0.248 | 2.07 | 1.81 | 2.58 | 2.067
H26050801 | CS26050801 | 냉연 | 1제강 | 2026-05-14 23:00 | IF27 | IF270_IN | RH | 1570.5 | 991670 | 0.0025 | 0.11 | 0.01 | 0.0133 | 0.0052 | 0.0004 | 0.0332 | 0.0391 | 0 | 0.0616 | 0.0007 | 0.016 | 0.0049 | 0.014 | 0.018 | 0 | 0.0006 | 0.0023 | 1.7 | 0.027 | 1670.1 | 682 | 1 | 1390 | 443 | 6.6 | 0 |  | 0 |  |  | 39.6 | 1609/1565 | 0.67 | 18.7 | 5074 | 232 | 6.3 |  | 0.0016 | 0.0024 | SL260503188 | H26050801 | CS26050801 | 냉연 | 1제강 | 1CC | 2 | 2026-05-15 | IF270_IN | IF27 | 250 | 1060 | 250 | 1060 | 20.8 | 1.43 | 0.02 | MP-IF | Soft | P4 | 98.5 | 정상 | Bifurcated | 1570.5 |  | 없음 | [5 empty] | OR26051658 | 13 | HC260503188 | SL260503188 | H26050801 | 2026-05-20 | 2열연 | 3.63 | 1020 | 20.49 | IF270_IN | IF27 | IF27 | OR26051658 | IF27 | 자동차 내판 | 13 | 1200 | 1080 | 920 | 700 | U | 1190.3 | 1076.8 | 920.7 | 697.3 | U | 열연-산세 | T503188 | T | L |  |  |  | 193 | 305 | 43.2 | N |  |  | C260503207 | HC260503188 | HC260503188 | SL260503188 | H26050801 | 2026-05-25 | 냉연공장 | CGL_GA | 0.7 | 1010 | 13.52 | IF270_IN | IF27 | IF27 | 자동차 내판 | OR26051658 | 13 | 114.7 | 737.7 | 817.2 | 643.5 | 486.4 | 407 | 438.9 | 0.71 | M | L | JIS5 | JIS 5호 | 120~190 | 270~350 | 44↑ | 0.22↑ |  | 158 | 303 | 47.2 | 0.25 | 1.84 | 1.74 | 2.41 | 1.933
H26050804 | CS26050804 | 냉연 | 1제강 | 2026-05-16 22:00 | IF27 | IF270_IN | RH | 1557.1 | 998794 | 0.0016 | 0.11 | 0.02 | 0.0114 | 0.0069 | 0.0009 | 0.0374 | 0.0406 | 0 | 0.0607 | 0.0021 | 0.014 | 0.0003 | 0.017 | 0.006 | 0 | 0.0001 | 0.0025 | 2.1 | 0.025 | 1662.6 | 463 | 1 | 1273 | 401 | 6.9 | 0 |  | 0 |  |  | 35.7 | 1615/1574 | 0.73 | 16.4 | 5240 | 2145 | 8.3 |  | 0.0016 | 0.0024 | SL260503198 | H26050804 | CS26050804 | 냉연 | 1제강 | 1CC | 2 | 2026-05-17 | IF270_IN | IF27 | 250 | 1590 | 250 | 1590 | 31.2 | 1.29 | 0.02 | MP-IF | Soft | P5 | 92 | 정상 | Bifurcated | 1557.1 |  | 없음 | [5 empty] | OR26055780 | 16 | HC260503198 | SL260503198 | H26050804 | 2026-05-19 | 2열연 | 4.05 | 1550 | 30.74 | IF270_IN | IF27 | IF27 | OR26055780 | IF27 | 자동차 내판 | 16 | 1200 | 1080 | 920 | 700 | U | 1184.8 | 1081.1 | 925.1 | 702.2 | U | 열연-산세 | T503198 | T | L |  |  |  | 216 | 284 | 45.4 | N |  |  | C260503217 | HC260503198 | HC260503198 | SL260503198 | H26050804 | 2026-05-25 | 냉연공장 | CAL | 0.8 | 1540 | 20.29 | IF270_IN | IF27 | IF27 | 자동차 내판 | OR26055780 | 16 | 267.8 | 753.8 | 826.7 | 663.2 | 463.8 | 392.8 | 415.3 | 0.93 | B | L | JIS5 | JIS 5호 | 120~190 | 270~350 | 44↑ | 0.22↑ |  | 156 | 294 | 46.7 | 0.226 | 2.06 | 1.86 | 2.61 | 2.098
H26050806 | CS26050806 | 냉연 | 1제강 | 2026-05-16 23:00 | IF27 | IF270_IN | RH | 1550.2 | 963229 | 0.0018 | 0.08 | 0.02 | 0.0129 | 0.0073 | 0.0027 | 0.0327 | 0.038 | 0 | 0.0567 | 0.001 | 0.019 | 0.0026 | 0.016 | 0.019 | 0 | 0.0009 | 0.0026 | 2.3 | 0.022 | 1677 | 802 | 2 | 1208 | 241 | 5.3 | 0 |  | 0 |  |  | 36.7 | 1594/1586 | 1.09 | 19.2 | 7483 | 2078 | 5.1 |  | 0.0016 | 0.0024 | SL260503205 | H26050806 | CS26050806 | 냉연 | 1제강 | 2CC | 1 | 2026-05-17 | IF270_IN | IF27 | 250 | 1510 | 250 | 1510 | 29.63 | 1.29 | 0.05 | MP-IF | Soft | P3 | 97.6 | 정상 | Bifurcated | 1550.2 |  | 없음 | [5 empty] | OR26054658 | 1 | HC260503205 | SL260503205 | H26050806 | 2026-05-21 | 2열연 | 5.32 | 1470 | 29.19 | IF270_IN | IF27 | IF27 | OR26054658 | IF27 | 자동차 내판 | 1 | 1200 | 1080 | 920 | 700 | U | 1210.3 | 1067.5 | 923.1 | 723.4 | U | 열연-산세 | T503205 | T | L |  |  |  | 185 | 309 | 42.9 | N |  |  | C260503224 | HC260503205 | HC260503205 | SL260503205 | H26050806 | 2026-05-26 | 냉연공장 | CGL_GA | 1 | 1460 | 21.89 | IF270_IN | IF27 | IF27 | 자동차 내판 | OR26054658 | 1 | 173.9 | 700.4 | 824.6 | 675.1 | 475.4 | 384.7 | 404.9 | 0.81 | B | L | JIS5 | JIS 5호 | 120~190 | 270~350 | 44↑ | 0.22↑ |  | 146 | 300 | 48.3 | 0.252 | 2.1 | 1.9 | 2.57 | 2.118
H26050808 | CS26050808 | 냉연 | 1제강 | 2026-05-15 22:00 | LC34 | LC340 | LF | 1564.6 | 925748 | 0.0454 | 0.33 | 0.01 | 0.0282 | 0.0094 | 0.0025 | 0.0541 | 0.0583 | 0 | 0 | 0.0021 | 0.023 | 0.004 | 0.019 | 0.011 | 0 | 0.0003 | 0.0037 | 1.1 | 0.108 | 1663.7 | 407 | 1 | 1326 | 285 | 7.1 | 31.5 | 0.0131 | 5785 | 10.6 | 4.8 | 0 | 1609/1585 |  | 0 | 8091 | 1974 | 9.2 | 7.9 | 0.032 | 0.048 | SL260503214 | H26050808 | CS26050808 | 냉연 | 1제강 | 2CC | 1 | 2026-05-16 | LC340 | LC34 | 250 | 1050 | 250 | 1050 | 20.61 | 1.45 | 0.02 | MP-LC | Medium | P1 | 94.8 | 정상 | Bifurcated | 1564.6 |  | 없음 | [5 empty] | OR26055596 | 11 | HC260503214 | SL260503214 | H26050808 | 2026-05-19 | 2열연 | 2.24 | 1010 | 20.3 | LC340 | LC34 | LC34 | OR26055596 | LC34 | 일반 가공용 | 11 | 1200 | 1080 | 890 | 680 | E | 1198.8 | 1075.4 | 883.2 | 703.8 | E | 열연-산세 | T503214 | T | L |  |  |  | 294 | 377 | 36 | N |  |  | C260503233 | HC260503214 | HC260503214 | SL260503214 | H26050808 | 2026-05-26 | 냉연공장 | CAL | 0.7 | 1000 | 15.23 | LC340 | LC34 | LC34 | 일반 가공용 | OR26055596 | 11 | 256.4 | 741.3 | 774.7 | 674.3 | 477 | 403.3 | 447.8 | 1.14 | M | L | JIS5 | JIS 5호 | 175~275 | 340~440 | 34↑ |  |  | 214 | 361 | 37.8 | 0.211 | 1.32 | 1.24 | 1.64 | 1.36
H26050809 | CS26050809 | 냉연 | 1제강 | 2026-05-16 23:00 | IF34 | IF340_OUT | RH | 1558.1 | 928524 | 0.0028 | 0.48 | 0.01 | 0.043 | 0.0062 | 0.0028 | 0.0319 | 0.0375 | 0.0114 | 0.0141 | 0.0039 | 0.024 | 0.0045 | 0.01 | 0.018 | 0.0006 | 0.0003 | 0.0025 | 1 | 0.091 | 1660.2 | 479 | 2 | 1405 | 169 | 5.6 | 0 |  | 0 |  |  | 36.7 | 1605/1589 | 0.63 | 14.1 | 4133 | 2482 | 5.8 |  | 0.002 | 0.003 | SL260503217 | H26050809 | CS26050809 | 냉연 | 1제강 | 2CC | 1 | 2026-05-17 | IF340_OUT | IF34 | 250 | 1070 | 250 | 1070 | 21 | 1.52 | 0.01 | MP-IF | Soft | P1 | 99 | 정상 | Bifurcated | 1558.1 |  | 없음 | [5 empty] | OR26054288 | 3 | HC260503217 | SL260503217 | H26050809 | 2026-05-22 | 2열연 | 4.17 | 1030 | 20.68 | IF340_OUT | IF34 | IF34 | OR26054288 | IF34 | 자동차 외판 | 3 | 1200 | 1080 | 910 | 680 | U | 1200.1 | 1067.4 | 903.7 | 680 | U | 열연-산세 | T503217 | T | L |  |  |  | 237 | 374 | 37.7 | N |  |  | C260503236 | HC260503217 | HC260503217 | SL260503217 | H26050809 | 2026-05-26 | 냉연공장 | CGL_GA | 0.8 | 1020 | 20.06 | IF340_OUT | IF34 | IF34 | 자동차 외판 | OR26054288 | 3 | 165.8 | 716.9 | 821.8 | 676.4 | 466.3 | 400 | 445.2 | 0.8 | T | L | JIS5 | JIS 5호 | 175~245 | 340~420 | 36↑ | 0.19↑ |  | 212 | 364 | 40.2 | 0.205 | 1.71 | 1.53 | 2.14 | 1.728
H26050809 | CS26050809 | 냉연 | 1제강 | 2026-05-15 22:00 | LC34 | LC340 | LF | 1555.4 | 911424 | 0.0352 | 0.35 | 0.04 | 0.0286 | 0.0081 | 0.0029 | 0.0353 | 0.0398 | 0 | 0 | 0.0034 | 0.014 | 0.0027 | 0.017 | 0.008 | 0 | 0.0004 | 0.0034 | 2.2 | 0.099 | 1647.2 | 360 | 1 | 1092 | 440 | 5.1 | 47.5 | 0.0117 | 6426 | 7.4 | 7.3 | 0 | 1599/1574 |  | 0 | 6043 | 22 | 7.3 | 9.7 | 0.032 | 0.048 | SL260503219 | H26050809 | CS26050809 | 냉연 | 1제강 | 2CC | 2 | 2026-05-16 | LC340 | LC34 | 250 | 1200 | 250 | 1200 | 23.55 | 1.37 | 0.02 | MP-LC | Medium | P2 | 99 | 정상 | Bifurcated | 1555.4 |  | 없음 | [5 empty] | OR26052553 | 5 | HC260503219 | SL260503219 | H26050809 | 2026-05-20 | 2열연 | 2.06 | 1160 | 23.2 | LC340 | LC34 | LC34 | OR26052553 | LC34 | 일반 가공용 | 5 | 1200 | 1080 | 890 | 680 | E | 1184.6 | 1083.4 | 901.6 | 684.5 | E | 열연-산세 | T503219 | T | L |  |  |  | 273 | 357 | 34.9 | N |  |  | C260503238 | HC260503219 | HC260503219 | SL260503219 | H26050809 | 2026-05-27 | 냉연공장 | CAL | 0.65 | 1150 | 18.33 | LC340 | LC34 | LC34 | 일반 가공용 | OR26052553 | 5 | 252.7 | 743.9 | 784.2 | 652.3 | 451.3 | 401.6 | 433.5 | 1.13 | M | L | JIS5 | JIS 5호 | 175~275 | 340~440 | 34↑ |  |  | 212 | 369 | 37.2 | 0.207 | 1.25 | 1.19 | 1.56 | 1.297
H26050813 | CS26050803 | 냉연 | 1제강 | 2026-05-19 23:00 | IF27 | IF270_IN | RH | 1558 | 992367 | 0.002 | 0.09 | 0.01 | 0.0134 | 0.007 | 0.0013 | 0.0355 | 0.0401 | 0 | 0.0735 | 0.0029 | 0.028 | 0.0035 | 0.013 | 0.014 | 0 | 0.0005 | 0.0024 | 1.1 | 0.026 | 1641.8 | 555 | 2 | 1276 | 310 | 4.6 | 0 |  | 0 |  |  | 34.9 | 1607/1580 | 0.93 | 12.1 | 7254 | 133 | 5.3 |  | 0.0016 | 0.0024 | SL260503236 | H26050813 | CS26050803 | 냉연 | 1제강 | 1CC | 1 | 2026-05-20 | IF270_IN | IF27 | 250 | 1110 | 250 | 1110 | 21.78 | 1.57 | 0.01 | MP-IF | Soft | P2 | 96.8 | 정상 | Bifurcated | 1558 |  | 없음 | [5 empty] | OR26051252 | 14 | HC260503236 | SL260503236 | H26050813 | 2026-05-22 | 2열연 | 3.23 | 1070 | 21.46 | IF270_IN | IF27 | IF27 | OR26051252 | IF27 | 자동차 내판 | 14 | 1200 | 1080 | 920 | 700 | U | 1213.9 | 1097.1 | 922.8 | 714.4 | U | 열연-산세 | T503236 | T | L |  |  |  | 208 | 294 | 44.7 | N |  |  | C260503255 | HC260503236 | HC260503236 | SL260503236 | H26050813 | 2026-05-27 | 냉연공장 | CGL_GA | 0.65 | 1060 | 18.03 | IF270_IN | IF27 | IF27 | 자동차 내판 | OR26051252 | 14 | 163.4 | 701.2 | 811.7 | 659.1 | 470.8 | 385.2 | 446.8 | 0.84 | M | L | JIS5 | JIS 5호 | 120~190 | 270~350 | 44↑ | 0.22↑ |  | 161 | 300 | 47.9 | 0.243 | 1.98 | 1.79 | 2.49 | 2.013
H26050814 | CS26050804 | 냉연 | 1제강 | 2026-05-15 23:00 | IF34 | IF340_OUT | RH | 1556.4 | 1219384 | 0.0022 | 0.44 | 0.02 | 0.0489 | 0.0066 | 0.0014 | 0.0299 | 0.0323 | 0.007 | 0.0213 | 0.003 | 0.014 | 0.0041 | 0.005 | 0.007 | 0.0005 | 0.0012 | 0.0026 | 1.5 | 0.081 | 1673.4 | 740 | 1 | 886 | 345 | 7.6 | 0 |  | 0 |  |  | 37.2 | 1614/1585 | 1.34 | 12.9 | 5128 | 236 | 5.1 |  | 0.002 | 0.003 | SL260503240 | H26050814 | CS26050804 | 냉연 | 1제강 | 2CC | 1 | 2026-05-16 | IF340_OUT | IF34 | 250 | 1760 | 250 | 1760 | 34.54 | 1.3 | 0.06 | MP-IF | Soft | P3 | 93.9 | 정상 | Bifurcated | 1556.4 |  | 없음 | [5 empty] | OR26057292 | 1 | HC260503240 | SL260503240 | H26050814 | 2026-05-20 | 2열연 | 4.22 | 1720 | 34.02 | IF340_OUT | IF34 | IF34 | OR26057292 | IF34 | 자동차 외판 | 1 | 1200 | 1080 | 910 | 680 | U | 1196.9 | 1064 | 906.3 | 679.6 | U | 열연-산세 | T503240 | T | L |  |  |  | 251 | 371 | 36.6 | N |  |  | C260503259 | HC260503240 | HC260503240 | SL260503240 | H26050814 | 2026-05-27 | 냉연공장 | CGL_GA | 1 | 1710 | 18.03 | IF340_OUT | IF34 | IF34 | 자동차 외판 | OR26057292 | 1 | 177.1 | 710.9 | 830.1 | 675.8 | 459.1 | 388.8 | 428.5 | 0.83 | M | L | JIS5 | JIS 5호 | 175~245 | 340~420 | 36↑ | 0.19↑ |  | 219 | 374 | 38.7 | 0.214 | 1.74 | 1.56 | 2.17 | 1.758
H26050815 | CS26050805 | 냉연 | 1제강 | 2026-05-19 21:00 | LC44 | LC440R | LF | 1561.9 | 1019850 | 0.0701 | 1.24 | 0.23 | 0.059 | 0.0051 | 0.0025 | 0.0435 | 0.0468 | 0 | 0 | 0.0038 | 0.024 | 0.0024 | 0.017 | 0.02 | 0 | 0.0014 | 0.0038 | 2.1 | 0.285 | 1667.8 | 541 | 1 | 1481 | 305 | 6.4 | 32.8 | 0.0109 | 7537 | 10.6 | 3.9 | 0 | 1615/1568 |  | 0 | 7967 | 446 | 9.1 | 8.2 | 0.056 | 0.084 | SL260503243 | H26050815 | CS26050805 | 냉연 | 1제강 | 2CC | 1 | 2026-05-20 | LC440R | LC44 | 250 | 1060 | 250 | 1060 | 20.8 | 1.32 | 0.04 | MP-LC | Medium | P2 | 97 | 정상 | Bifurcated | 1561.9 |  | 없음 | [5 empty] | OR26054318 | 6 | HC260503243 | SL260503243 | H26050815 | 2026-05-25 | 2열연 | 2.44 | 1020 | 20.49 | LC440R | LC44 | LC44 | OR26054318 | LC44 | 구조용 | 6 | 1200 | 1080 | 880 | 660 | E | 1207.1 | 1065.3 | 877.6 | 666.2 | E | 열연-산세 | T503243 | T | L |  |  |  | 371 | 451 | 29.3 | N |  |  | C260503262 | HC260503243 | HC260503243 | SL260503243 | H26050815 | 2026-05-28 | 냉연공장 | CAL | 0.8 | 1010 | 11.68 | LC440R | LC44 | LC44 | 구조용 | OR26054318 | 6 | 253.3 | 758.4 | 802 | 662.2 | 465.4 | 393.9 | 435.9 | 1.01 | B | L | JIS5 | JIS 5호 | 245~365 | 440~540 | 29↑ |  |  | 307 | 485 | 33.3 | 0.176 | 1.23 | 1.15 | 1.47 | 1.25
H26050816 | CS26050806 | 냉연 | 1제강 | 2026-05-21 20:00 | IF34 | IF340_OUT | RH | 1559.2 | 1144417 | 0.0023 | 0.46 | 0.02 | 0.0439 | 0.0035 | 0.003 | 0.0288 | 0.0308 | 0.0129 | 0.0178 | 0.0007 | 0.017 | 0.0026 | 0.01 | 0.006 | 0.0007 | 0.0011 | 0.0029 | 1.5 | 0.084 | 1687.6 | 612 | 1 | 1592 | 263 | 3.9 | 0 |  | 0 |  |  | 34.2 | 1614/1581 | 1.28 | 19.4 | 7612 | 467 | 8.9 |  | 0.002 | 0.003 | SL260503246 | H26050816 | CS26050806 | 냉연 | 1제강 | 1CC | 2 | 2026-05-22 | IF340_OUT | IF34 | 250 | 1630 | 250 | 1630 | 31.99 | 1.4 | 0.02 | MP-IF | Soft | P2 | 95.8 | 정상 | Bifurcated | 1559.2 |  | 없음 | [5 empty] | OR26056253 | 11 | HC260503246 | SL260503246 | H26050816 | 2026-05-25 | 2열연 | 4.99 | 1590 | 31.51 | IF340_OUT | IF34 | IF34 | OR26056253 | IF34 | 자동차 외판 | 11 | 1200 | 1080 | 910 | 680 | U | 1209 | 1095.4 | 888.6 | 688.2 | U | 열연-산세 | T503246 | T | L |  |  |  | 264 | 358 | 39 | N |  |  | C260503265 | HC260503246 | HC260503246 | SL260503246 | H26050816 | 2026-05-28 | 냉연공장 | CGL_GA | 1.2 | 1580 | 18.91 | IF340_OUT | IF34 | IF34 | 자동차 외판 | OR26056253 | 11 | 129.7 | 713.7 | 821.8 | 653.3 | 456.2 | 411.1 | 405.2 | 0.93 | T | L | JIS5 | JIS 5호 | 175~245 | 340~420 | 36↑ | 0.19↑ |  | 208 | 378 | 38 | 0.21 | 1.62 | 1.42 | 2.18 | 1.66
H26050817 | CS26050807 | 냉연 | 1제강 | 2026-05-16 23:00 | IF34 | IF340_OUT | RH | 1560.4 | 1359891 | 0.0025 | 0.46 | 0.01 | 0.0484 | 0.008 | 0.0025 | 0.043 | 0.0458 | 0.011 | 0.0183 | 0.0027 | 0.025 | 0.0012 | 0.012 | 0.018 | 0.0007 | 0.0013 | 0.0021 | 1.6 | 0.087 | 1675.3 | 714 | 2 | 1354 | 257 | 7.5 | 0 |  | 0 |  |  | 34.5 | 1601/1576 | 1.21 | 12.1 | 8705 | 1137 | 10 |  | 0.002 | 0.003 | SL260503249 | H26050817 | CS26050807 | 냉연 | 1제강 | 2CC | 2 | 2026-05-17 | IF340_OUT | IF34 | 250 | 1620 | 250 | 1620 | 31.79 | 1.31 | 0.04 | MP-IF | Soft | P2 | 92.5 | 정상 | Bifurcated | 1560.4 |  | 없음 | [5 empty] | OR26057437 | 9 | HC260503249 | SL260503249 | H26050817 | 2026-05-21 | 2열연 | 8.09 | 1580 | 31.32 | IF340_OUT | IF34 | IF34 | OR26057437 | IF34 | 자동차 외판 | 9 | 1200 | 1080 | 910 | 680 | U | 1205.5 | 1072.5 | 909.4 | 678.9 | U | 열연-산세 | T503249 | T | L |  |  |  | 259 | 372 | 37.6 | N |  |  | C260503268 | HC260503249 | HC260503249 | SL260503249 | H26050817 | 2026-05-28 | 냉연공장 | CGL_GA | 1.6 | 1570 | 19.11 | IF340_OUT | IF34 | IF34 | 자동차 외판 | OR26057437 | 9 | 127.8 | 757.6 | 822.1 | 653 | 451.2 | 388.2 | 448 | 0.73 | B | L | JIS5 | JIS 5호 | 175~245 | 340~420 | 36↑ | 0.19↑ |  | 213 | 385 | 40 | 0.214 | 1.57 | 1.49 | 2.17 | 1.68
H26050819 | CS26050809 | 냉연 | 1제강 | 2026-05-19 21:00 | IF27 | IF270_IN | RH | 1560.5 | 1069065 | 0.0023 | 0.11 | 0.01 | 0.0146 | 0.0054 | 0.0024 | 0.0329 | 0.0387 | 0 | 0.0593 | 0.0009 | 0.017 | 0.0037 | 0.015 | 0.008 | 0 | 0.0003 | 0.0025 | 1.8 | 0.026 | 1673.2 | 533 | 2 | 1152 | 349 | 5 | 0 |  | 0 |  |  | 27.9 | 1618/1580 | 1.23 | 12.2 | 8622 | 1883 | 9.4 |  | 0.0016 | 0.0024 | SL260503257 | H26050819 | CS26050809 | 냉연 | 1제강 | 1CC | 1 | 2026-05-20 | IF270_IN | IF27 | 250 | 1310 | 250 | 1310 | 25.71 | 1.46 | 0.01 | MP-IF | Soft | P2 | 98.3 | 정상 | Bifurcated | 1560.5 |  | 없음 | [5 empty] | OR26059885 | 12 | HC260503257 | SL260503257 | H26050819 | 2026-05-23 | 2열연 | 11.04 | 1270 | 25.32 | IF270_IN | IF27 | IF27 | OR26059885 | IF27 | 자동차 내판 | 12 | 1200 | 1080 | 920 | 700 | U | 1181.6 | 1067.4 | 911.5 | 708 | U | 열연-산세 | T503257 | T | L |  |  |  | 190 | 283 | 45 | N |  |  | C260503276 | HC260503257 | HC260503257 | SL260503257 | H26050819 | 2026-05-28 | 냉연공장 | CAL | 2 | 1260 | 15.45 | IF270_IN | IF27 | IF27 | 자동차 내판 | OR26059885 | 12 | 198.1 | 706.2 | 828.2 | 679.6 | 465.2 | 407.4 | 401.7 | 0.75 | M | L | JIS5 | JIS 5호 | 120~190 | 270~350 | 44↑ | 0.22↑ |  | 155 | 295 | 51.3 | 0.247 | 2.05 | 1.83 | 2.43 | 2.035
H26050819 | CS26050809 | 냉연 | 1제강 | 2026-05-17 22:00 | HS59 | HSLA590C | LF | 1561.3 | 998479 | 0.0842 | 1.48 | 0.29 | 0.0217 | 0.0031 | 0.0006 | 0.0408 | 0.0436 | 0.035 | 0 | 0.0017 | 0.014 | 0.0013 | 0.012 | 0.009 | 0 | 0.0014 | 0.0047 | 1.5 | 0.336 | 1674.3 | 381 | 2 | 1459 | 241 | 7.7 | 38.7 | 0.0057 | 3273 | 9.9 | 4.6 | 0 | 1596/1575 |  | 0 | 8616 | 198 | 6.8 | 9.4 | 0.064 | 0.096 | SL260503260 | H26050819 | CS26050809 | 냉연 | 1제강 | 1CC | 1 | 2026-05-18 | HSLA590C | HS59 | 250 | 1270 | 250 | 1270 | 24.92 | 1.44 | 0.03 | MP-LC | Medium | P1 | 96.2 | 정상 | Bifurcated | 1561.3 |  | 없음 | [5 empty] | OR26051825 | 16 | HC260503260 | SL260503260 | H26050819 | 2026-05-22 | 2열연 | 1.69 | 1230 | 24.55 | HSLA590C | HS59 | HS59 | OR26051825 | HS59 | 자동차 구조용 | 16 | 1230 | 1080 | 880 | 580 | E | 1243.4 | 1079.9 | 878 | 584.2 | E | 열연-산세 | T503260 | T | L |  |  |  | 456 | 618 | 23.9 | N |  |  | C260503279 | HC260503260 | HC260503260 | SL260503260 | H26050819 | 2026-05-28 | 냉연공장 | CGL_GA | 0.65 | 1220 | 13.01 | HSLA590C | HS59 | HS59 | 자동차 구조용 | OR26051825 | 16 | 162.1 | 723.1 | 783.7 | 641.7 | 472.6 | 383.7 | 449.1 | 1.04 | T | L | JIS5 | JIS 5호 | 440~600 | 590~710 | 20↑ |  |  | 516 | 639 | 21.3 | 0.135 | 1.03 | 0.83 | 1.21 | 0.975
H26050822 | CS26050802 | 냉연 | 1제강 | 2026-05-22 20:00 | LC44 | LC440R | LF | 1555.9 | 926966 | 0.0699 | 1.16 | 0.25 | 0.0586 | 0.0071 | 0.0002 | 0.0363 | 0.0411 | 0 | 0 | 0.0011 | 0.022 | 0.0032 | 0.01 | 0.019 | 0 | 0.0005 | 0.0035 | 1.3 | 0.27 | 1681.2 | 444 | 2 | 1219 | 157 | 6.5 | 31.6 | 0.01 | 7020 | 11.9 | 5.6 | 0 | 1607/1583 |  | 0 | 4744 | 2589 | 5.6 | 5.6 | 0.056 | 0.084 | SL260503271 | H26050822 | CS26050802 | 냉연 | 1제강 | 2CC | 2 | 2026-05-23 | LC440R | LC44 | 250 | 1150 | 250 | 1150 | 22.57 | 1.24 | 0.06 | MP-LC | Medium | P4 | 95.3 | 정상 | Bifurcated | 1555.9 |  | 없음 | [5 empty] | OR26057623 | 10 | HC260503271 | SL260503271 | H26050822 | 2026-05-25 | 2열연 | 2.29 | 1110 | 22.23 | LC440R | LC44 | LC44 | OR26057623 | LC44 | 구조용 | 10 | 1200 | 1080 | 880 | 660 | E | 1212.3 | 1063.4 | 884.1 | 651.8 | E | 열연-산세 | T503271 | T | L |  |  |  | 345 | 455 | 31.1 | N |  |  | C260503290 | HC260503271 | HC260503271 | SL260503271 | H26050822 | 2026-05-29 | 냉연공장 | CGL_GA | 0.8 | 1100 | 12.45 | LC440R | LC44 | LC44 | 구조용 | OR26057623 | 10 | 173.4 | 734.6 | 794.1 | 649.4 | 455.8 | 383.4 | 426.7 | 0.91 | T | L | JIS5 | JIS 5호 | 245~365 | 440~540 | 29↑ |  |  | 300 | 487 | 33.5 | 0.191 | 1.22 | 1.12 | 1.47 | 1.232
H26050825 | CS26050805 | 냉연 | 1제강 | 2026-05-19 22:00 | IF27 | IF270_IN | RH | 1561 | 1310029 | 0.0021 | 0.09 | 0 | 0.0095 | 0.0059 | 0.0025 | 0.0303 | 0.0349 | 0 | 0.0574 | 0.001 | 0.018 | 0.0029 | 0.018 | 0.013 | 0 | 0.0009 | 0.0026 | 1.1 | 0.024 | 1643.7 | 850 | 2 | 1113 | 438 | 3.3 | 0 |  | 0 |  |  | 38.8 | 1608/1566 | 1.04 | 10.2 | 5312 | 2906 | 6.4 |  | 0.0016 | 0.0024 | SL260503282 | H26050825 | CS26050805 | 냉연 | 1제강 | 1CC | 2 | 2026-05-20 | IF270_IN | IF27 | 250 | 1670 | 250 | 1670 | 32.77 | 1.48 | 0.03 | MP-IF | Soft | P5 | 94.7 | 정상 | Bifurcated | 1561 |  | 없음 | [5 empty] | OR26055172 | 19 | HC260503282 | SL260503282 | H26050825 | 2026-05-23 | 2열연 | 3.86 | 1630 | 32.28 | IF270_IN | IF27 | IF27 | OR26055172 | IF27 | 자동차 내판 | 19 | 1200 | 1080 | 920 | 700 | U | 1187.5 | 1084.4 | 906.6 | 688.8 | U | 열연-산세 | T503282 | T | L |  |  |  | 197 | 312 | 47.3 | N |  |  | C260503301 | HC260503282 | HC260503282 | SL260503282 | H26050825 | 2026-05-29 | 냉연공장 | CGL_GA | 0.7 | 1620 | 29.05 | IF270_IN | IF27 | IF27 | 자동차 내판 | OR26055172 | 19 | 163.2 | 733.7 | 825.5 | 672 | 497.9 | 406.5 | 449.6 | 0.95 | M | L | JIS5 | JIS 5호 | 120~190 | 270~350 | 44↑ | 0.22↑ |  | 164 | 290 | 47.6 | 0.231 | 2.11 | 1.86 | 2.58 | 2.103
H26050827 | CS26050807 | 냉연 | 1제강 | 2026-05-20 20:00 | IF34 | IF340_OUT | RH | 1556.9 | 1042336 | 0.0029 | 0.48 | 0.02 | 0.0514 | 0.0063 | 0.0015 | 0.0355 | 0.0383 | 0.009 | 0.0214 | 0.0006 | 0.029 | 0.0035 | 0.016 | 0.006 | 0.0006 | 0.0008 | 0.0024 | 2.2 | 0.091 | 1658.1 | 634 | 1 | 878 | 379 | 4.2 | 0 |  | 0 |  |  | 37.5 | 1607/1579 | 1.21 | 15.7 | 4924 | 460 | 8.7 |  | 0.002 | 0.003 | SL260503290 | H26050827 | CS26050807 | 냉연 | 1제강 | 2CC | 1 | 2026-05-21 | IF340_OUT | IF34 | 250 | 1600 | 250 | 1600 | 31.4 | 1.39 | 0.05 | MP-IF | Soft | P2 | 93 | 정상 | Bifurcated | 1556.9 |  | 없음 | [5 empty] | OR26056287 | 4 | HC260503290 | SL260503290 | H26050827 | 2026-05-24 | 2열연 | 3.64 | 1560 | 30.93 | IF340_OUT | IF34 | IF34 | OR26056287 | IF34 | 자동차 외판 | 4 | 1200 | 1080 | 910 | 680 | U | 1198.6 | 1095.9 | 917.8 | 680 | U | 열연-산세 | T503290 | T | L |  |  |  | 256 | 379 | 38.5 | N |  |  | C260503309 | HC260503290 | HC260503290 | SL260503290 | H26050827 | 2026-05-30 | 냉연공장 | CGL_GA | 0.8 | 1550 | 29.07 | IF340_OUT | IF34 | IF34 | 자동차 외판 | OR26056287 | 4 | 138.5 | 739.9 | 821.6 | 676.4 | 471.2 | 404.9 | 423.6 | 0.72 | B | L | JIS5 | JIS 5호 | 175~245 | 340~420 | 36↑ | 0.19↑ |  | 214 | 384 | 36.5 | 0.199 | 1.6 | 1.42 | 2.12 | 1.64
H26050828 | CS26050808 | 냉연 | 1제강 | 2026-05-20 23:00 | IF27 | IF270_IN | RH | 1560.6 | 1392976 | 0.0019 | 0.07 | 0.01 | 0.0157 | 0.0066 | 0.0028 | 0.0373 | 0.0409 | 0 | 0.0566 | 0.0003 | 0.024 | 0.0011 | 0.007 | 0.013 | 0 | 0.001 | 0.0022 | 1.1 | 0.02 | 1642.8 | 803 | 2 | 1285 | 236 | 3.8 | 0 |  | 0 |  |  | 26.4 | 1618/1570 | 1.43 | 14.8 | 8674 | 1695 | 6 |  | 0.0016 | 0.0024 | SL260503294 | H26050828 | CS26050808 | 냉연 | 1제강 | 1CC | 1 | 2026-05-21 | IF270_IN | IF27 | 250 | 1560 | 250 | 1560 | 30.62 | 1.31 | 0.03 | MP-IF | Soft | P4 | 92.2 | 정상 | Bifurcated | 1560.6 |  | 없음 | [5 empty] | OR26051619 | 9 | HC260503294 | SL260503294 | H26050828 | 2026-05-26 | 2열연 | 4.63 | 1520 | 30.16 | IF270_IN | IF27 | IF27 | OR26051619 | IF27 | 자동차 내판 | 9 | 1200 | 1080 | 920 | 700 | U | 1196.9 | 1092.8 | 918.2 | 699.5 | U | 열연-산세 | T503294 | T | L |  |  |  | 189 | 297 | 45.2 | N |  |  | C260503313 | HC260503294 | HC260503294 | SL260503294 | H26050828 | 2026-05-30 | 냉연공장 | CGL_GA | 1 | 1510 | 25.33 | IF270_IN | IF27 | IF27 | 자동차 내판 | OR26051619 | 9 | 162.9 | 701.5 | 815.4 | 672.1 | 481.2 | 385.9 | 441.4 | 0.69 | T | L | JIS5 | JIS 5호 | 120~190 | 270~350 | 44↑ | 0.22↑ |  | 171 | 310 | 45.5 | 0.239 | 1.98 | 1.69 | 2.45 | 1.952
H26050830 | CS26050800 | 냉연 | 1제강 | 2026-05-21 20:00 | IF27 | IF270_IN | RH | 1561.7 | 963754 | 0.0021 | 0.08 | 0.02 | 0.0075 | 0.0051 | 0.0003 | 0.0283 | 0.0334 | 0 | 0.0548 | 0.0022 | 0.02 | 0.0002 | 0.006 | 0.006 | 0 | 0.0013 | 0.0022 | 1.7 | 0.021 | 1646.1 | 457 | 2 | 1171 | 251 | 4.5 | 0 |  | 0 |  |  | 38 | 1613/1589 | 1.08 | 15.7 | 6986 | 108 | 6.2 |  | 0.0016 | 0.0024 | SL260503301 | H26050830 | CS26050800 | 냉연 | 1제강 | 2CC | 1 | 2026-05-22 | IF270_IN | IF27 | 250 | 1060 | 250 | 1060 | 20.8 | 1.49 | 0.01 | MP-IF | Soft | P5 | 94.4 | 정상 | Bifurcated | 1561.7 |  | 없음 | [5 empty] | OR26056832 | 1 | HC260503301 | SL260503301 | H26050830 | 2026-05-25 | 2열연 | 4.44 | 1020 | 20.49 | IF270_IN | IF27 | IF27 | OR26056832 | IF27 | 자동차 내판 | 1 | 1200 | 1080 | 920 | 700 | U | 1191.3 | 1081.8 | 925.2 | 693.6 | U | 열연-산세 | T503301 | T | L |  |  |  | 206 | 302 | 45.3 | N |  |  | C260503320 | HC260503301 | HC260503301 | SL260503301 | H26050830 | 2026-05-30 | 냉연공장 | CGL_GA | 0.8 | 1010 | 10.04 | IF270_IN | IF27 | IF27 | 자동차 내판 | OR26056832 | 1 | 124.5 | 752.7 | 833.6 | 674.7 | 453 | 384.7 | 435.9 | 0.81 | M | L | JIS5 | JIS 5호 | 120~190 | 270~350 | 44↑ | 0.22↑ |  | 152 | 302 | 46.3 | 0.243 | 2.09 | 1.84 | 2.5 | 2.067
H26050830 | CS26050800 | 냉연 | 1제강 | 2026-05-21 23:00 | BH34 | BH340_OUT | RH | 1552.7 | 1395904 | 0.003 | 0.4 | 0.02 | 0.0431 | 0.0067 | 0.0014 | 0.0401 | 0.0443 | 0.0086 | 0 | 0.0021 | 0.018 | 0.0042 | 0.02 | 0.006 | 0.0005 | 0.0002 | 0.0028 | 1.5 | 0.076 | 1687.7 | 514 | 2 | 926 | 332 | 7.3 | 0 |  | 0 |  |  | 36.4 | 1604/1584 | 1.49 | 10.5 | 7291 | 1979 | 6.2 |  | 0.002 | 0.003 | SL260503303 | H26050830 | CS26050800 | 냉연 | 1제강 | 1CC | 1 | 2026-05-22 | BH340_OUT | BH34 | 250 | 1800 | 250 | 1800 | 35.32 | 1.44 | 0.06 | MP-IF | Soft | P2 | 93.7 | 정상 | Bifurcated | 1552.7 |  | 없음 | [5 empty] | OR26052672 | 18 | HC260503303 | SL260503303 | H26050830 | 2026-05-24 | 2열연 | 3.31 | 1760 | 34.8 | BH340_OUT | BH34 | BH34 | OR26052672 | BH34 | 자동차 외판 | 18 | 1200 | 1080 | 910 | 650 | U | 1178.9 | 1090.9 | 893.5 | 657 | U | 열연-산세 | T503303 | T | L |  |  |  | 264 | 381 | 36.7 | N |  |  | C260503322 | HC260503303 | HC260503303 | SL260503303 | H26050830 | 2026-05-30 | 냉연공장 | CGL_GA | 0.7 | 1750 | 18.1 | BH340_OUT | BH34 | BH34 | 자동차 외판 | OR26052672 | 18 | 204.3 | 718.6 | 832.5 | 658 | 468.7 | 407.3 | 445.8 | 1 | M | L | JIS5 | JIS 5호 | 185~265 | 340~420 | 34↑ | 0.19↑ | 30↑ | 224 | 368 | 36.3 | 0.205 | 1.64 | 1.5 | 2.02 | 1.665 | 46
H26050834 | CS26050804 | 냉연 | 1제강 | 2026-05-22 20:00 | IF27 | IF270_IN | RH | 1562 | 1330466 | 0.0022 | 0.08 | 0.02 | 0.0083 | 0.0067 | 0.0026 | 0.0385 | 0.0431 | 0 | 0.0548 | 0.0017 | 0.015 | 0.0026 | 0.019 | 0.015 | 0 | 0.0003 | 0.002 | 1.7 | 0.022 | 1641.3 | 533 | 1 | 1037 | 225 | 3.2 | 0 |  | 0 |  |  | 31.1 | 1603/1589 | 1.18 | 13.5 | 4442 | 1796 | 9.1 |  | 0.0016 | 0.0024 | SL260503318 | H26050834 | CS26050804 | 냉연 | 1제강 | 1CC | 2 | 2026-05-23 | IF270_IN | IF27 | 250 | 1620 | 250 | 1620 | 31.79 | 1.27 | 0.04 | MP-IF | Soft | P5 | 97.2 | 정상 | Bifurcated | 1562 |  | 없음 | [5 empty] | OR26057556 | 16 | HC260503318 | SL260503318 | H26050834 | 2026-05-27 | 2열연 | 5.78 | 1580 | 31.32 | IF270_IN | IF27 | IF27 | OR26057556 | IF27 | 자동차 내판 | 16 | 1200 | 1080 | 920 | 700 | U | 1209 | 1068.8 | 916 | 695.9 | U | 열연-산세 | T503318 | T | L |  |  |  | 171 | 295 | 44.6 | N |  |  | C260503337 | HC260503318 | HC260503318 | SL260503318 | H26050834 | 2026-05-31 | 냉연공장 | CGL_GA | 1.2 | 1570 | 21.61 | IF270_IN | IF27 | IF27 | 자동차 내판 | OR26057556 | 16 | 160 | 732.8 | 815.3 | 676.2 | 474.9 | 411.3 | 431.2 | 0.79 | T | L | JIS5 | JIS 5호 | 120~190 | 270~350 | 44↑ | 0.22↑ |  | 167 | 300 | 49.8 | 0.24 | 1.88 | 1.69 | 2.38 | 1.91
H26060841 | CS26060801 | 냉연 | 1제강 | 2026-05-21 20:00 | BH34 | BH340_OUT | RH | 1560.9 | 1190431 | 0.0023 | 0.42 | 0.02 | 0.0442 | 0.0056 | 0.0005 | 0.044 | 0.0478 | 0.007 | 0 | 0.0003 | 0.019 | 0.0039 | 0.016 | 0.018 | 0.0006 | 0.0009 | 0.0026 | 1.2 | 0.079 | 1653.4 | 578 | 2 | 1366 | 226 | 7.8 | 0 |  | 0 |  |  | 34.1 | 1595/1568 | 0.95 | 18.1 | 8086 | 1749 | 7.8 |  | 0.002 | 0.003 | SL260603346 | H26060841 | CS26060801 | 냉연 | 1제강 | 2CC | 2 | 2026-05-22 | BH340_OUT | BH34 | 250 | 1390 | 250 | 1390 | 27.28 | 1.28 | 0.04 | MP-IF | Soft | P5 | 95.8 | 정상 | Bifurcated | 1560.9 |  | 없음 | [5 empty] | OR26063800 | 17 | HC260603346 | SL260603346 | H26060841 | 2026-05-25 | 2열연 | 5.89 | 1350 | 26.87 | BH340_OUT | BH34 | BH34 | OR26063800 | BH34 | 자동차 외판 | 17 | 1200 | 1080 | 910 | 650 | U | 1193.4 | 1066.9 | 917 | 638.7 | U | 열연-산세 | T603346 | T | L |  |  |  | 270 | 369 | 35.2 | N |  |  | C260603365 | HC260603346 | HC260603346 | SL260603346 | H26060841 | 2026-06-01 | 냉연공장 | CAL | 1.4 | 1340 | 20.15 | BH340_OUT | BH34 | BH34 | 자동차 외판 | OR26063800 | 17 | 235.2 | 745.2 | 834.1 | 648.2 | 490.6 | 417.5 | 425.3 | 0.91 | T | L | JIS5 | JIS 5호 | 185~265 | 340~420 | 34↑ | 0.19↑ | 30↑ | 217 | 372 | 38.4 | 0.202 | 1.66 | 1.44 | 2.07 | 1.652 | 44
H26060843 | CS26060803 | 냉연 | 1제강 | 2026-05-25 21:00 | IF34 | IF340_OUT | RH | 1557.8 | 963285 | 0.0021 | 0.42 | 0.02 | 0.0494 | 0.0041 | 0.0019 | 0.0264 | 0.0315 | 0.0157 | 0.0223 | 0.0007 | 0.021 | 0.0033 | 0.008 | 0.008 | 0.0006 | 0.0009 | 0.002 | 2.4 | 0.078 | 1685.1 | 465 | 1 | 1178 | 158 | 4.2 | 0 |  | 0 |  |  | 34.3 | 1605/1572 | 0.51 | 15.7 | 5431 | 1247 | 8.4 |  | 0.002 | 0.003 | SL260603354 | H26060843 | CS26060803 | 냉연 | 1제강 | 2CC | 2 | 2026-05-26 | IF340_OUT | IF34 | 250 | 1800 | 250 | 1800 | 35.32 | 1.44 | 0.05 | MP-IF | Soft | P3 | 95.6 | 정상 | Bifurcated | 1557.8 |  | 없음 | [5 empty] | OR26067450 | 12 | HC260603354 | SL260603354 | H26060843 | 2026-05-29 | 2열연 | 3.46 | 1760 | 34.8 | IF340_OUT | IF34 | IF34 | OR26067450 | IF34 | 자동차 외판 | 12 | 1200 | 1080 | 910 | 680 | U | 1198.2 | 1061.8 | 915.6 | 670.8 | U | 열연-산세 | T603354 | T | L |  |  |  | 228 | 365 | 36.4 | N |  |  | C260603373 | HC260603354 | HC260603354 | SL260603354 | H26060843 | 2026-06-02 | 냉연공장 | CGL_GA | 0.8 | 1750 | 18.1 | IF340_OUT | IF34 | IF34 | 자동차 외판 | OR26067450 | 12 | 159.2 | 731.3 | 829.3 | 645.9 | 452.1 | 398.5 | 414.5 | 0.74 | M | L | JIS5 | JIS 5호 | 175~245 | 340~420 | 36↑ | 0.19↑ |  | 216 | 369 | 37.2 | 0.216 | 1.68 | 1.55 | 2.19 | 1.743
H26060847 | CS26060807 | 냉연 | 1제강 | 2026-05-23 22:00 | LC34 | LC340 | LF | 1559 | 1250674 | 0.0355 | 0.36 | 0.02 | 0.0247 | 0.0083 | 0.0017 | 0.0307 | 0.0361 | 0 | 0 | 0.0013 | 0.03 | 0.0002 | 0.01 | 0.006 | 0 | 0.0007 | 0.0036 | 1.2 | 0.103 | 1659.1 | 329 | 1 | 906 | 177 | 7.3 | 25.7 | 0.0123 | 7037 | 11.7 | 5.1 | 0 | 1619/1580 |  | 0 | 5205 | 877 | 5.9 | 5.6 | 0.032 | 0.048 | SL260603369 | H26060847 | CS26060807 | 냉연 | 1제강 | 2CC | 2 | 2026-05-24 | LC340 | LC34 | 250 | 1850 | 250 | 1850 | 36.31 | 1.34 | 0.02 | MP-LC | Medium | P4 | 94.3 | 정상 | Bifurcated | 1559 |  | 없음 | [5 empty] | OR26068580 | 7 | HC260603369 | SL260603369 | H26060847 | 2026-05-28 | 2열연 | 2.69 | 1810 | 35.76 | LC340 | LC34 | LC34 | OR26068580 | LC34 | 일반 가공용 | 7 | 1200 | 1080 | 890 | 680 | E | 1189.7 | 1073.8 | 887.9 | 672.6 | E | 열연-산세 | T603369 | T | L |  |  |  | 258 | 393 | 35.1 | N |  |  | C260603388 | HC260603369 | HC260603369 | SL260603369 | H26060847 | 2026-06-02 | 냉연공장 | CAL | 0.7 | 1800 | 33.61 | LC340 | LC34 | LC34 | 일반 가공용 | OR26068580 | 7 | 310.6 | 725.4 | 779.6 | 664.5 | 463.5 | 383.4 | 424.5 | 1.14 | M | L | JIS5 | JIS 5호 | 175~275 | 340~440 | 34↑ |  |  | 217 | 369 | 37.1 | 0.206 | 1.5 | 1.33 | 1.72 | 1.47
H26060850 | CS26060800 | 냉연 | 1제강 | 2026-05-23 22:00 | IF27 | IF270_IN | RH | 1554.4 | 1121126 | 0.0021 | 0.06 | 0.01 | 0.0112 | 0.0073 | 0.0022 | 0.0288 | 0.0339 | 0 | 0.0602 | 0.001 | 0.013 | 0.0013 | 0.012 | 0.011 | 0 | 0.0013 | 0.002 | 1.5 | 0.017 | 1676.8 | 615 | 2 | 1117 | 343 | 6.9 | 0 |  | 0 |  |  | 28.7 | 1592/1584 | 1.2 | 18.8 | 6891 | 1651 | 9.9 |  | 0.0016 | 0.0024 | SL260603381 | H26060850 | CS26060800 | 냉연 | 1제강 | 2CC | 2 | 2026-05-24 | IF270_IN | IF27 | 250 | 1120 | 250 | 1120 | 21.98 | 1.47 | 0.03 | MP-IF | Soft | P5 | 95.8 | 정상 | Bifurcated | 1554.4 |  | 없음 | [5 empty] | OR26062595 | 16 | HC260603381 | SL260603381 | H26060850 | 2026-05-27 | 2열연 | 3.62 | 1080 | 21.65 | IF270_IN | IF27 | IF27 | OR26062595 | IF27 | 자동차 내판 | 16 | 1200 | 1080 | 920 | 700 | U | 1180.4 | 1079.9 | 920.7 | 689.9 | U | 열연-산세 | T603381 | T | L |  |  |  | 184 | 298 | 44.6 | N |  |  | C260603400 | HC260603381 | HC260603381 | SL260603381 | H26060850 | 2026-06-03 | 냉연공장 | CGL_GA | 0.8 | 1070 | 13.21 | IF270_IN | IF27 | IF27 | 자동차 내판 | OR26062595 | 16 | 204.8 | 747.1 | 819.7 | 658.3 | 455.4 | 396.9 | 443.9 | 0.89 | B | L | JIS5 | JIS 5호 | 120~190 | 270~350 | 44↑ | 0.22↑ |  | 159 | 291 | 47 | 0.234 | 1.91 | 1.77 | 2.45 | 1.975
H26060851 | CS26060801 | 냉연 | 1제강 | 2026-05-25 23:00 | BH34 | BH340_OUT | RH | 1562.9 | 1008987 | 0.0029 | 0.4 | 0.04 | 0.0376 | 0.0039 | 0.0023 | 0.0398 | 0.0444 | 0.0097 | 0 | 0.0006 | 0.025 | 0.0031 | 0.008 | 0.01 | 0.0006 | 0.0011 | 0.0029 | 2.1 | 0.077 | 1649.5 | 634 | 1 | 961 | 165 | 4.9 | 0 |  | 0 |  |  | 34.4 | 1592/1588 | 0.87 | 12.6 | 5627 | 2100 | 7.9 |  | 0.002 | 0.003 | SL260603387 | H26060851 | CS26060801 | 냉연 | 1제강 | 1CC | 1 | 2026-05-26 | BH340_OUT | BH34 | 250 | 1060 | 250 | 1060 | 20.8 | 1.49 | 0.02 | MP-IF | Soft | P3 | 93.9 | 정상 | Bifurcated | 1562.9 |  | 없음 | [5 empty] | OR26068935 | 11 | HC260603387 | SL260603387 | H26060851 | 2026-05-28 | 2열연 | 3.07 | 1020 | 20.49 | BH340_OUT | BH34 | BH34 | OR26068935 | BH34 | 자동차 외판 | 11 | 1200 | 1080 | 910 | 650 | U | 1204 | 1077.4 | 913.2 | 651.6 | U | 열연-산세 | T603387 | T | L |  |  |  | 261 | 375 | 35.5 | N |  |  | C260603406 | HC260603387 | HC260603387 | SL260603387 | H26060851 | 2026-06-03 | 냉연공장 | CGL_GA | 0.8 | 1010 | 9.63 | BH340_OUT | BH34 | BH34 | 자동차 외판 | OR26068935 | 11 | 134.2 | 733 | 825.2 | 658.7 | 466.5 | 405.1 | 427.3 | 0.99 | B | L | JIS5 | JIS 5호 | 185~265 | 340~420 | 34↑ | 0.19↑ | 30↑ | 222 | 368 | 35.2 | 0.211 | 1.72 | 1.54 | 2.05 | 1.712 | 39
H26060852 | CS26060802 | 냉연 | 1제강 | 2026-05-28 22:00 | HS59 | HSLA590C | LF | 1554.5 | 1243225 | 0.0799 | 1.47 | 0.32 | 0.0171 | 0.0039 | 0.0021 | 0.0376 | 0.0419 | 0.0328 | 0 | 0.0032 | 0.022 | 0.0037 | 0.01 | 0.012 | 0 | 0.0013 | 0.0029 | 1.9 | 0.332 | 1683.1 | 399 | 1 | 1104 | 218 | 6 | 34.1 | 0.0066 | 6561 | 8.4 | 5.3 | 0 | 1600/1569 |  | 0 | 8255 | 989 | 9.1 | 6.4 | 0.064 | 0.096 | SL260603392 | H26060852 | CS26060802 | 냉연 | 1제강 | 1CC | 1 | 2026-05-29 | HSLA590C | HS59 | 250 | 1390 | 250 | 1390 | 27.28 | 1.37 | 0.02 | MP-LC | Medium | P2 | 92.3 | 정상 | Bifurcated | 1554.5 |  | 없음 | [5 empty] | OR26061315 | 3 | HC260603392 | SL260603392 | H26060852 | 2026-05-31 | 2열연 | 2.17 | 1350 | 26.87 | HSLA590C | HS59 | HS59 | OR26061315 | HS59 | 자동차 구조용 | 3 | 1230 | 1080 | 880 | 580 | E | 1238 | 1085.8 | 892.4 | 579.3 | E | 열연-산세 | T603392 | T | L |  |  |  | 472 | 609 | 24.9 | N |  |  | C260603411 | HC260603392 | HC260603392 | SL260603392 | H26060852 | 2026-06-03 | 냉연공장 | CGL_GA | 0.8 | 1340 | 18.54 | HSLA590C | HS59 | HS59 | 자동차 구조용 | OR26061315 | 3 | 160.4 | 734.7 | 781.5 | 660.1 | 476.6 | 418.5 | 406 | 1.04 | M | L | JIS5 | JIS 5호 | 440~600 | 590~710 | 20↑ |  |  | 511 | 622 | 21.1 | 0.149 | 0.99 | 0.9 | 1.18 | 0.992
H26060857 | CS26060807 | 냉연 | 1제강 | 2026-05-27 22:00 | IF34 | IF340_OUT | RH | 1558.2 | 1180001 | 0.0025 | 0.44 | 0.02 | 0.0456 | 0.0065 | 0.0029 | 0.0326 | 0.0351 | 0.0126 | 0.0208 | 0.0015 | 0.019 | 0.0007 | 0.009 | 0.01 | 0.0005 | 0.0009 | 0.0023 | 1.2 | 0.081 | 1653.3 | 581 | 1 | 1265 | 322 | 6.2 | 0 |  | 0 |  |  | 31.6 | 1620/1589 | 1.45 | 16.2 | 7239 | 877 | 7.1 |  | 0.002 | 0.003 | SL260603409 | H26060857 | CS26060807 | 냉연 | 1제강 | 2CC | 1 | 2026-05-28 | IF340_OUT | IF34 | 250 | 1670 | 250 | 1670 | 32.77 | 1.3 | 0.03 | MP-IF | Soft | P2 | 92.7 | 정상 | Bifurcated | 1558.2 |  | 없음 | [5 empty] | OR26068691 | 7 | HC260603409 | SL260603409 | H26060857 | 2026-05-31 | 2열연 | 4.29 | 1630 | 32.28 | IF340_OUT | IF34 | IF34 | OR26068691 | IF34 | 자동차 외판 | 7 | 1200 | 1080 | 910 | 680 | U | 1204.8 | 1074.3 | 912.2 | 666 | U | 열연-산세 | T603409 | T | L |  |  |  | 258 | 378 | 38.6 | N |  |  | C260603428 | HC260603409 | HC260603409 | SL260603409 | H26060857 | 2026-06-04 | 냉연공장 | CGL_GA | 1 | 1620 | 17.75 | IF340_OUT | IF34 | IF34 | 자동차 외판 | OR26068691 | 7 | 153 | 703.7 | 824.4 | 662.7 | 469.6 | 417 | 403 | 0.76 | T | L | JIS5 | JIS 5호 | 175~245 | 340~420 | 36↑ | 0.19↑ |  | 222 | 368 | 38.6 | 0.213 | 1.83 | 1.61 | 2.21 | 1.815
H26060858 | CS26060808 | 냉연 | 1제강 | 2026-05-28 22:00 | IF34 | IF340_OUT | RH | 1558.5 | 1197192 | 0.0023 | 0.46 | 0.02 | 0.0404 | 0.0057 | 0.0007 | 0.0383 | 0.0443 | 0.014 | 0.0181 | 0.0037 | 0.029 | 0.0031 | 0.019 | 0.007 | 0.0007 | 0.0008 | 0.0028 | 2 | 0.088 | 1666.4 | 631 | 1 | 958 | 189 | 7.6 | 0 |  | 0 |  |  | 30.3 | 1594/1587 | 1.24 | 20 | 4249 | 2521 | 8.6 |  | 0.002 | 0.003 | SL260603413 | H26060858 | CS26060808 | 냉연 | 1제강 | 1CC | 1 | 2026-05-29 | IF340_OUT | IF34 | 250 | 1340 | 250 | 1340 | 26.3 | 1.33 | 0.05 | MP-IF | Soft | P2 | 96.6 | 정상 | Bifurcated | 1558.5 |  | 없음 | [5 empty] | OR26061570 | 4 | HC260603413 | SL260603413 | H26060858 | 2026-06-01 | 2열연 | 7.1 | 1300 | 25.9 | IF340_OUT | IF34 | IF34 | OR26061570 | IF34 | 자동차 외판 | 4 | 1200 | 1080 | 910 | 680 | U | 1210.6 | 1070.1 | 920.4 | 682.1 | U | 열연-산세 | T603413 | T | L |  |  |  | 259 | 366 | 37.3 | N |  |  | C260603432 | HC260603413 | HC260603413 | SL260603413 | H26060858 | 2026-06-04 | 냉연공장 | CGL_GA | 1.6 | 1290 | 12.95 | IF340_OUT | IF34 | IF34 | 자동차 외판 | OR26061570 | 4 | 110.2 | 724.3 | 826.3 | 678.8 | 480.8 | 402.2 | 433.7 | 0.65 | B | L | JIS5 | JIS 5호 | 175~245 | 340~420 | 36↑ | 0.19↑ |  | 217 | 372 | 39.5 | 0.212 | 1.74 | 1.57 | 2.14 | 1.755
H26060858 | CS26060808 | 냉연 | 1제강 | 2026-05-26 23:00 | LC34 | LC340 | LF | 1555 | 954596 | 0.0421 | 0.35 | 0.03 | 0.0301 | 0.0083 | 0.0004 | 0.0459 | 0.0505 | 0 | 0 | 0.0037 | 0.026 | 0.002 | 0.013 | 0.005 | 0 | 0.0009 | 0.0035 | 1.3 | 0.108 | 1652.4 | 398 | 1 | 957 | 384 | 3.4 | 25.5 | 0.0109 | 5164 | 10.5 | 3.4 | 0 | 1617/1589 |  | 0 | 8817 | 361 | 5 | 5.9 | 0.032 | 0.048 | SL260603414 | H26060858 | CS26060808 | 냉연 | 1제강 | 1CC | 2 | 2026-05-27 | LC340 | LC34 | 250 | 1420 | 250 | 1420 | 27.87 | 1.32 | 0.02 | MP-LC | Medium | P1 | 92.9 | 정상 | Bifurcated | 1555 |  | 없음 | [5 empty] | OR26066532 | 18 | HC260603414 | SL260603414 | H26060858 | 2026-06-01 | 2열연 | 3.14 | 1380 | 27.45 | LC340 | LC34 | LC34 | OR26066532 | LC34 | 일반 가공용 | 18 | 1200 | 1080 | 890 | 680 | E | 1191.3 | 1062.4 | 893.5 | 663.7 | E | 열연-산세 | T603414 | T | L |  |  |  | 282 | 401 | 34.1 | N |  |  | C260603433 | HC260603414 | HC260603414 | SL260603414 | H26060858 | 2026-06-04 | 냉연공장 | CAL | 1 | 1370 | 12.63 | LC340 | LC34 | LC34 | 일반 가공용 | OR26066532 | 18 | 244.9 | 700.2 | 797.6 | 655.7 | 483.4 | 399.8 | 435 | 1.12 | M | L | JIS5 | JIS 5호 | 175~275 | 340~440 | 34↑ |  |  | 223 | 372 | 38.8 | 0.203 | 1.36 | 1.27 | 1.76 | 1.415
H26060860 | CS26060800 | 냉연 | 1제강 | 2026-05-25 20:00 | LC44 | LC440R | LF | 1551.9 | 1059598 | 0.0695 | 1.23 | 0.25 | 0.0641 | 0.007 | 0.0025 | 0.0402 | 0.0434 | 0 | 0 | 0.0007 | 0.024 | 0.0028 | 0.017 | 0.013 | 0 | 0 | 0.0028 | 1.5 | 0.282 | 1689.4 | 301 | 2 | 1249 | 448 | 4.5 | 39 | 0.0123 | 7896 | 11.2 | 4.3 | 0 | 1607/1579 |  | 0 | 8135 | 962 | 5.3 | 5.4 | 0.056 | 0.084 | SL260603423 | H26060860 | CS26060800 | 냉연 | 1제강 | 1CC | 1 | 2026-05-26 | LC440R | LC44 | 250 | 1250 | 250 | 1250 | 24.53 | 1.23 | 0.04 | MP-LC | Medium | P2 | 95.3 | 정상 | Bifurcated | 1551.9 |  | 없음 | [5 empty] | OR26066016 | 5 | HC260603423 | SL260603423 | H26060860 | 2026-05-30 | 2열연 | 2.63 | 1210 | 24.16 | LC440R | LC44 | LC44 | OR26066016 | LC44 | 구조용 | 5 | 1200 | 1080 | 880 | 660 | E | 1200.7 | 1061.6 | 879 | 657.5 | E | 열연-산세 | T603423 | T | L |  |  |  | 347 | 462 | 31.4 | N |  |  | C260603442 | HC260603423 | HC260603423 | SL260603423 | H26060860 | 2026-06-04 | 냉연공장 | CAL | 1 | 1200 | 11.6 | LC440R | LC44 | LC44 | 구조용 | OR26066016 | 5 | 271.4 | 745.1 | 795.6 | 656 | 486.8 | 401.4 | 447.4 | 0.92 | B | L | JIS5 | JIS 5호 | 245~365 | 440~540 | 29↑ |  |  | 316 | 510 | 30.8 | 0.181 | 1.15 | 1.02 | 1.4 | 1.147
H26060861 | CS26060801 | 냉연 | 1제강 | 2026-05-25 23:00 | LC44 | LC440R | LF | 1555 | 1178840 | 0.0665 | 1.19 | 0.24 | 0.0602 | 0.0057 | 0.0002 | 0.0336 | 0.0386 | 0 | 0 | 0.0026 | 0.01 | 0.0021 | 0.006 | 0.018 | 0 | 0.0008 | 0.0031 | 1.9 | 0.269 | 1682.7 | 523 | 2 | 859 | 293 | 4.2 | 36.1 | 0.0111 | 4451 | 10.8 | 5.6 | 0 | 1595/1579 |  | 0 | 4102 | 2206 | 7.2 | 7.2 | 0.056 | 0.084 | SL260603427 | H26060861 | CS26060801 | 냉연 | 1제강 | 1CC | 2 | 2026-05-26 | LC440R | LC44 | 250 | 1160 | 250 | 1160 | 22.76 | 1.53 | 0.03 | MP-LC | Medium | P4 | 97.4 | 정상 | Bifurcated | 1555 |  | 없음 | [5 empty] | OR26061430 | 11 | HC260603427 | SL260603427 | H26060861 | 2026-05-31 | 2열연 | 2.35 | 1120 | 22.42 | LC440R | LC44 | LC44 | OR26061430 | LC44 | 구조용 | 11 | 1200 | 1080 | 880 | 660 | E | 1210.2 | 1070.8 | 878.7 | 660.5 | E | 열연-산세 | T603427 | T | L |  |  |  | 347 | 482 | 30.5 | N |  |  | C260603446 | HC260603427 | HC260603427 | SL260603427 | H26060861 | 2026-06-04 | 냉연공장 | CAL | 0.8 | 1110 | 11.88 | LC440R | LC44 | LC44 | 구조용 | OR26061430 | 11 | 277.1 | 757.3 | 799.9 | 667.5 | 454 | 396.3 | 430.3 | 0.98 | T | L | JIS5 | JIS 5호 | 245~365 | 440~540 | 29↑ |  |  | 310 | 497 | 31.8 | 0.189 | 1.28 | 1.09 | 1.35 | 1.203
H26060862 | CS26060802 | 냉연 | 1제강 | 2026-05-25 22:00 | LC44 | LC440R | LF | 1564.1 | 1278773 | 0.0741 | 1.15 | 0.28 | 0.0646 | 0.0064 | 0.0021 | 0.0334 | 0.0357 | 0 | 0 | 0.0031 | 0.019 | 0.0025 | 0.005 | 0.014 | 0 | 0.0014 | 0.0033 | 1.8 | 0.272 | 1649.3 | 419 | 1 | 1525 | 432 | 7.4 | 45.9 | 0.0094 | 3904 | 5.4 | 3.8 | 0 | 1603/1586 |  | 0 | 6635 | 1180 | 7.7 | 7.3 | 0.056 | 0.084 | SL260603432 | H26060862 | CS26060802 | 냉연 | 1제강 | 2CC | 1 | 2026-05-26 | LC440R | LC44 | 250 | 1850 | 250 | 1850 | 36.31 | 1.45 | 0.04 | MP-LC | Medium | P5 | 95.4 | 정상 | Bifurcated | 1564.1 |  | 없음 | [5 empty] | OR26067126 | 6 | HC260603432 | SL260603432 | H26060862 | 2026-05-30 | 2열연 | 2.95 | 1810 | 35.76 | LC440R | LC44 | LC44 | OR26067126 | LC44 | 구조용 | 6 | 1200 | 1080 | 880 | 660 | E | 1203.7 | 1094.8 | 885.1 | 666.7 | E | 열연-산세 | T603432 | T | L |  |  |  | 320 | 472 | 30.3 | N |  |  | C260603451 | HC260603432 | HC260603432 | SL260603432 | H26060862 | 2026-06-05 | 냉연공장 | CAL | 1 | 1800 | 22.53 | LC440R | LC44 | LC44 | 구조용 | OR26067126 | 6 | 251.3 | 724.4 | 805 | 661.8 | 453 | 400.8 | 401.9 | 1.04 | M | L | JIS5 | JIS 5호 | 245~365 | 440~540 | 29↑ |  |  | 303 | 496 | 32.1 | 0.187 | 1.27 | 1.09 | 1.51 | 1.24
H26060866 | CS26060806 | 냉연 | 1제강 | 2026-05-29 22:00 | BH34 | BH340_OUT | RH | 1555.3 | 1050459 | 0.0019 | 0.38 | 0.02 | 0.042 | 0.0047 | 0.0012 | 0.0417 | 0.047 | 0.0083 | 0 | 0.0015 | 0.018 | 0.0015 | 0.011 | 0.007 | 0.0006 | 0.0006 | 0.0022 | 1.4 | 0.071 | 1656.1 | 447 | 1 | 1309 | 311 | 3.5 | 0 |  | 0 |  |  | 27.3 | 1608/1573 | 1.28 | 18.9 | 6818 | 468 | 9.2 |  | 0.002 | 0.003 | SL260603446 | H26060866 | CS26060806 | 냉연 | 1제강 | 2CC | 1 | 2026-05-30 | BH340_OUT | BH34 | 250 | 1740 | 250 | 1740 | 34.15 | 1.31 | 0.05 | MP-IF | Soft | P5 | 98.3 | 정상 | Bifurcated | 1555.3 |  | 없음 | [5 empty] | OR26068005 | 3 | HC260603446 | SL260603446 | H26060866 | 2026-06-03 | 2열연 | 7.63 | 1700 | 33.64 | BH340_OUT | BH34 | BH34 | OR26068005 | BH34 | 자동차 외판 | 3 | 1200 | 1080 | 910 | 650 | U | 1209.9 | 1083 | 912.6 | 655.6 | U | 열연-산세 | T603446 | T | L |  |  |  | 242 | 344 | 38.1 | Y |  |  | C260603465 | HC260603446 | HC260603446 | SL260603446 | H26060866 | 2026-06-06 | 냉연공장 | CGL_GA | 2 | 1690 | 19.85 | BH340_OUT | BH34 | BH34 | 자동차 외판 | OR26068005 | 3 | 127.4 | 725.9 | 816.3 | 679.6 | 451.4 | 416.2 | 408.3 | 0.95 | M | L | JIS5 | JIS 5호 | 185~265 | 340~420 | 34↑ | 0.19↑ | 30↑ | 216 | 362 | 39.3 | 0.208 | 1.6 | 1.42 | 1.95 | 1.597 | 26
H26060868 | CS26060808 | 냉연 | 1제강 | 2026-05-28 21:00 | IF34 | IF340_OUT | RH | 1556 | 1371847 | 0.0029 | 0.45 | 0.02 | 0.041 | 0.0069 | 0.0016 | 0.0384 | 0.0437 | 0.0125 | 0.0222 | 0.0018 | 0.024 | 0.0028 | 0.009 | 0.016 | 0.0006 | 0.0014 | 0.0029 | 2.2 | 0.085 | 1640.7 | 691 | 1 | 1045 | 252 | 6.2 | 0 |  | 0 |  |  | 25.2 | 1603/1575 | 1.42 | 18.3 | 8031 | 1371 | 6.4 |  | 0.002 | 0.003 | SL260603453 | H26060868 | CS26060808 | 냉연 | 1제강 | 2CC | 2 | 2026-05-29 | IF340_OUT | IF34 | 250 | 1180 | 250 | 1180 | 23.16 | 1.49 | 0.01 | MP-IF | Soft | P4 | 96.9 | 정상 | Bifurcated | 1556 |  | 없음 | [5 empty] | OR26062092 | 10 | HC260603453 | SL260603453 | H26060868 | 2026-05-31 | 2열연 | 4.76 | 1140 | 22.81 | IF340_OUT | IF34 | IF34 | OR26062092 | IF34 | 자동차 외판 | 10 | 1200 | 1080 | 910 | 680 | U | 1201.1 | 1075.7 | 914.3 | 693.8 | U | 열연-산세 | T603453 | T | L |  |  |  | 262 | 380 | 39.7 | N | 스케일 | D01 | C260603472 | HC260603453 | HC260603453 | SL260603453 | H26060868 | 2026-06-06 | 냉연공장 | CGL_GA | 1 | 1130 | 17.56 | IF340_OUT | IF34 | IF34 | 자동차 외판 | OR26062092 | 10 | 167.5 | 747.3 | 837 | 651.6 | 483.8 | 419.4 | 411.7 | 0.8 | M | L | JIS5 | JIS 5호 | 175~245 | 340~420 | 36↑ | 0.19↑ |  | 198 | 369 | 40.8 | 0.214 | 1.74 | 1.55 | 2.05 | 1.722
H26060870 | CS26060800 | 냉연 | 1제강 | 2026-05-25 22:00 | IF34 | IF340_OUT | RH | 1556.5 | 1378913 | 0.0027 | 0.5 | 0.02 | 0.0477 | 0.0075 | 0.0029 | 0.0293 | 0.0344 | 0.011 | 0.0195 | 0.0018 | 0.024 | 0.0028 | 0.013 | 0.015 | 0.0006 | 0.001 | 0.0027 | 2.4 | 0.094 | 1689.7 | 435 | 1 | 1570 | 319 | 3.9 | 0 |  | 0 |  |  | 28.1 | 1605/1576 | 0.73 | 14.5 | 5465 | 2451 | 8.9 |  | 0.002 | 0.003 | SL260603461 | H26060870 | CS26060800 | 냉연 | 1제강 | 2CC | 1 | 2026-05-26 | IF340_OUT | IF34 | 250 | 1720 | 250 | 1720 | 33.75 | 1.43 | 0.03 | MP-IF | Soft | P3 | 99 | 정상 | Bifurcated | 1556.5 |  | 없음 | [5 empty] | OR26069298 | 4 | HC260603461 | SL260603461 | H26060870 | 2026-05-30 | 2열연 | 2.77 | 1680 | 33.25 | IF340_OUT | IF34 | IF34 | OR26069298 | IF34 | 자동차 외판 | 4 | 1200 | 1080 | 910 | 680 | U | 1196.5 | 1082.9 | 911.3 | 665 | U | 열연-산세 | T603461 | T | L |  |  |  | 237 | 345 | 37.8 | N |  |  | C260603480 | HC260603461 | HC260603461 | SL260603461 | H26060870 | 2026-06-06 | 냉연공장 | CGL_GA | 0.65 | 1670 | 30.92 | IF340_OUT | IF34 | IF34 | 자동차 외판 | OR26069298 | 4 | 138.8 | 703.5 | 825.3 | 654.2 | 469.3 | 412.9 | 425.4 | 0.74 | M | L | JIS5 | JIS 5호 | 175~245 | 340~420 | 36↑ | 0.19↑ |  | 205 | 368 | 36.3 | 0.204 | 1.56 | 1.31 | 2.03 | 1.552
H26060871 | CS26060801 | 냉연 | 1제강 | 2026-05-28 20:00 | BH34 | BH340_OUT | RH | 1560.1 | 1087935 | 0.0029 | 0.41 | 0.01 | 0.0407 | 0.0062 | 0.0003 | 0.0279 | 0.0322 | 0.0104 | 0 | 0.0017 | 0.017 | 0.0027 | 0.008 | 0.012 | 0.0006 | 0.0003 | 0.0022 | 1.8 | 0.077 | 1665.3 | 869 | 1 | 1171 | 190 | 5.2 | 0 |  | 0 |  |  | 32 | 1596/1584 | 0.9 | 14 | 7681 | 1332 | 9.6 |  | 0.002 | 0.003 | SL260603466 | H26060871 | CS26060801 | 냉연 | 1제강 | 1CC | 2 | 2026-05-29 | BH340_OUT | BH34 | 250 | 1680 | 250 | 1680 | 32.97 | 1.39 | 0.02 | MP-IF | Soft | P2 | 97.5 | 정상 | Bifurcated | 1560.1 |  | 없음 | [5 empty] | OR26064296 | 17 | HC260603466 | SL260603466 | H26060871 | 2026-06-01 | 2열연 | 9.24 | 1640 | 32.48 | BH340_OUT | BH34 | BH34 | OR26064296 | BH34 | 자동차 외판 | 17 | 1200 | 1080 | 910 | 650 | U | 1208.8 | 1099.2 | 906.6 | 646.6 | U | 열연-산세 | T603466 | T | L |  |  |  | 261 | 368 | 36.5 | N | 파우더링 | D03 | C260603485 | HC260603466 | HC260603466 | SL260603466 | H26060871 | 2026-06-07 | 냉연공장 | CGL_GA | 1.6 | 1630 | 23.71 | BH340_OUT | BH34 | BH34 | 자동차 외판 | OR26064296 | 17 | 131.3 | 748.8 | 829.4 | 649.5 | 498.4 | 413.8 | 442.7 | 0.96 | T | L | JIS5 | JIS 5호 | 185~265 | 340~420 | 34↑ | 0.19↑ | 30↑ | 231 | 366 | 39.9 | 0.211 | 1.7 | 1.56 | 2.12 | 1.735 | 37
H26060872 | CS26060802 | 냉연 | 1제강 | 2026-05-28 22:00 | BH34 | BH340_OUT | RH | 1550.9 | 1023653 | 0.0035 | 0.39 | 0.02 | 0.0436 | 0.0045 | 0.0005 | 0.0398 | 0.0442 | 0.0073 | 0 | 0.0001 | 0.022 | 0.0049 | 0.007 | 0.006 | 0.0004 | 0.0014 | 0.0026 | 1.5 | 0.075 | 1657.2 | 507 | 2 | 1329 | 270 | 5.3 | 0 |  | 0 |  |  | 26.9 | 1602/1566 | 0.71 | 11.4 | 6033 | 435 | 8.9 |  | 0.002 | 0.003 | SL260603470 | H26060872 | CS26060802 | 냉연 | 1제강 | 1CC | 2 | 2026-05-29 | BH340_OUT | BH34 | 250 | 1240 | 250 | 1240 | 24.34 | 1.5 | 0.06 | MP-IF | Soft | P4 | 95.4 | 정상 | Bifurcated | 1550.9 |  | 없음 | [5 empty] | OR26067992 | 19 | HC260603470 | SL260603470 | H26060872 | 2026-05-31 | 2열연 | 3.75 | 1200 | 23.97 | BH340_OUT | BH34 | BH34 | OR26067992 | BH34 | 자동차 외판 | 19 | 1200 | 1080 | 910 | 650 | U | 1177.4 | 1084.7 | 898.6 | 645.8 | U | 열연-산세 | T603470 | T | L |  |  |  | 255 | 365 | 39 | N | 파우더링 | D03 | C260603489 | HC260603470 | HC260603470 | SL260603470 | H26060872 | 2026-06-07 | 냉연공장 | CGL_GA | 0.8 | 1190 | 14.86 | BH340_OUT | BH34 | BH34 | 자동차 외판 | OR26067992 | 19 | 187.9 | 740.9 | 839.9 | 673 | 460.5 | 412.2 | 432.2 | 0.95 | M | L | JIS5 | JIS 5호 | 185~265 | 340~420 | 34↑ | 0.19↑ | 30↑ | 213 | 374 | 36.9 | 0.212 | 1.57 | 1.44 | 2.02 | 1.618 | 46
H26060875 | CS26060805 | 냉연 | 1제강 | 2026-05-27 20:00 | IF34 | IF340_OUT | RH | 1549.3 | 1368860 | 0.0024 | 0.43 | 0.03 | 0.0457 | 0.0057 | 0.0024 | 0.0286 | 0.0332 | 0.0153 | 0.0184 | 0.0039 | 0.023 | 0.0013 | 0.009 | 0.009 | 0.0007 | 0.0002 | 0.0021 | 1.6 | 0.081 | 1679.4 | 505 | 1 | 1282 | 328 | 3.7 | 0 |  | 0 |  |  | 28 | 1602/1568 | 0.65 | 19.2 | 8099 | 2790 | 6.3 |  | 0.002 | 0.003 | SL260603484 | H26060875 | CS26060805 | 냉연 | 1제강 | 1CC | 2 | 2026-05-28 | IF340_OUT | IF34 | 250 | 1530 | 250 | 1530 | 30.03 | 1.46 | 0.03 | MP-IF | Soft | P3 | 96.7 | 정상 | Bifurcated | 1549.3 |  | 없음 | [5 empty] | OR26066953 | 16 | HC260603484 | SL260603484 | H26060875 | 2026-06-02 | 2열연 | 2.95 | 1490 | 29.58 | IF340_OUT | IF34 | IF34 | OR26066953 | IF34 | 자동차 외판 | 16 | 1200 | 1080 | 910 | 680 | U | 1199.1 | 1067.1 | 908.1 | 673.1 | U | 열연-산세 | T603484 | T | L |  |  |  | 267 | 367 | 39.5 | Y | 파우더링 | D03 | C260603503 | HC260603484 | HC260603484 | SL260603484 | H26060875 | 2026-06-07 | 냉연공장 | CGL_GA | 0.7 | 1480 | 20.41 | IF340_OUT | IF34 | IF34 | 자동차 외판 | OR26066953 | 16 | 177.4 | 735.1 | 830.5 | 667.1 | 498.3 | 417.1 | 411.5 | 0.73 | B | L | JIS5 | JIS 5호 | 175~245 | 340~420 | 36↑ | 0.19↑ |  | 204 | 371 | 37.1 | 0.216 | 1.75 | 1.54 | 2.32 | 1.788
H26060877 | CS26060807 | 냉연 | 1제강 | 2026-05-29 23:00 | IF27 | IF270_IN | RH | 1564.2 | 942366 | 0.0018 | 0.11 | 0 | 0.0117 | 0.0058 | 0.0023 | 0.038 | 0.0435 | 0 | 0.06 | 0.0022 | 0.016 | 0.0044 | 0.014 | 0.016 | 0 | 0.001 | 0.0025 | 1.9 | 0.027 | 1689.5 | 463 | 2 | 1002 | 308 | 4.9 | 0 |  | 0 |  |  | 36 | 1609/1582 | 0.85 | 15.9 | 8173 | 1809 | 8.1 |  | 0.0016 | 0.0024 | SL260603492 | H26060877 | CS26060807 | 냉연 | 1제강 | 1CC | 1 | 2026-05-30 | IF270_IN | IF27 | 250 | 1740 | 250 | 1740 | 34.15 | 1.3 | 0.03 | MP-IF | Soft | P3 | 98.8 | 정상 | Bifurcated | 1564.2 |  | 없음 | [5 empty] | OR26066185 | 13 | HC260603492 | SL260603492 | H26060877 | 2026-06-01 | 2열연 | 3.59 | 1700 | 33.64 | IF270_IN | IF27 | IF27 | OR26066185 | IF27 | 자동차 내판 | 13 | 1200 | 1080 | 920 | 700 | U | 1205.3 | 1098.2 | 911 | 697.7 | U | 열연-산세 | T603492 | T | L |  |  |  | 200 | 330 | 47.2 | N |  |  | C260603511 | HC260603492 | HC260603492 | SL260603492 | H26060877 | 2026-06-08 | 냉연공장 | CGL_GA | 0.8 | 1690 | 27.92 | IF270_IN | IF27 | IF27 | 자동차 내판 | OR26066185 | 13 | 143.1 | 732.5 | 815.9 | 673.6 | 490.3 | 407.2 | 416.2 | 0.79 | M | L | JIS5 | JIS 5호 | 120~190 | 270~350 | 44↑ | 0.22↑ |  | 154 | 298 | 45.8 | 0.237 | 1.87 | 1.67 | 2.49 | 1.925
H26060878 | CS26060808 | 냉연 | 1제강 | 2026-05-29 22:00 | BH34 | BH340_OUT | RH | 1548.9 | 1072318 | 0.0029 | 0.42 | 0.03 | 0.0411 | 0.0061 | 0.0011 | 0.0251 | 0.0278 | 0.0083 | 0 | 0.0001 | 0.024 | 0.0012 | 0.019 | 0.016 | 0.0004 | 0.0006 | 0.0022 | 2 | 0.08 | 1685.1 | 788 | 2 | 1029 | 298 | 7.7 | 0 |  | 0 |  |  | 30.3 | 1615/1580 | 0.58 | 13.5 | 7392 | 418 | 9.7 |  | 0.002 | 0.003 | SL260603493 | H26060878 | CS26060808 | 냉연 | 1제강 | 1CC | 2 | 2026-05-30 | BH340_OUT | BH34 | 250 | 1480 | 250 | 1480 | 29.05 | 1.41 | 0.02 | MP-IF | Soft | P2 | 95.7 | 정상 | Bifurcated | 1548.9 |  | 없음 | [5 empty] | OR26068235 | 6 | HC260603493 | SL260603493 | H26060878 | 2026-06-04 | 2열연 | 7.13 | 1440 | 28.61 | BH340_OUT | BH34 | BH34 | OR26068235 | BH34 | 자동차 외판 | 6 | 1200 | 1080 | 910 | 650 | U | 1187.8 | 1089.2 | 903.9 | 681.6 | U | 열연-산세 | T603493 | T | L |  |  |  | 242 | 371 | 37 | N |  |  | C260603512 | HC260603493 | HC260603493 | SL260603493 | H26060878 | 2026-06-08 | 냉연공장 | CGL_GA | 1.6 | 1430 | 17.74 | BH340_OUT | BH34 | BH34 | 자동차 외판 | OR26068235 | 6 | 125.8 | 748.3 | 820.6 | 656.7 | 456.3 | 398.5 | 443.8 | 1.06 | T | L | JIS5 | JIS 5호 | 185~265 | 340~420 | 34↑ | 0.19↑ | 30↑ | 220 | 372 | 37.5 | 0.211 | 1.69 | 1.55 | 2.19 | 1.745 | 32
H26060879 | CS26060809 | 냉연 | 1제강 | 2026-05-29 23:00 | LC44 | LC440R | LF | 1556.9 | 1311342 | 0.0785 | 1.18 | 0.25 | 0.0572 | 0.0075 | 0.0005 | 0.0385 | 0.041 | 0 | 0 | 0.0017 | 0.026 | 0.0033 | 0.019 | 0.017 | 0 | 0.0013 | 0.0038 | 1.4 | 0.284 | 1681.4 | 575 | 1 | 1180 | 436 | 4.4 | 37.1 | 0.0131 | 7092 | 6.1 | 6.9 | 0 | 1596/1573 |  | 0 | 4816 | 585 | 5.7 | 6.3 | 0.056 | 0.084 | SL260603498 | H26060879 | CS26060809 | 냉연 | 1제강 | 1CC | 2 | 2026-05-30 | LC440R | LC44 | 250 | 1760 | 250 | 1760 | 34.54 | 1.29 | 0.04 | MP-LC | Medium | P4 | 96.9 | 정상 | Bifurcated | 1556.9 |  | 없음 | [5 empty] | OR26061417 | 10 | HC260603498 | SL260603498 | H26060879 | 2026-06-04 | 2열연 | 3.31 | 1720 | 34.02 | LC440R | LC44 | LC44 | OR26061417 | LC44 | 구조용 | 10 | 1200 | 1080 | 880 | 660 | E | 1189.4 | 1064.8 | 879.2 | 661.4 | E | 열연-산세 | T603498 | T | L |  |  |  | 342 | 475 | 31.6 | N |  |  | C260603517 | HC260603498 | HC260603498 | SL260603498 | H26060879 | 2026-06-08 | 냉연공장 | CGL_GA | 1.2 | 1710 | 28.24 | LC440R | LC44 | LC44 | 구조용 | OR26061417 | 10 | 148.8 | 728.2 | 792.1 | 659.3 | 490.6 | 393.9 | 409.2 | 1.09 | M | L | JIS5 | JIS 5호 | 245~365 | 440~540 | 29↑ |  |  | 309 | 489 | 32 | 0.177 | 1.17 | 0.95 | 1.35 | 1.105
H26060881 | CS26060801 | 냉연 | 1제강 | 2026-05-27 23:00 | LC44 | LC440R | LF | 1563.9 | 1333372 | 0.0721 | 1.21 | 0.26 | 0.0557 | 0.0061 | 0.0012 | 0.0447 | 0.0505 | 0 | 0 | 0.0012 | 0.026 | 0.004 | 0.009 | 0.012 | 0 | 0.0012 | 0.0033 | 1.5 | 0.281 | 1680.9 | 468 | 2 | 1598 | 366 | 4.5 | 31 | 0.0106 | 8268 | 11.2 | 4.6 | 0 | 1605/1568 |  | 0 | 6791 | 1871 | 9.4 | 8.1 | 0.056 | 0.084 | SL260603508 | H26060881 | CS26060801 | 냉연 | 1제강 | 1CC | 2 | 2026-05-28 | LC440R | LC44 | 250 | 1440 | 250 | 1440 | 28.26 | 1.42 | 0.02 | MP-LC | Medium | P1 | 98.1 | 정상 | Bifurcated | 1563.9 |  | 없음 | [5 empty] | OR26069412 | 12 | HC260603508 | SL260603508 | H26060881 | 2026-06-01 | 2열연 | 2.19 | 1400 | 27.84 | LC440R | LC44 | LC44 | OR26069412 | LC44 | 구조용 | 12 | 1200 | 1080 | 880 | 660 | E | 1214.4 | 1073.6 | 876.8 | 674.4 | E | 열연-산세 | T603508 | T | L |  |  |  | 330 | 496 | 30.2 | N |  |  | C260603527 | HC260603508 | HC260603508 | SL260603508 | H26060881 | 2026-06-08 | 냉연공장 | CAL | 0.7 | 1390 | 24.78 | LC440R | LC44 | LC44 | 구조용 | OR26069412 | 12 | 268.3 | 744.5 | 799 | 670.9 | 499.4 | 410.9 | 420 | 0.86 | M | L | JIS5 | JIS 5호 | 245~365 | 440~540 | 29↑ |  |  | 287 | 478 | 31.9 | 0.192 | 1.2 | 1.03 | 1.48 | 1.185
H26060882 | CS26060802 | 냉연 | 1제강 | 2026-05-29 21:00 | BH34 | BH340_OUT | RH | 1554.6 | 1074526 | 0.0021 | 0.39 | 0.01 | 0.039 | 0.0069 | 0.0009 | 0.0364 | 0.0424 | 0.0078 | 0 | 0.002 | 0.025 | 0.0007 | 0.02 | 0.007 | 0.0007 | 0.0002 | 0.0023 | 1.4 | 0.074 | 1676.8 | 491 | 1 | 1542 | 425 | 3.1 | 0 |  | 0 |  |  | 27.1 | 1608/1577 | 1.21 | 12.5 | 7588 | 1296 | 5.7 |  | 0.002 | 0.003 | SL260603509 | H26060882 | CS26060802 | 냉연 | 1제강 | 2CC | 1 | 2026-05-30 | BH340_OUT | BH34 | 250 | 1540 | 250 | 1540 | 30.22 | 1.41 | 0.06 | MP-IF | Soft | P2 | 97.8 | 정상 | Bifurcated | 1554.6 |  | 없음 | [5 empty] | OR26066685 | 7 | HC260603509 | SL260603509 | H26060882 | 2026-06-04 | 2열연 | 5.84 | 1500 | 29.77 | BH340_OUT | BH34 | BH34 | OR26066685 | BH34 | 자동차 외판 | 7 | 1200 | 1080 | 910 | 650 | U | 1202.4 | 1072.7 | 915.6 | 644.6 | U | 열연-산세 | T603509 | T | L |  |  |  | 260 | 381 | 39.7 | N |  |  | C260603528 | HC260603509 | HC260603509 | SL260603509 | H26060882 | 2026-06-08 | 냉연공장 | CGL_GA | 1.4 | 1490 | 26.5 | BH340_OUT | BH34 | BH34 | 자동차 외판 | OR26066685 | 7 | 137.8 | 706.8 | 838.3 | 651.9 | 462.3 | 415.7 | 406.3 | 1.01 | M | L | JIS5 | JIS 5호 | 185~265 | 340~420 | 34↑ | 0.19↑ | 30↑ | 227 | 353 | 39.7 | 0.209 | 1.79 | 1.58 | 2.07 | 1.755 | 36
H26060882 | CS26060802 | 냉연 | 1제강 | 2026-05-29 22:00 | IF27 | IF270_IN | RH | 1560.7 | 1131968 | 0.0025 | 0.1 | 0.01 | 0.0135 | 0.0056 | 0.0016 | 0.037 | 0.0424 | 0 | 0.0627 | 0.0003 | 0.01 | 0.0017 | 0.008 | 0.011 | 0 | 0.0013 | 0.0027 | 1.7 | 0.023 | 1654.1 | 782 | 1 | 840 | 370 | 4.7 | 0 |  | 0 |  |  | 25.7 | 1602/1585 | 0.69 | 19 | 7008 | 2158 | 8.5 |  | 0.0016 | 0.0024 | SL260603510 | H26060882 | CS26060802 | 냉연 | 1제강 | 1CC | 1 | 2026-05-30 | IF270_IN | IF27 | 250 | 1170 | 250 | 1170 | 22.96 | 1.46 | 0.02 | MP-IF | Soft | P4 | 98.4 | 정상 | Bifurcated | 1560.7 |  | 없음 | [5 empty] | OR26069766 | 1 | HC260603510 | SL260603510 | H26060882 | 2026-06-01 | 2열연 | 5.05 | 1130 | 22.62 | IF270_IN | IF27 | IF27 | OR26069766 | IF27 | 자동차 내판 | 1 | 1200 | 1080 | 920 | 700 | U | 1196.8 | 1084.7 | 915.9 | 703.3 | U | 열연-산세 | T603510 | T | L |  |  |  | 178 | 306 | 47.5 | N |  |  | C260603529 | HC260603510 | HC260603510 | SL260603510 | H26060882 | 2026-06-08 | 냉연공장 | CGL_GA | 1 | 1120 | 14.93 | IF270_IN | IF27 | IF27 | 자동차 내판 | OR26069766 | 1 | 134 | 737.4 | 811 | 677.7 | 499.7 | 416.6 | 437.6 | 0.83 | M | L | JIS5 | JIS 5호 | 120~190 | 270~350 | 44↑ | 0.22↑ |  | 158 | 306 | 46.9 | 0.233 | 1.83 | 1.65 | 2.36 | 1.873
H26060892 | CS26060802 | 냉연 | 1제강 | 2026-05-30 22:00 | LC34 | LC340 | LF | 1555.4 | 1131580 | 0.0419 | 0.36 | 0.01 | 0.033 | 0.0095 | 0.0014 | 0.041 | 0.0443 | 0 | 0 | 0.001 | 0.023 | 0.005 | 0.005 | 0.016 | 0 | 0.0012 | 0.0032 | 1.7 | 0.109 | 1687.1 | 378 | 1 | 825 | 395 | 7 | 45.3 | 0.0127 | 3883 | 8 | 7.8 | 0 | 1590/1587 |  | 0 | 4573 | 83 | 9.6 | 9.2 | 0.032 | 0.048 | SL260603550 | H26060892 | CS26060802 | 냉연 | 1제강 | 1CC | 1 | 2026-05-31 | LC340 | LC34 | 250 | 1570 | 250 | 1570 | 30.81 | 1.42 | 0.05 | MP-LC | Medium | P3 | 94.4 | 정상 | Bifurcated | 1555.4 |  | 없음 | [5 empty] | OR26061105 | 8 | HC260603550 | SL260603550 | H26060892 | 2026-06-04 | 2열연 | 3.94 | 1530 | 30.35 | LC340 | LC34 | LC34 | OR26061105 | LC34 | 일반 가공용 | 8 | 1200 | 1080 | 890 | 680 | E | 1187 | 1091.4 | 909.6 | 683.4 | E | 열연-산세 | T603550 | T | L |  |  |  | 300 | 374 | 35.4 | N |  |  | C260603569 | HC260603550 | HC260603550 | SL260603550 | H26060892 | 2026-06-10 | 냉연공장 | CAL | 1.2 | 1520 | 21.85 | LC340 | LC34 | LC34 | 일반 가공용 | OR26061105 | 8 | 240.5 | 734.8 | 786.5 | 643.1 | 488.8 | 387.6 | 403 | 1.06 | T | L | JIS5 | JIS 5호 | 175~275 | 340~440 | 34↑ |  |  | 229 | 373 | 39.1 | 0.198 | 1.4 | 1.23 | 1.71 | 1.393
H26060893 | CS26060803 | 냉연 | 1제강 | 2026-06-04 22:00 | BH34 | BH340_OUT | RH | 1554.4 | 906834 | 0.002 | 0.4 | 0.02 | 0.0405 | 0.0066 | 0.0008 | 0.0388 | 0.0446 | 0.0078 | 0 | 0.0031 | 0.017 | 0.0006 | 0.014 | 0.007 | 0.0005 | 0.0008 | 0.0029 | 2.2 | 0.074 | 1687 | 534 | 1 | 928 | 189 | 7.9 | 0 |  | 0 |  |  | 29.4 | 1594/1589 | 0.87 | 18.7 | 7289 | 2101 | 8.8 |  | 0.002 | 0.003 | SL260603555 | H26060893 | CS26060803 | 냉연 | 1제강 | 2CC | 1 | 2026-06-05 | BH340_OUT | BH34 | 250 | 1200 | 250 | 1200 | 23.55 | 1.3 | 0.02 | MP-IF | Soft | P5 | 98.5 | 정상 | Bifurcated | 1554.4 |  | 없음 | [5 empty] | OR26061681 | 1 | HC260603555 | SL260603555 | H26060893 | 2026-06-08 | 2열연 | 2.88 | 1160 | 23.2 | BH340_OUT | BH34 | BH34 | OR26061681 | BH34 | 자동차 외판 | 1 | 1200 | 1080 | 910 | 650 | U | 1216.5 | 1068.9 | 917.9 | 634.8 | U | 열연-산세 | T603555 | T | L |  |  |  | 257 | 386 | 36.2 | N |  |  | C260603574 | HC260603555 | HC260603555 | SL260603555 | H26060893 | 2026-06-11 | 냉연공장 | CGL_GA | 0.8 | 1150 | 18.79 | BH340_OUT | BH34 | BH34 | 자동차 외판 | OR26061681 | 1 | 173.6 | 746.5 | 836.6 | 647.2 | 495 | 383.1 | 407.1 | 1.02 | M | L | JIS5 | JIS 5호 | 185~265 | 340~420 | 34↑ | 0.19↑ | 30↑ | 236 | 374 | 36.9 | 0.204 | 1.45 | 1.34 | 1.96 | 1.522 | 40
H26060895 | CS26060805 | 냉연 | 1제강 | 2026-05-31 22:00 | IF34 | IF340_OUT | RH | 1557 | 973355 | 0.0022 | 0.44 | 0.02 | 0.046 | 0.0052 | 0.0023 | 0.0269 | 0.0296 | 0.0116 | 0.0164 | 0.0033 | 0.029 | 0.0019 | 0.014 | 0.013 | 0.0006 | 0.0006 | 0.0017 | 2.2 | 0.084 | 1676.9 | 577 | 1 | 1036 | 370 | 4.8 | 0 |  | 0 |  |  | 35.3 | 1593/1585 | 0.7 | 10.6 | 7842 | 170 | 9.8 |  | 0.002 | 0.003 | SL260603563 | H26060895 | CS26060805 | 냉연 | 1제강 | 2CC | 1 | 2026-06-01 | IF340_OUT | IF34 | 250 | 1620 | 250 | 1620 | 31.79 | 1.27 | 0.02 | MP-IF | Soft | P1 | 95 | 정상 | Bifurcated | 1557 |  | 없음 | [5 empty] | OR26062379 | 2 | HC260603563 | SL260603563 | H26060895 | 2026-06-04 | 2열연 | 5.45 | 1580 | 31.32 | IF340_OUT | IF34 | IF34 | OR26062379 | IF34 | 자동차 외판 | 2 | 1200 | 1080 | 910 | 680 | U | 1216.7 | 1088.7 | 912.8 | 700 | U | 열연-산세 | T603563 | T | L |  |  |  | 257 | 368 | 39.1 | N |  |  | C260603582 | HC260603563 | HC260603563 | SL260603563 | H26060895 | 2026-06-11 | 냉연공장 | CGL_GA | 1 | 1570 | 27.25 | IF340_OUT | IF34 | IF34 | 자동차 외판 | OR26062379 | 2 | 137.1 | 749.3 | 832.6 | 672.3 | 481.2 | 394.7 | 418.3 | 0.92 | T | L | JIS5 | JIS 5호 | 175~245 | 340~420 | 36↑ | 0.19↑ |  | 223 | 372 | 41.4 | 0.226 | 1.94 | 1.66 | 2.36 | 1.905
H26060895 | CS26060805 | 냉연 | 1제강 | 2026-06-02 22:00 | IF27 | IF270_IN | RH | 1553.4 | 1331786 | 0.0025 | 0.14 | 0.02 | 0.0086 | 0.0068 | 0.0013 | 0.028 | 0.0316 | 0 | 0.0675 | 0.0009 | 0.025 | 0.002 | 0.009 | 0.017 | 0 | 0.0012 | 0.0019 | 1.9 | 0.033 | 1667.2 | 705 | 2 | 1029 | 308 | 4.1 | 0 |  | 0 |  |  | 26.5 | 1604/1580 | 0.97 | 11.9 | 7603 | 2994 | 8.1 |  | 0.0016 | 0.0024 | SL260603564 | H26060895 | CS26060805 | 냉연 | 1제강 | 1CC | 1 | 2026-06-03 | IF270_IN | IF27 | 250 | 1230 | 250 | 1230 | 24.14 | 1.36 | 0.06 | MP-IF | Soft | P5 | 92.6 | 정상 | Bifurcated | 1553.4 |  | 없음 | [5 empty] | OR26067660 | 2 | HC260603564 | SL260603564 | H26060895 | 2026-06-07 | 2열연 | 7.51 | 1190 | 23.78 | IF270_IN | IF27 | IF27 | OR26067660 | IF27 | 자동차 내판 | 2 | 1200 | 1080 | 920 | 700 | U | 1196.5 | 1094.8 | 934.9 | 711.7 | U | 열연-산세 | T603564 | T | L |  |  |  | 202 | 282 | 45.9 | N |  |  | C260603583 | HC260603564 | HC260603564 | SL260603564 | H26060895 | 2026-06-11 | 냉연공장 | CGL_GA | 1.4 | 1180 | 18.31 | IF270_IN | IF27 | IF27 | 자동차 내판 | OR26067660 | 2 | 120.8 | 749.1 | 818.7 | 664.4 | 472.5 | 393.7 | 448.6 | 0.83 | M | L | JIS5 | JIS 5호 | 120~190 | 270~350 | 44↑ | 0.22↑ |  | 160 | 294 | 50.2 | 0.242 | 1.95 | 1.73 | 2.41 | 1.955
H26060897 | CS26060807 | 냉연 | 1제강 | 2026-06-01 22:00 | LC44 | LC440R | LF | 1556 | 948038 | 0.0725 | 1.23 | 0.26 | 0.0642 | 0.0065 | 0.0021 | 0.0359 | 0.0381 | 0 | 0 | 0.0029 | 0.012 | 0.0023 | 0.013 | 0.01 | 0 | 0.0005 | 0.0031 | 1.4 | 0.282 | 1663.8 | 500 | 2 | 1308 | 318 | 6.3 | 25.3 | 0.0086 | 4390 | 7.8 | 4.6 | 0 | 1592/1582 |  | 0 | 7744 | 2727 | 6.5 | 5.1 | 0.056 | 0.084 | SL260603571 | H26060897 | CS26060807 | 냉연 | 1제강 | 1CC | 2 | 2026-06-02 | LC440R | LC44 | 250 | 1450 | 250 | 1450 | 28.46 | 1.48 | 0.02 | MP-LC | Medium | P1 | 94.5 | 정상 | Bifurcated | 1556 |  | 없음 | [5 empty] | OR26065826 | 8 | HC260603571 | SL260603571 | H26060897 | 2026-06-04 | 2열연 | 2.45 | 1410 | 28.03 | LC440R | LC44 | LC44 | OR26065826 | LC44 | 구조용 | 8 | 1200 | 1080 | 880 | 660 | E | 1213.4 | 1062.5 | 885.8 | 648.1 | E | 열연-산세 | T603571 | T | L |  |  |  | 341 | 463 | 32 | N |  |  | C260603590 | HC260603571 | HC260603571 | SL260603571 | H26060897 | 2026-06-11 | 냉연공장 | CGL_GA | 0.8 | 1400 | 24.95 | LC440R | LC44 | LC44 | 구조용 | OR26065826 | 8 | 174.4 | 731.3 | 791.9 | 651.7 | 452.7 | 393.4 | 418.7 | 0.99 | T | L | JIS5 | JIS 5호 | 245~365 | 440~540 | 29↑ |  |  | 319 | 492 | 30.5 | 0.181 | 1.19 | 1.05 | 1.41 | 1.175
H26060897 | CS26060807 | 냉연 | 1제강 | 2026-06-01 23:00 | HS59 | HSLA590C | LF | 1560.4 | 1139610 | 0.0813 | 1.49 | 0.29 | 0.0122 | 0.0026 | 0.0007 | 0.0353 | 0.0379 | 0.0339 | 0 | 0.0023 | 0.011 | 0.001 | 0.005 | 0.005 | 0 | 0.001 | 0.0036 | 1.5 | 0.333 | 1687.2 | 543 | 1 | 1515 | 225 | 5.8 | 26.9 | 0.0084 | 7292 | 6.4 | 4.4 | 0 | 1591/1576 |  | 0 | 7951 | 730 | 5.9 | 7 | 0.064 | 0.096 | SL260603572 | H26060897 | CS26060807 | 냉연 | 1제강 | 2CC | 1 | 2026-06-02 | HSLA590C | HS59 | 250 | 1480 | 250 | 1480 | 29.05 | 1.51 | 0.06 | MP-LC | Medium | P1 | 92.4 | 정상 | Bifurcated | 1560.4 |  | 없음 | [5 empty] | OR26066366 | 11 | HC260603572 | SL260603572 | H26060897 | 2026-06-06 | 2열연 | 1.75 | 1440 | 28.61 | HSLA590C | HS59 | HS59 | OR26066366 | HS59 | 자동차 구조용 | 11 | 1230 | 1080 | 880 | 580 | E | 1220.8 | 1076.5 | 867.2 | 570.8 | E | 열연-산세 | T603572 | T | L |  |  |  | 467 | 605 | 25.3 | N |  |  | C260603591 | HC260603572 | HC260603572 | SL260603572 | H26060897 | 2026-06-12 | 냉연공장 | CAL | 0.7 | 1430 | 14.59 | HSLA590C | HS59 | HS59 | 자동차 구조용 | OR26066366 | 11 | 279.6 | 735.6 | 813.6 | 656.6 | 463.1 | 392.5 | 415.5 | 0.84 | M | L | JIS5 | JIS 5호 | 440~600 | 590~710 | 20↑ |  |  | 509 | 648 | 21.8 | 0.165 | 1.02 | 0.89 | 1.21 | 1.002
H26060899 | CS26060809 | 냉연 | 1제강 | 2026-05-31 21:00 | HS59 | HSLA590C | LF | 1558.9 | 1154316 | 0.0776 | 1.5 | 0.3 | 0.0139 | 0.006 | 0.0023 | 0.0413 | 0.0462 | 0.0352 | 0 | 0.002 | 0.017 | 0.0045 | 0.007 | 0.014 | 0 | 0 | 0.0037 | 1.3 | 0.334 | 1649.3 | 455 | 1 | 1569 | 312 | 6.8 | 49.3 | 0.0089 | 6522 | 11.4 | 5.8 | 0 | 1592/1577 |  | 0 | 5639 | 2198 | 9.6 | 6.9 | 0.064 | 0.096 | SL260603578 | H26060899 | CS26060809 | 냉연 | 1제강 | 1CC | 2 | 2026-06-01 | HSLA590C | HS59 | 250 | 1840 | 250 | 1840 | 36.11 | 1.45 | 0.01 | MP-LC | Medium | P3 | 96.5 | 정상 | Bifurcated | 1558.9 |  | 없음 | [5 empty] | OR26065990 | 14 | HC260603578 | SL260603578 | H26060899 | 2026-06-05 | 2열연 | 3.15 | 1800 | 35.57 | HSLA590C | HS59 | HS59 | OR26065990 | HS59 | 자동차 구조용 | 14 | 1230 | 1080 | 880 | 580 | E | 1221.6 | 1094.6 | 885.2 | 580.2 | E | 열연-산세 | T603578 | T | L |  |  |  | 473 | 628 | 24.6 | N |  |  | C260603597 | HC260603578 | HC260603578 | SL260603578 | H26060899 | 2026-06-12 | 냉연공장 | CGL_GA | 1.2 | 1790 | 26.68 | HSLA590C | HS59 | HS59 | 자동차 구조용 | OR26065990 | 14 | 145.4 | 706.5 | 796.7 | 670.5 | 480.8 | 409.7 | 443.3 | 1.06 | M | L | JIS5 | JIS 5호 | 440~600 | 590~710 | 20↑ |  |  | 465 | 648 | 22.8 | 0.145 | 1.07 | 1.02 | 1.26 | 1.093
H26060903 | CS26060903 | 냉연 | 1제강 | 2026-06-01 20:00 | IF34 | IF340_OUT | RH | 1562.9 | 1238435 | 0.0039 | 0.42 | 0.02 | 0.0462 | 0.008 | 0.0005 | 0.0349 | 0.0404 | 0.0131 | 0.0188 | 0.0033 | 0.019 | 0.0015 | 0.007 | 0.009 | 0.0006 | 0.0008 | 0.0024 | 1.8 | 0.08 | 1660.3 | 897 | 1 | 900 | 368 | 5.5 | 0 |  | 0 |  |  | 31.3 | 1605/1583 | 1.32 | 16.1 | 5370 | 1799 | 5.5 |  | 0.002 | 0.003 | SL260603596 | H26060903 | CS26060903 | 냉연 | 1제강 | 1CC | 2 | 2026-06-02 | IF340_OUT | IF34 | 250 | 1770 | 250 | 1770 | 34.74 | 1.47 | 0.03 | MP-IF | Soft | P3 | 92.4 | 정상 | Bifurcated | 1562.9 |  | 없음 | [5 empty] | OR26068641 | 8 | HC260603596 | SL260603596 | H26060903 | 2026-06-06 | 2열연 | 3.47 | 1730 | 34.22 | IF340_OUT | IF34 | IF34 | OR26068641 | IF34 | 자동차 외판 | 8 | 1200 | 1080 | 910 | 680 | U | 1196.2 | 1089.9 | 917.6 | 672.5 | U | 열연-산세 | T603596 | T | L |  |  |  | 245 | 378 | 36.9 | N |  |  | C260603615 | HC260603596 | HC260603596 | SL260603596 | H26060903 | 2026-06-13 | 냉연공장 | CGL_GA | 0.7 | 1720 | 30.8 | IF340_OUT | IF34 | IF34 | 자동차 외판 | OR26068641 | 8 | 198.6 | 748.9 | 827.8 | 659 | 458.5 | 412.9 | 419.3 | 0.7 | M | L | JIS5 | JIS 5호 | 175~245 | 340~420 | 36↑ | 0.19↑ |  | 208 | 372 | 38.9 | 0.218 | 1.79 | 1.54 | 2.13 | 1.75
H26060908 | CS26060908 | 냉연 | 1제강 | 2026-06-07 20:00 | IF34 | IF340_OUT | RH | 1556 | 1276026 | 0.0025 | 0.45 | 0.02 | 0.0471 | 0.0064 | 0.0005 | 0.043 | 0.0483 | 0.0103 | 0.0177 | 0.0012 | 0.01 | 0.0038 | 0.006 | 0.018 | 0.0004 | 0.0003 | 0.0022 | 2.3 | 0.082 | 1642.2 | 782 | 2 | 1500 | 266 | 6.5 | 0 |  | 0 |  |  | 32.7 | 1595/1565 | 1.45 | 12.7 | 4893 | 132 | 5.9 |  | 0.002 | 0.003 | SL260603614 | H26060908 | CS26060908 | 냉연 | 1제강 | 1CC | 1 | 2026-06-08 | IF340_OUT | IF34 | 250 | 1270 | 250 | 1270 | 24.92 | 1.38 | 0.05 | MP-IF | Soft | P5 | 93.7 | 정상 | Bifurcated | 1556 |  | 없음 | [5 empty] | OR26068056 | 2 | HC260603614 | SL260603614 | H26060908 | 2026-06-11 | 2열연 | 3.29 | 1230 | 24.55 | IF340_OUT | IF34 | IF34 | OR26068056 | IF34 | 자동차 외판 | 2 | 1200 | 1080 | 910 | 680 | U | 1200.7 | 1065.7 | 903.4 | 696.5 | U | 열연-산세 | T603614 | T | L |  |  |  | 259 | 381 | 36.4 | N |  |  | C260603634 | HC260603614 | HC260603614 | SL260603614 | H26060908 | 2026-06-14 | 냉연공장 | CGL_GA | 0.7 | 1220 | 18.66 | IF340_OUT | IF34 | IF34 | 자동차 외판 | OR26068056 | 2 | 168.9 | 754.9 | 833 | 654.6 | 486.5 | 409.6 | 401.9 | 0.62 | T | L | JIS5 | JIS 5호 | 175~245 | 340~420 | 36↑ | 0.19↑ |  | 209 | 363 | 38.3 | 0.226 | 1.79 | 1.61 | 2.15 | 1.79
H26060909 | CS26060909 | 냉연 | 1제강 | 2026-06-04 23:00 | LC34 | LC340 | LF | 1555 | 1218059 | 0.0358 | 0.34 | 0.02 | 0.0286 | 0.0072 | 0.0011 | 0.0417 | 0.0472 | 0 | 0 | 0.0035 | 0.026 | 0.0046 | 0.019 | 0.016 | 0 | 0.0001 | 0.0036 | 2.5 | 0.102 | 1654.7 | 532 | 1 | 1533 | 370 | 6.8 | 36 | 0.0093 | 4659 | 9.3 | 6.2 | 0 | 1595/1585 |  | 0 | 8979 | 790 | 6 | 6.7 | 0.032 | 0.048 | SL260603618 | H26060909 | CS26060909 | 냉연 | 1제강 | 1CC | 2 | 2026-06-05 | LC340 | LC34 | 250 | 1290 | 250 | 1290 | 25.32 | 1.33 | 0.05 | MP-LC | Medium | P5 | 95.7 | 정상 | Bifurcated | 1555 |  | 없음 | [5 empty] | OR26067886 | 19 | HC260603618 | SL260603618 | H26060909 | 2026-06-08 | 2열연 | 2.6 | 1250 | 24.94 | LC340 | LC34 | LC34 | OR26067886 | LC34 | 일반 가공용 | 19 | 1200 | 1080 | 890 | 680 | E | 1201.9 | 1077.4 | 889.7 | 673.9 | E | 열연-산세 | T603618 | T | L |  |  |  | 284 | 382 | 36 | N |  |  | C260603638 | HC260603618 | HC260603618 | SL260603618 | H26060909 | 2026-06-14 | 냉연공장 | CAL | 0.8 | 1240 | 14.47 | LC340 | LC34 | LC34 | 일반 가공용 | OR26067886 | 19 | 267.3 | 731.3 | 786.3 | 647.6 | 455.9 | 395 | 417.1 | 1.23 | M | L | JIS5 | JIS 5호 | 175~275 | 340~440 | 34↑ |  |  | 222 | 367 | 38.4 | 0.204 | 1.31 | 1.19 | 1.61 | 1.325
H26060909 | CS26060909 | 냉연 | 1제강 | 2026-06-04 23:00 | HS59 | HSLA590C | LF | 1556.8 | 1043305 | 0.0832 | 1.49 | 0.32 | 0.0127 | 0.0033 | 0.002 | 0.0422 | 0.0457 | 0.0347 | 0 | 0.0023 | 0.011 | 0.0023 | 0.017 | 0.018 | 0 | 0.0009 | 0.0044 | 1.9 | 0.337 | 1684.1 | 427 | 1 | 1069 | 360 | 7.6 | 37.1 | 0.0054 | 3746 | 10.6 | 4.7 | 0 | 1606/1581 |  | 0 | 5654 | 2380 | 6.8 | 8.6 | 0.064 | 0.096 | SL260603619 | H26060909 | CS26060909 | 냉연 | 1제강 | 1CC | 2 | 2026-06-05 | HSLA590C | HS59 | 250 | 1470 | 250 | 1470 | 28.85 | 1.4 | 0.05 | MP-LC | Medium | P4 | 94.6 | 정상 | Bifurcated | 1556.8 |  | 없음 | [5 empty] | OR26062157 | 7 | HC260603619 | SL260603619 | H26060909 | 2026-06-09 | 2열연 | 3.24 | 1430 | 28.42 | HSLA590C | HS59 | HS59 | OR26062157 | HS59 | 자동차 구조용 | 7 | 1230 | 1080 | 880 | 580 | E | 1228 | 1066.4 | 870.1 | 572.3 | E | 열연-산세 | T603619 | T | L |  |  |  | 468 | 627 | 25.2 | N |  |  | C260603639 | HC260603619 | HC260603619 | SL260603619 | H26060909 | 2026-06-14 | 냉연공장 | CGL_GA | 1.4 | 1420 | 25.86 | HSLA590C | HS59 | HS59 | 자동차 구조용 | OR26062157 | 7 | 133.2 | 758.3 | 791.7 | 648.7 | 460.8 | 380.9 | 402.9 | 1.02 | M | L | JIS5 | JIS 5호 | 440~600 | 590~710 | 20↑ |  |  | 494 | 643 | 25.1 | 0.159 | 0.82 | 0.79 | 1 | 0.85
H26060910 | CS26060900 | 냉연 | 1제강 | 2026-06-03 23:00 | IF27 | IF270_IN | RH | 1557.7 | 1332771 | 0.0015 | 0.14 | 0.02 | 0.0107 | 0.0058 | 0.0015 | 0.0325 | 0.0352 | 0 | 0.0621 | 0.0038 | 0.025 | 0.0029 | 0.013 | 0.007 | 0 | 0.0006 | 0.0027 | 1 | 0.033 | 1676.2 | 488 | 2 | 1509 | 250 | 7 | 0 |  | 0 |  |  | 34.7 | 1593/1575 | 1.27 | 18.3 | 7905 | 2613 | 7.8 |  | 0.0016 | 0.0024 | SL260603622 | H26060910 | CS26060900 | 냉연 | 1제강 | 2CC | 1 | 2026-06-04 | IF270_IN | IF27 | 250 | 1230 | 250 | 1230 | 24.14 | 1.52 | 0.04 | MP-IF | Soft | P2 | 94 | 정상 | Bifurcated | 1557.7 |  | 없음 | [5 empty] | OR26067810 | 9 | HC260603622 | SL260603622 | H26060910 | 2026-06-09 | 2열연 | 5.4 | 1190 | 23.78 | IF270_IN | IF27 | IF27 | OR26067810 | IF27 | 자동차 내판 | 9 | 1200 | 1080 | 920 | 700 | U | 1215.5 | 1077.6 | 917.9 | 682.2 | U | 열연-산세 | T603622 | T | L |  |  |  | 183 | 300 | 44.4 | N |  |  | C260603642 | HC260603622 | HC260603622 | SL260603622 | H26060910 | 2026-06-14 | 냉연공장 | CAL | 1.2 | 1180 | 20.69 | IF270_IN | IF27 | IF27 | 자동차 내판 | OR26067810 | 9 | 258 | 717.8 | 831.8 | 654.6 | 466.8 | 392.2 | 408.5 | 0.75 | B | L | JIS5 | JIS 5호 | 120~190 | 270~350 | 44↑ | 0.22↑ |  | 157 | 309 | 47.3 | 0.234 | 1.76 | 1.62 | 2.35 | 1.837
H26060913 | CS26060903 | 냉연 | 1제강 | 2026-06-08 21:00 | IF27 | IF270_IN | RH | 1555.4 | 987705 | 0.0021 | 0.09 | 0.03 | 0.0075 | 0.0074 | 0.0027 | 0.0368 | 0.0395 | 0 | 0.067 | 0.0031 | 0.013 | 0.0002 | 0.009 | 0.014 | 0 | 0.0014 | 0.0028 | 1.9 | 0.022 | 1678.5 | 636 | 1 | 1234 | 315 | 8 | 0 |  | 0 |  |  | 37.3 | 1610/1568 | 1.21 | 13.2 | 8426 | 2494 | 6.8 |  | 0.0016 | 0.0024 | SL260603632 | H26060913 | CS26060903 | 냉연 | 1제강 | 2CC | 1 | 2026-06-09 | IF270_IN | IF27 | 250 | 1100 | 250 | 1100 | 21.59 | 1.49 | 0.05 | MP-IF | Soft | P1 | 97.3 | 정상 | Bifurcated | 1555.4 |  | 없음 | [5 empty] | OR26061374 | 12 | HC260603632 | SL260603632 | H26060913 | 2026-06-12 | 2열연 | 7.72 | 1060 | 21.26 | IF270_IN | IF27 | IF27 | OR26061374 | IF27 | 자동차 내판 | 12 | 1200 | 1080 | 920 | 700 | U | 1194.4 | 1095.4 | 914 | 703.2 | U | 열연-산세 | T603632 | T | L |  |  |  | 182 | 303 | 44.7 | N |  |  | C260603652 | HC260603632 | HC260603632 | SL260603632 | H26060913 | 2026-06-15 | 냉연공장 | CAL | 1.4 | 1050 | 15.52 | IF270_IN | IF27 | IF27 | 자동차 내판 | OR26061374 | 12 | 240.6 | 709.2 | 829.4 | 657.1 | 465.8 | 393.9 | 427.3 | 0.96 | B | L | JIS5 | JIS 5호 | 120~190 | 270~350 | 44↑ | 0.22↑ |  | 152 | 292 | 50 | 0.242 | 2.02 | 1.78 | 2.48 | 2.015
H26060913 | CS26060903 | 냉연 | 1제강 | 2026-06-05 23:00 | LC34 | LC340 | LF | 1560.7 | 1017783 | 0.0471 | 0.33 | 0.03 | 0.0178 | 0.0076 | 0.0028 | 0.0439 | 0.0463 | 0 | 0 | 0.0021 | 0.016 | 0.0022 | 0.017 | 0.012 | 0 | 0.0009 | 0.0026 | 2.2 | 0.108 | 1654.6 | 314 | 1 | 1312 | 338 | 4.6 | 49.3 | 0.0118 | 4170 | 5.2 | 4.8 | 0 | 1598/1567 |  | 0 | 6011 | 2626 | 5.7 | 8.7 | 0.032 | 0.048 | SL260603633 | H26060913 | CS26060903 | 냉연 | 1제강 | 2CC | 2 | 2026-06-06 | LC340 | LC34 | 250 | 1450 | 250 | 1450 | 28.46 | 1.34 | 0.02 | MP-LC | Medium | P2 | 98.8 | 정상 | Bifurcated | 1560.7 |  | 없음 | [5 empty] | OR26063712 | 6 | HC260603633 | SL260603633 | H26060913 | 2026-06-09 | 2열연 | 3.32 | 1410 | 28.03 | LC340 | LC34 | LC34 | OR26063712 | LC34 | 일반 가공용 | 6 | 1200 | 1080 | 890 | 680 | E | 1194.5 | 1075 | 886.3 | 673.6 | E | 열연-산세 | T603633 | T | L |  |  |  | 290 | 386 | 34.9 | N |  |  | C260603653 | HC260603633 | HC260603633 | SL260603633 | H26060913 | 2026-06-15 | 냉연공장 | CAL | 1 | 1400 | 17.38 | LC340 | LC34 | LC34 | 일반 가공용 | OR26063712 | 6 | 242 | 751.5 | 777.3 | 660 | 486.7 | 405.8 | 411.8 | 1.26 | B | L | JIS5 | JIS 5호 | 175~275 | 340~440 | 34↑ |  |  | 221 | 358 | 37.2 | 0.208 | 1.29 | 1.23 | 1.58 | 1.333
H26060913 | CS26060903 | 냉연 | 1제강 | 2026-06-07 22:00 | LC34 | LC340 | LF | 1560.2 | 1060983 | 0.0506 | 0.39 | 0.05 | 0.0262 | 0.0077 | 0.0028 | 0.0403 | 0.0435 | 0 | 0 | 0.0002 | 0.015 | 0.0045 | 0.008 | 0.016 | 0 | 0.0009 | 0.0032 | 2.2 | 0.121 | 1659.1 | 374 | 1 | 1124 | 173 | 4.6 | 46.1 | 0.0104 | 8500 | 9.8 | 5.3 | 0 | 1610/1570 |  | 0 | 7866 | 2131 | 5.3 | 8.8 | 0.032 | 0.048 | SL260603634 | H26060913 | CS26060903 | 냉연 | 1제강 | 1CC | 2 | 2026-06-08 | LC340 | LC34 | 250 | 1520 | 250 | 1520 | 29.83 | 1.42 | 0.04 | MP-LC | Medium | P3 | 96.1 | 정상 | Bifurcated | 1560.2 |  | 없음 | [5 empty] | OR26067268 | 15 | HC260603634 | SL260603634 | H26060913 | 2026-06-10 | 2열연 | 2.92 | 1480 | 29.38 | LC340 | LC34 | LC34 | OR26067268 | LC34 | 일반 가공용 | 15 | 1200 | 1080 | 890 | 680 | E | 1195.9 | 1078.1 | 885 | 671.5 | E | 열연-산세 | T603634 | T | L |  |  |  | 275 | 381 | 35.8 | N |  |  | C260603654 | HC260603634 | HC260603634 | SL260603634 | H26060913 | 2026-06-15 | 냉연공장 | CAL | 0.8 | 1470 | 26.74 | LC340 | LC34 | LC34 | 일반 가공용 | OR26067268 | 15 | 284.3 | 723.3 | 771.7 | 676.3 | 476.6 | 409.4 | 434.3 | 1.35 | T | L | JIS5 | JIS 5호 | 175~275 | 340~440 | 34↑ |  |  | 234 | 377 | 36.4 | 0.204 | 1.3 | 1.15 | 1.66 | 1.315
H26060914 | CS26060904 | 냉연 | 1제강 | 2026-06-06 22:00 | HS59 | HSLA590C | LF | 1563.5 | 1347402 | 0.0799 | 1.51 | 0.29 | 0.0142 | 0.005 | 0.0017 | 0.0406 | 0.0433 | 0.0306 | 0 | 0.0004 | 0.014 | 0.0006 | 0.017 | 0.015 | 0 | 0.0008 | 0.0037 | 2.5 | 0.337 | 1676.5 | 509 | 2 | 1389 | 237 | 4.8 | 25.7 | 0.0081 | 5470 | 9.3 | 3 | 0 | 1599/1568 |  | 0 | 5475 | 1013 | 9.9 | 5.4 | 0.064 | 0.096 | SL260603636 | H26060914 | CS26060904 | 냉연 | 1제강 | 2CC | 1 | 2026-06-07 | HSLA590C | HS59 | 250 | 1810 | 250 | 1810 | 35.52 | 1.43 | 0.03 | MP-LC | Medium | P4 | 96.6 | 정상 | Bifurcated | 1563.5 |  | 없음 | [5 empty] | OR26069643 | 5 | HC260603636 | SL260603636 | H26060914 | 2026-06-12 | 2열연 | 3.11 | 1770 | 34.99 | HSLA590C | HS59 | HS59 | OR26069643 | HS59 | 자동차 구조용 | 5 | 1230 | 1080 | 880 | 580 | E | 1238.5 | 1079.7 | 878.5 | 576.4 | E | 열연-산세 | T603636 | T | L |  |  |  | 494 | 603 | 25.5 | N |  |  | C260603656 | HC260603636 | HC260603636 | SL260603636 | H26060914 | 2026-06-15 | 냉연공장 | CGL_GA | 1.2 | 1760 | 20.99 | HSLA590C | HS59 | HS59 | 자동차 구조용 | OR26069643 | 5 | 155.4 | 735.4 | 785.9 | 665.5 | 472.1 | 401.2 | 428.5 | 1.04 | B | L | JIS5 | JIS 5호 | 440~600 | 590~710 | 20↑ |  |  | 503 | 659 | 22.9 | 0.143 | 0.93 | 0.88 | 1.25 | 0.985
H26060916 | CS26060906 | 냉연 | 1제강 | 2026-06-05 23:00 | IF34 | IF340_OUT | RH | 1557.3 | 1142077 | 0.0038 | 0.42 | 0.02 | 0.0467 | 0.0063 | 0.0019 | 0.0318 | 0.0376 | 0.0105 | 0.0211 | 0.0018 | 0.025 | 0.005 | 0.01 | 0.005 | 0.0007 | 0.0013 | 0.0023 | 2.3 | 0.081 | 1686.3 | 686 | 1 | 1275 | 304 | 6 | 0 |  | 0 |  |  | 34.7 | 1596/1587 | 1.05 | 17.4 | 7402 | 1027 | 5.5 |  | 0.002 | 0.003 | SL260603644 | H26060916 | CS26060906 | 냉연 | 1제강 | 2CC | 1 | 2026-06-06 | IF340_OUT | IF34 | 250 | 1210 | 250 | 1210 | 23.75 | 1.42 | 0.06 | MP-IF | Soft | P2 | 95.3 | 정상 | Bifurcated | 1557.3 |  | 없음 | [5 empty] | OR26065776 | 9 | HC260603644 | SL260603644 | H26060916 | 2026-06-11 | 2열연 | 3.22 | 1170 | 23.39 | IF340_OUT | IF34 | IF34 | OR26065776 | IF34 | 자동차 외판 | 9 | 1200 | 1080 | 910 | 680 | U | 1201.3 | 1060.8 | 914.3 | 693.3 | U | 열연-산세 | T603644 | T | L |  |  |  | 271 | 366 | 36.4 | N |  |  | C260603664 | HC260603644 | HC260603644 | SL260603644 | H26060916 | 2026-06-15 | 냉연공장 | CGL_GA | 0.8 | 1160 | 17.07 | IF340_OUT | IF34 | IF34 | 자동차 외판 | OR26065776 | 9 | 172.1 | 740.2 | 824.8 | 673.4 | 483.6 | 393.5 | 410.8 | 0.7 | B | L | JIS5 | JIS 5호 | 175~245 | 340~420 | 36↑ | 0.19↑ |  | 204 | 376 | 38.3 | 0.213 | 1.63 | 1.44 | 1.98 | 1.623
H26060918 | CS26060908 | 냉연 | 1제강 | 2026-06-05 21:00 | IF34 | IF340_OUT | RH | 1555.5 | 1113594 | 0.0029 | 0.47 | 0.02 | 0.0449 | 0.0058 | 0.0023 | 0.0324 | 0.0369 | 0.0085 | 0.0218 | 0.0002 | 0.017 | 0.0014 | 0.015 | 0.009 | 0.0004 | 0 | 0.0025 | 1.6 | 0.087 | 1687.8 | 430 | 1 | 1334 | 357 | 7 | 0 |  | 0 |  |  | 31.4 | 1606/1566 | 0.85 | 11.1 | 7126 | 625 | 9.9 |  | 0.002 | 0.003 | SL260603652 | H26060918 | CS26060908 | 냉연 | 1제강 | 2CC | 2 | 2026-06-06 | IF340_OUT | IF34 | 250 | 1350 | 250 | 1350 | 26.49 | 1.36 | 0.06 | MP-IF | Soft | P4 | 96.3 | 정상 | Bifurcated | 1555.5 |  | 없음 | [5 empty] | OR26063331 | 8 | HC260603652 | SL260603652 | H26060918 | 2026-06-10 | 2열연 | 3.44 | 1310 | 26.1 | IF340_OUT | IF34 | IF34 | OR26063331 | IF34 | 자동차 외판 | 8 | 1200 | 1080 | 910 | 680 | U | 1194.7 | 1068.3 | 919.9 | 681.3 | U | 열연-산세 | T603652 | T | L |  |  |  | 247 | 377 | 37 | N | 파우더링 | D03 | C260603672 | HC260603652 | HC260603652 | SL260603652 | H26060918 | 2026-06-16 | 냉연공장 | CGL_GA | 0.8 | 1300 | 18.01 | IF340_OUT | IF34 | IF34 | 자동차 외판 | OR26063331 | 8 | 140.8 | 702.5 | 823.3 | 666.2 | 451.4 | 405.5 | 422.8 | 0.75 | M | L | JIS5 | JIS 5호 | 175~245 | 340~420 | 36↑ | 0.19↑ |  | 207 | 373 | 37.8 | 0.211 | 1.61 | 1.48 | 2.12 | 1.673
H26060923 | CS26060903 | 냉연 | 1제강 | 2026-06-08 21:00 | HS59 | HSLA590C | LF | 1553.9 | 926100 | 0.0731 | 1.49 | 0.28 | 0.0189 | 0.0036 | 0.001 | 0.0295 | 0.0345 | 0.0368 | 0 | 0.0038 | 0.025 | 0.0016 | 0.008 | 0.019 | 0 | 0.0013 | 0.0043 | 1.5 | 0.329 | 1674.4 | 565 | 1 | 1340 | 357 | 6.2 | 43.9 | 0.0073 | 3689 | 9.6 | 3.1 | 0 | 1610/1578 |  | 0 | 8822 | 2830 | 9.7 | 7.4 | 0.064 | 0.096 | SL260603673 | H26060923 | CS26060903 | 냉연 | 1제강 | 1CC | 1 | 2026-06-09 | HSLA590C | HS59 | 250 | 1380 | 250 | 1380 | 27.08 | 1.47 | 0.03 | MP-LC | Medium | P2 | 96.3 | 정상 | Bifurcated | 1553.9 |  | 없음 | [5 empty] | OR26068900 | 1 | HC260603673 | SL260603673 | H26060923 | 2026-06-12 | 2열연 | 2.11 | 1340 | 26.68 | HSLA590C | HS59 | HS59 | OR26068900 | HS59 | 자동차 구조용 | 1 | 1230 | 1080 | 880 | 580 | E | 1224.6 | 1074.9 | 890.8 | 582.8 | E | 열연-산세 | T603673 | T | L |  |  |  | 472 | 601 | 26.6 | N |  |  | C260603693 | HC260603673 | HC260603673 | SL260603673 | H26060923 | 2026-06-16 | 냉연공장 | CGL_GA | 0.8 | 1330 | 17.61 | HSLA590C | HS59 | HS59 | 자동차 구조용 | OR26068900 | 1 | 148.2 | 750.7 | 790 | 662.4 | 476.9 | 404.4 | 441.8 | 1 | M | L | JIS5 | JIS 5호 | 440~600 | 590~710 | 20↑ |  |  | 490 | 645 | 23.7 | 0.151 | 0.94 | 0.86 | 1.18 | 0.96
H26060923 | CS26060903 | 냉연 | 1제강 | 2026-06-09 23:00 | HS59 | HSLA590C | LF | 1550.2 | 1074322 | 0.0821 | 1.47 | 0.3 | 0.0179 | 0.0047 | 0.0001 | 0.0336 | 0.0395 | 0.0352 | 0 | 0.0027 | 0.026 | 0.0003 | 0.009 | 0.014 | 0 | 0.0004 | 0.0036 | 2.4 | 0.334 | 1670.4 | 526 | 2 | 1292 | 199 | 4.1 | 37.6 | 0.0075 | 7343 | 9.2 | 4 | 0 | 1608/1566 |  | 0 | 6505 | 1310 | 6.7 | 5.6 | 0.064 | 0.096 | SL260603674 | H26060923 | CS26060903 | 냉연 | 1제강 | 1CC | 2 | 2026-06-10 | HSLA590C | HS59 | 250 | 1520 | 250 | 1520 | 29.83 | 1.43 | 0.01 | MP-LC | Medium | P2 | 96 | 정상 | Bifurcated | 1550.2 |  | 없음 | [5 empty] | OR26065421 | 17 | HC260603674 | SL260603674 | H26060923 | 2026-06-12 | 2열연 | 1.79 | 1480 | 29.38 | HSLA590C | HS59 | HS59 | OR26065421 | HS59 | 자동차 구조용 | 17 | 1230 | 1080 | 880 | 580 | E | 1251.8 | 1067.6 | 882.6 | 559.9 | E | 열연-산세 | T603674 | T | L |  |  |  | 472 | 623 | 22.3 | N |  |  | C260603694 | HC260603674 | HC260603674 | SL260603674 | H26060923 | 2026-06-16 | 냉연공장 | CGL_GA | 0.7 | 1470 | 22.04 | HSLA590C | HS59 | HS59 | 자동차 구조용 | OR26065421 | 17 | 165.3 | 756.1 | 795.2 | 645.5 | 485.5 | 384.5 | 440.1 | 1.14 | M | L | JIS5 | JIS 5호 | 440~600 | 590~710 | 20↑ |  |  | 512 | 656 | 21.9 | 0.148 | 0.92 | 0.96 | 1.21 | 1.012
H26060924 | CS26060904 | 냉연 | 1제강 | 2026-06-08 23:00 | HS59 | HSLA590C | LF | 1556.8 | 1219633 | 0.077 | 1.5 | 0.3 | 0.014 | 0.0033 | 0.0006 | 0.0394 | 0.0422 | 0.0364 | 0 | 0.0019 | 0.017 | 0.0047 | 0.013 | 0.015 | 0 | 0.0008 | 0.0036 | 2.1 | 0.334 | 1669.2 | 439 | 2 | 1534 | 377 | 3.5 | 32.5 | 0.0078 | 7395 | 8.1 | 3.4 | 0 | 1608/1590 |  | 0 | 4501 | 2700 | 5.5 | 8.9 | 0.064 | 0.096 | SL260603678 | H26060924 | CS26060904 | 냉연 | 1제강 | 1CC | 1 | 2026-06-09 | HSLA590C | HS59 | 250 | 1260 | 250 | 1260 | 24.73 | 1.39 | 0.06 | MP-LC | Medium | P3 | 93.6 | 정상 | Bifurcated | 1556.8 |  | 없음 | [5 empty] | OR26066607 | 16 | HC260603678 | SL260603678 | H26060924 | 2026-06-11 | 2열연 | 2.42 | 1220 | 24.36 | HSLA590C | HS59 | HS59 | OR26066607 | HS59 | 자동차 구조용 | 16 | 1230 | 1080 | 880 | 580 | E | 1215.7 | 1085.2 | 876.2 | 574.6 | E | 열연-산세 | T603678 | T | L |  |  |  | 469 | 606 | 22.7 | N |  |  | C260603698 | HC260603678 | HC260603678 | SL260603678 | H26060924 | 2026-06-17 | 냉연공장 | CGL_GA | 1 | 1210 | 17.54 | HSLA590C | HS59 | HS59 | 자동차 구조용 | OR26066607 | 16 | 159.4 | 700.3 | 795 | 651.2 | 473 | 400.8 | 419.6 | 0.93 | B | L | JIS5 | JIS 5호 | 440~600 | 590~710 | 20↑ |  |  | 490 | 657 | 21.1 | 0.152 | 0.88 | 0.87 | 1.18 | 0.95
H26060926 | CS26060906 | 냉연 | 1제강 | 2026-06-05 23:00 | IF34 | IF340_OUT | RH | 1549.2 | 970959 | 0.0026 | 0.47 | 0.01 | 0.0455 | 0.0042 | 0.0021 | 0.031 | 0.0333 | 0.0122 | 0.0227 | 0.001 | 0.013 | 0.0018 | 0.016 | 0.019 | 0.0006 | 0.0013 | 0.0025 | 1.4 | 0.086 | 1660.8 | 570 | 1 | 1310 | 221 | 6.8 | 0 |  | 0 |  |  | 27 | 1601/1574 | 1.49 | 16.2 | 5712 | 765 | 9.5 |  | 0.002 | 0.003 | SL260603685 | H26060926 | CS26060906 | 냉연 | 1제강 | 1CC | 2 | 2026-06-06 | IF340_OUT | IF34 | 250 | 1160 | 250 | 1160 | 22.76 | 1.37 | 0.05 | MP-IF | Soft | P5 | 93.4 | 정상 | Bifurcated | 1549.2 |  | 없음 | [5 empty] | OR26067274 | 16 | HC260603685 | SL260603685 | H26060926 | 2026-06-10 | 2열연 | 3.37 | 1120 | 22.42 | IF340_OUT | IF34 | IF34 | OR26067274 | IF34 | 자동차 외판 | 16 | 1200 | 1080 | 910 | 680 | U | 1208.8 | 1066.2 | 921 | 687.8 | U | 열연-산세 | T603685 | T | L |  |  |  | 264 | 367 | 41.7 | N |  |  | C260603705 | HC260603685 | HC260603685 | SL260603685 | H26060926 | 2026-06-17 | 냉연공장 | CGL_GA | 0.8 | 1110 | 14.12 | IF340_OUT | IF34 | IF34 | 자동차 외판 | OR26067274 | 16 | 175.9 | 724.1 | 817.2 | 674.7 | 490.9 | 417.4 | 450 | 0.84 | T | L | JIS5 | JIS 5호 | 175~245 | 340~420 | 36↑ | 0.19↑ |  | 215 | 379 | 38.1 | 0.223 | 1.72 | 1.48 | 2.16 | 1.71
H26060926 | CS26060906 | 냉연 | 1제강 | 2026-06-08 21:00 | BH34 | BH340_OUT | RH | 1561.3 | 941716 | 0.0024 | 0.41 | 0.03 | 0.0378 | 0.0078 | 0.0019 | 0.0313 | 0.035 | 0.0069 | 0 | 0.003 | 0.017 | 0.0043 | 0.011 | 0.006 | 0.0006 | 0.0012 | 0.0032 | 2.4 | 0.077 | 1674.1 | 714 | 2 | 1534 | 318 | 3.5 | 0 |  | 0 |  |  | 32.7 | 1599/1567 | 0.54 | 12.5 | 8548 | 1194 | 7.2 |  | 0.002 | 0.003 | SL260603687 | H26060926 | CS26060906 | 냉연 | 1제강 | 1CC | 1 | 2026-06-09 | BH340_OUT | BH34 | 250 | 1660 | 250 | 1660 | 32.58 | 1.52 | 0.01 | MP-IF | Soft | P4 | 97.4 | 정상 | Bifurcated | 1561.3 |  | 없음 | [5 empty] | OR26062784 | 17 | HC260603687 | SL260603687 | H26060926 | 2026-06-14 | 2열연 | 2.85 | 1620 | 32.09 | BH340_OUT | BH34 | BH34 | OR26062784 | BH34 | 자동차 외판 | 17 | 1200 | 1080 | 910 | 650 | U | 1199.6 | 1079.4 | 914.3 | 657.1 | U | 열연-산세 | T603687 | T | L |  |  |  | 281 | 359 | 37.5 | N | 파우더링 | D03 | C260603707 | HC260603687 | HC260603687 | SL260603687 | H26060926 | 2026-06-17 | 냉연공장 | CGL_GA | 0.7 | 1610 | 19.57 | BH340_OUT | BH34 | BH34 | 자동차 외판 | OR26062784 | 17 | 149.1 | 703.3 | 837.8 | 679.7 | 483.6 | 386.8 | 426.3 | 1.01 | M | L | JIS5 | JIS 5호 | 185~265 | 340~420 | 34↑ | 0.19↑ | 30↑ | 225 | 367 | 36.7 | 0.211 | 1.62 | 1.53 | 2.16 | 1.71 | 39
H26060930 | CS26060900 | 냉연 | 1제강 | 2026-06-06 23:00 | IF34 | IF340_OUT | RH | 1558.9 | 1383428 | 0.0021 | 0.44 | 0 | 0.044 | 0.0063 | 0.0004 | 0.0369 | 0.0408 | 0.0108 | 0.0134 | 0.0009 | 0.021 | 0.004 | 0.01 | 0.013 | 0.0006 | 0.0012 | 0.0019 | 1.5 | 0.082 | 1657.1 | 583 | 2 | 1241 | 448 | 3.2 | 0 |  | 0 |  |  | 39.3 | 1609/1573 | 0.51 | 12.6 | 7337 | 24 | 6.5 |  | 0.002 | 0.003 | SL260603701 | H26060930 | CS26060900 | 냉연 | 1제강 | 2CC | 2 | 2026-06-07 | IF340_OUT | IF34 | 250 | 1540 | 250 | 1540 | 30.22 | 1.4 | 0.05 | MP-IF | Soft | P2 | 93.9 | 정상 | Bifurcated | 1558.9 |  | 없음 | [5 empty] | OR26062408 | 11 | HC260603701 | SL260603701 | H26060930 | 2026-06-10 | 2열연 | 6.9 | 1500 | 29.77 | IF340_OUT | IF34 | IF34 | OR26062408 | IF34 | 자동차 외판 | 11 | 1200 | 1080 | 910 | 680 | U | 1183.4 | 1099.3 | 911.3 | 686.8 | U | 열연-산세 | T603701 | T | L |  |  |  | 239 | 383 | 38.5 | N |  |  | C260603721 | HC260603701 | HC260603701 | SL260603701 | H26060930 | 2026-06-17 | 냉연공장 | CGL_GA | 1.4 | 1490 | 24.11 | IF340_OUT | IF34 | IF34 | 자동차 외판 | OR26062408 | 11 | 128.8 | 717.1 | 843.2 | 658.1 | 486.2 | 413.3 | 423.3 | 0.88 | M | L | JIS5 | JIS 5호 | 175~245 | 340~420 | 36↑ | 0.19↑ |  | 201 | 365 | 41.1 | 0.226 | 1.97 | 1.72 | 2.32 | 1.933
H26060930 | CS26060900 | 냉연 | 1제강 | 2026-06-06 22:00 | LC34 | LC340 | LF | 1556.6 | 1206270 | 0.037 | 0.34 | 0.02 | 0.0277 | 0.0087 | 0.0024 | 0.0388 | 0.0432 | 0 | 0 | 0.0011 | 0.015 | 0.0008 | 0.01 | 0.011 | 0 | 0.0015 | 0.0044 | 1.8 | 0.098 | 1684.3 | 476 | 1 | 1414 | 288 | 4.2 | 38.6 | 0.0137 | 7757 | 11.5 | 4.7 | 0 | 1598/1579 |  | 0 | 8999 | 958 | 5.3 | 7.8 | 0.032 | 0.048 | SL260603703 | H26060930 | CS26060900 | 냉연 | 1제강 | 2CC | 2 | 2026-06-07 | LC340 | LC34 | 250 | 1740 | 250 | 1740 | 34.15 | 1.22 | 0.06 | MP-LC | Medium | P3 | 93.2 | 정상 | Bifurcated | 1556.6 |  | 없음 | [5 empty] | OR26065771 | 18 | HC260603703 | SL260603703 | H26060930 | 2026-06-11 | 2열연 | 2.98 | 1700 | 33.64 | LC340 | LC34 | LC34 | OR26065771 | LC34 | 일반 가공용 | 18 | 1200 | 1080 | 890 | 680 | E | 1198.8 | 1065.4 | 895.9 | 672.8 | E | 열연-산세 | T603703 | T | L |  |  |  | 253 | 377 | 36.4 | N |  |  | C260603723 | HC260603703 | HC260603703 | SL260603703 | H26060930 | 2026-06-17 | 냉연공장 | CAL | 1 | 1690 | 30.28 | LC340 | LC34 | LC34 | 일반 가공용 | OR26065771 | 18 | 259.6 | 732.5 | 778.1 | 671.5 | 489.8 | 392.6 | 439.3 | 1.29 | B | L | JIS5 | JIS 5호 | 175~275 | 340~440 | 34↑ |  |  | 229 | 376 | 36.2 | 0.206 | 1.38 | 1.21 | 1.67 | 1.367
H26060936 | CS26060906 | 냉연 | 1제강 | 2026-06-11 22:00 | LC44 | LC440R | LF | 1562.4 | 961285 | 0.0719 | 1.2 | 0.25 | 0.0596 | 0.0069 | 0.0011 | 0.0471 | 0.0504 | 0 | 0 | 0.004 | 0.028 | 0.0009 | 0.01 | 0.012 | 0 | 0.0012 | 0.0032 | 1.8 | 0.28 | 1670 | 326 | 2 | 1574 | 207 | 7.3 | 25.5 | 0.0114 | 3714 | 7.3 | 5 | 0 | 1607/1585 |  | 0 | 4228 | 1355 | 7.1 | 9.7 | 0.056 | 0.084 | SL260603726 | H26060936 | CS26060906 | 냉연 | 1제강 | 2CC | 2 | 2026-06-12 | LC440R | LC44 | 250 | 1860 | 250 | 1860 | 36.5 | 1.43 | 0.02 | MP-LC | Medium | P3 | 93.1 | 정상 | Bifurcated | 1562.4 |  | 없음 | [5 empty] | OR26065070 | 12 | HC260603726 | SL260603726 | H26060936 | 2026-06-15 | 2열연 | 4.54 | 1820 | 35.95 | LC440R | LC44 | LC44 | OR26065070 | LC44 | 구조용 | 12 | 1200 | 1080 | 880 | 660 | E | 1193.2 | 1094.9 | 896 | 666.2 | E | 열연-산세 | T603726 | T | L |  |  |  | 338 | 464 | 32 | N |  |  | C260603746 | HC260603726 | HC260603726 | SL260603726 | H26060936 | 2026-06-18 | 냉연공장 | CAL | 1.6 | 1810 | 27.68 | LC440R | LC44 | LC44 | 구조용 | OR26065070 | 12 | 231.5 | 755.7 | 796.7 | 641 | 458.9 | 403.1 | 420.5 | 1.08 | M | L | JIS5 | JIS 5호 | 245~365 | 440~540 | 29↑ |  |  | 311 | 481 | 34.2 | 0.182 | 1.03 | 0.96 | 1.29 | 1.06
H26060939 | CS26060909 | 냉연 | 1제강 | 2026-06-08 20:00 | BH34 | BH340_OUT | RH | 1564.9 | 1239410 | 0.0031 | 0.39 | 0.02 | 0.0394 | 0.0058 | 0.0017 | 0.0428 | 0.0456 | 0.0078 | 0 | 0.0023 | 0.027 | 0.0028 | 0.006 | 0.012 | 0.0006 | 0.001 | 0.0024 | 2.2 | 0.076 | 1643.6 | 418 | 2 | 902 | 426 | 5.5 | 0 |  | 0 |  |  | 31.2 | 1619/1586 | 1.29 | 11.1 | 4798 | 2114 | 9 |  | 0.002 | 0.003 | SL260603736 | H26060939 | CS26060909 | 냉연 | 1제강 | 1CC | 2 | 2026-06-09 | BH340_OUT | BH34 | 250 | 1180 | 250 | 1180 | 23.16 | 1.4 | 0.04 | MP-IF | Soft | P1 | 98.5 | 정상 | Bifurcated | 1564.9 |  | 없음 | [5 empty] | OR26063433 | 5 | HC260603736 | SL260603736 | H26060939 | 2026-06-14 | 2열연 | 8.28 | 1140 | 22.81 | BH340_OUT | BH34 | BH34 | OR26063433 | BH34 | 자동차 외판 | 5 | 1200 | 1080 | 910 | 650 | U | 1212.9 | 1088.6 | 916.4 | 657.2 | U | 열연-산세 | T603736 | T | L |  |  |  | 272 | 369 | 38.5 | N |  |  | C260603756 | HC260603736 | HC260603736 | SL260603736 | H26060939 | 2026-06-19 | 냉연공장 | CGL_GA | 1.6 | 1130 | 12.32 | BH340_OUT | BH34 | BH34 | 자동차 외판 | OR26063433 | 5 | 124 | 743.9 | 821.2 | 650.3 | 452.5 | 396.5 | 448.2 | 0.89 | B | L | JIS5 | JIS 5호 | 185~265 | 340~420 | 34↑ | 0.19↑ | 30↑ | 216 | 366 | 38.2 | 0.214 | 1.72 | 1.53 | 2.07 | 1.712 | 41
H26060942 | CS26060902 | 냉연 | 1제강 | 2026-06-11 23:00 | IF27 | IF270_IN | RH | 1546.7 | 1243682 | 0.0025 | 0.08 | 0.02 | 0.0037 | 0.0054 | 0.0018 | 0.0359 | 0.0392 | 0 | 0.0607 | 0.0018 | 0.017 | 0.0024 | 0.007 | 0.019 | 0 | 0.0004 | 0.0027 | 1.6 | 0.022 | 1667.5 | 627 | 1 | 1521 | 241 | 5.2 | 0 |  | 0 |  |  | 35.8 | 1596/1568 | 1.18 | 16.7 | 6557 | 2947 | 8.6 |  | 0.0016 | 0.0024 | SL260603751 | H26060942 | CS26060902 | 냉연 | 1제강 | 2CC | 2 | 2026-06-12 | IF270_IN | IF27 | 250 | 1640 | 250 | 1640 | 32.18 | 1.32 | 0.06 | MP-IF | Soft | P4 | 96.6 | 정상 | Bifurcated | 1546.7 |  | 없음 | [5 empty] | OR26069148 | 16 | HC260603751 | SL260603751 | H26060942 | 2026-06-16 | 2열연 | 3.94 | 1600 | 31.7 | IF270_IN | IF27 | IF27 | OR26069148 | IF27 | 자동차 내판 | 16 | 1200 | 1080 | 920 | 700 | U | 1203.8 | 1075.7 | 928 | 701 | U | 열연-산세 | T603751 | T | L |  |  |  | 199 | 280 | 45.6 | N |  |  | C260603771 | HC260603751 | HC260603751 | SL260603751 | H26060942 | 2026-06-19 | 냉연공장 | CGL_GA | 0.8 | 1590 | 29.16 | IF270_IN | IF27 | IF27 | 자동차 내판 | OR26069148 | 16 | 155.9 | 736.5 | 806 | 640.1 | 473.3 | 396.6 | 444.3 | 0.71 | T | L | JIS5 | JIS 5호 | 120~190 | 270~350 | 44↑ | 0.22↑ |  | 165 | 297 | 45.8 | 0.247 | 1.93 | 1.68 | 2.48 | 1.942
H26060947 | CS26060907 | 냉연 | 1제강 | 2026-06-09 20:00 | IF27 | IF270_IN | RH | 1558.6 | 1023883 | 0.0022 | 0.12 | 0 | 0.0095 | 0.0058 | 0.001 | 0.0349 | 0.0397 | 0 | 0.0578 | 0.0039 | 0.02 | 0.0004 | 0.014 | 0.015 | 0 | 0.0004 | 0.0028 | 1.5 | 0.029 | 1687.7 | 809 | 2 | 914 | 215 | 3.3 | 0 |  | 0 |  |  | 32.3 | 1610/1576 | 1.2 | 15.6 | 4458 | 347 | 6.4 |  | 0.0016 | 0.0024 | SL260603770 | H26060947 | CS26060907 | 냉연 | 1제강 | 2CC | 1 | 2026-06-10 | IF270_IN | IF27 | 250 | 1620 | 250 | 1620 | 31.79 | 1.37 | 0.03 | MP-IF | Soft | P4 | 94.4 | 정상 | Bifurcated | 1558.6 |  | 없음 | [5 empty] | OR26066501 | 8 | HC260603770 | SL260603770 | H26060947 | 2026-06-14 | 2열연 | 5.2 | 1580 | 31.32 | IF270_IN | IF27 | IF27 | OR26066501 | IF27 | 자동차 내판 | 8 | 1200 | 1080 | 920 | 700 | U | 1206 | 1072 | 914.4 | 694.4 | U | 열연-산세 | T603770 | T | L |  |  |  | 199 | 294 | 43.6 | N |  |  | C260603790 | HC260603770 | HC260603770 | SL260603770 | H26060947 | 2026-06-20 | 냉연공장 | CAL | 1 | 1570 | 28.19 | IF270_IN | IF27 | IF27 | 자동차 내판 | OR26066501 | 8 | 254.3 | 741.7 | 819.6 | 645.5 | 452.3 | 418.2 | 416.3 | 0.67 | M | L | JIS5 | JIS 5호 | 120~190 | 270~350 | 44↑ | 0.22↑ |  | 146 | 295 | 47.8 | 0.236 | 1.92 | 1.75 | 2.29 | 1.927
H26060950 | CS26060900 | 냉연 | 1제강 | 2026-06-08 22:00 | LC44 | LC440R | LF | 1559.4 | 1081999 | 0.0664 | 1.22 | 0.28 | 0.0608 | 0.0064 | 0.0019 | 0.0272 | 0.0301 | 0 | 0 | 0.0024 | 0.019 | 0.0017 | 0.019 | 0.018 | 0 | 0.0013 | 0.0038 | 2.3 | 0.277 | 1688.7 | 593 | 2 | 1474 | 156 | 3.9 | 46.7 | 0.0087 | 5673 | 9.5 | 6.7 | 0 | 1597/1581 |  | 0 | 7188 | 2134 | 5.2 | 6.7 | 0.056 | 0.084 | SL260603781 | H26060950 | CS26060900 | 냉연 | 1제강 | 2CC | 2 | 2026-06-09 | LC440R | LC44 | 250 | 1150 | 250 | 1150 | 22.57 | 1.51 | 0.04 | MP-LC | Medium | P4 | 97.6 | 정상 | Bifurcated | 1559.4 |  | 없음 | [5 empty] | OR26065746 | 1 | HC260603781 | SL260603781 | H26060950 | 2026-06-14 | 2열연 | 2.93 | 1110 | 22.23 | LC440R | LC44 | LC44 | OR26065746 | LC44 | 구조용 | 1 | 1200 | 1080 | 880 | 660 | E | 1200.6 | 1062 | 881.3 | 639.5 | E | 열연-산세 | T603781 | T | L |  |  |  | 332 | 469 | 30.2 | N |  |  | C260603801 | HC260603781 | HC260603781 | SL260603781 | H26060950 | 2026-06-21 | 냉연공장 | CGL_GA | 1 | 1100 | 12.45 | LC440R | LC44 | LC44 | 구조용 | OR26065746 | 1 | 148.1 | 702.1 | 797.7 | 669 | 486.5 | 413.7 | 407 | 0.93 | M | L | JIS5 | JIS 5호 | 245~365 | 440~540 | 29↑ |  |  | 301 | 491 | 31.7 | 0.187 | 1.16 | 0.99 | 1.26 | 1.1
H26060950 | CS26060900 | 냉연 | 1제강 | 2026-06-09 23:00 | IF34 | IF340_OUT | RH | 1561.9 | 921141 | 0.0021 | 0.43 | 0 | 0.048 | 0.0073 | 0.0007 | 0.0356 | 0.039 | 0.0136 | 0.022 | 0.0014 | 0.027 | 0.0031 | 0.012 | 0.01 | 0.0005 | 0 | 0.0026 | 1.8 | 0.082 | 1671.3 | 659 | 2 | 1079 | 419 | 5.8 | 0 |  | 0 |  |  | 27.8 | 1613/1568 | 1.31 | 16.4 | 7627 | 2153 | 6.3 |  | 0.002 | 0.003 | SL260603783 | H26060950 | CS26060900 | 냉연 | 1제강 | 2CC | 1 | 2026-06-10 | IF340_OUT | IF34 | 250 | 1650 | 250 | 1650 | 32.38 | 1.38 | 0.01 | MP-IF | Soft | P1 | 94.3 | 정상 | Bifurcated | 1561.9 |  | 없음 | [5 empty] | OR26069867 | 10 | HC260603783 | SL260603783 | H26060950 | 2026-06-15 | 2열연 | 2.99 | 1610 | 31.9 | IF340_OUT | IF34 | IF34 | OR26069867 | IF34 | 자동차 외판 | 10 | 1200 | 1080 | 910 | 680 | U | 1194.6 | 1071 | 911.3 | 692.1 | U | 열연-산세 | T603783 | T | L |  |  |  | 261 | 367 | 34.5 | Y | 파우더링 | D03 | C260603803 | HC260603783 | HC260603783 | SL260603783 | H26060950 | 2026-06-21 | 냉연공장 | CGL_GA | 0.7 | 1600 | 18.82 | IF340_OUT | IF34 | IF34 | 자동차 외판 | OR26069867 | 10 | 195.7 | 734 | 835.2 | 661.7 | 468.3 | 406.8 | 420.7 | 0.71 | M | L | JIS5 | JIS 5호 | 175~245 | 340~420 | 36↑ | 0.19↑ |  | 195 | 363 | 39.5 | 0.22 | 1.74 | 1.58 | 2.12 | 1.755
H26060952 | CS26060902 | 냉연 | 1제강 | 2026-06-08 23:00 | IF27 | IF270_IN | RH | 1555.7 | 1339207 | 0.0017 | 0.08 | 0.01 | 0.0073 | 0.0059 | 0.0028 | 0.0425 | 0.0458 | 0 | 0.0598 | 0.0006 | 0.018 | 0.0001 | 0.012 | 0.017 | 0 | 0.0004 | 0.0016 | 2 | 0.021 | 1681.9 | 770 | 2 | 1084 | 384 | 7 | 0 |  | 0 |  |  | 33.3 | 1590/1568 | 0.93 | 16.9 | 4327 | 1532 | 9.3 |  | 0.0016 | 0.0024 | SL260603790 | H26060952 | CS26060902 | 냉연 | 1제강 | 2CC | 1 | 2026-06-09 | IF270_IN | IF27 | 250 | 1470 | 250 | 1470 | 28.85 | 1.26 | 0.05 | MP-IF | Soft | P3 | 98.9 | 정상 | Bifurcated | 1555.7 |  | 없음 | [5 empty] | OR26065183 | 4 | HC260603790 | SL260603790 | H26060952 | 2026-06-14 | 2열연 | 8.26 | 1430 | 28.42 | IF270_IN | IF27 | IF27 | OR26065183 | IF27 | 자동차 내판 | 4 | 1200 | 1080 | 920 | 700 | U | 1200.5 | 1067.4 | 919 | 686.6 | U | 열연-산세 | T603790 | T | L |  |  |  | 195 | 315 | 43.6 | N |  |  | C260603810 | HC260603790 | HC260603790 | SL260603790 | H26060952 | 2026-06-21 | 냉연공장 | CAL | 1.6 | 1420 | 17.62 | IF270_IN | IF27 | IF27 | 자동차 내판 | OR26065183 | 4 | 226.4 | 721.4 | 824.4 | 659.6 | 453.2 | 417.4 | 446.9 | 0.72 | T | L | JIS5 | JIS 5호 | 120~190 | 270~350 | 44↑ | 0.22↑ |  | 157 | 300 | 49.9 | 0.24 | 2.03 | 1.74 | 2.41 | 1.98
H26060955 | CS26060905 | 냉연 | 1제강 | 2026-06-16 23:00 | LC34 | LC340 | LF | 1561.5 | 1117183 | 0.042 | 0.39 | 0.03 | 0.0252 | 0.0081 | 0.0018 | 0.0292 | 0.0318 | 0 | 0 | 0.0035 | 0.011 | 0.0046 | 0.006 | 0.016 | 0 | 0.0011 | 0.0034 | 1.7 | 0.112 | 1642.6 | 332 | 1 | 1402 | 253 | 4.6 | 38.8 | 0.0114 | 4903 | 10.3 | 7.2 | 0 | 1604/1572 |  | 0 | 7711 | 2414 | 7.6 | 7.9 | 0.032 | 0.048 | SL260603803 | H26060955 | CS26060905 | 냉연 | 1제강 | 1CC | 2 | 2026-06-17 | LC340 | LC34 | 250 | 1350 | 250 | 1350 | 26.49 | 1.4 | 0.05 | MP-LC | Medium | P4 | 95.3 | 정상 | Bifurcated | 1561.5 |  | 없음 | [5 empty] | OR26066844 | 17 | HC260603803 | SL260603803 | H26060955 | 2026-06-19 | 2열연 | 5.56 | 1310 | 26.1 | LC340 | LC34 | LC34 | OR26066844 | LC34 | 일반 가공용 | 17 | 1200 | 1080 | 890 | 680 | E | 1216.3 | 1060.6 | 896.6 | 664.1 | E | 열연-산세 | T603803 | T | L |  |  |  | 290 | 393 | 35.5 | N |  |  | C260603823 | HC260603803 | HC260603803 | SL260603803 | H26060955 | 2026-06-22 | 냉연공장 | CAL | 1.6 | 1300 | 16.44 | LC340 | LC34 | LC34 | 일반 가공용 | OR26066844 | 17 | 221.7 | 757.8 | 773.3 | 655.5 | 496.5 | 396.6 | 429.1 | 1.34 | M | L | JIS5 | JIS 5호 | 175~275 | 340~440 | 34↑ |  |  | 226 | 370 | 40.8 | 0.198 | 1.44 | 1.19 | 1.59 | 1.353
H26060958 | CS26060908 | 냉연 | 1제강 | 2026-06-14 20:00 | IF34 | IF340_OUT | RH | 1556.1 | 1091698 | 0.0022 | 0.43 | 0.02 | 0.0352 | 0.0077 | 0.0001 | 0.0295 | 0.0319 | 0.012 | 0.0159 | 0.0006 | 0.016 | 0.002 | 0.01 | 0.009 | 0.0006 | 0.001 | 0.0028 | 1.3 | 0.079 | 1685.5 | 807 | 2 | 1187 | 287 | 7.7 | 0 |  | 0 |  |  | 35.7 | 1594/1576 | 0.59 | 18.4 | 8357 | 1971 | 5.4 |  | 0.002 | 0.003 | SL260603814 | H26060958 | CS26060908 | 냉연 | 1제강 | 2CC | 2 | 2026-06-15 | IF340_OUT | IF34 | 250 | 1190 | 250 | 1190 | 23.35 | 1.57 | 0.02 | MP-IF | Soft | P3 | 98.8 | 정상 | Bifurcated | 1556.1 |  | 없음 | [5 empty] | OR26066437 | 4 | HC260603814 | SL260603814 | H26060958 | 2026-06-18 | 2열연 | 2.84 | 1150 | 23 | IF340_OUT | IF34 | IF34 | OR26066437 | IF34 | 자동차 외판 | 4 | 1200 | 1080 | 910 | 680 | U | 1202.4 | 1073.3 | 906.3 | 678.4 | U | 열연-산세 | T603814 | T | L |  |  |  | 231 | 383 | 36.7 | N |  |  | C260603834 | HC260603814 | HC260603814 | SL260603814 | H26060958 | 2026-06-22 | 냉연공장 | CGL_GA | 0.7 | 1140 | 19.55 | IF340_OUT | IF34 | IF34 | 자동차 외판 | OR26066437 | 4 | 164.7 | 715 | 831.7 | 668.3 | 492.1 | 384.9 | 432.7 | 0.76 | M | L | JIS5 | JIS 5호 | 175~245 | 340~420 | 36↑ | 0.19↑ |  | 210 | 373 | 40.4 | 0.228 | 1.9 | 1.64 | 2.33 | 1.877
H26060967 | CS26060907 | 냉연 | 1제강 | 2026-06-15 23:00 | IF34 | IF340_OUT | RH | 1555.3 | 1253271 | 0.0027 | 0.46 | 0.03 | 0.0493 | 0.0089 | 0.0005 | 0.0366 | 0.0412 | 0.0129 | 0.0212 | 0.0021 | 0.012 | 0.0007 | 0.02 | 0.011 | 0.0005 | 0.0014 | 0.0026 | 1.3 | 0.084 | 1683 | 659 | 2 | 919 | 266 | 3.7 | 0 |  | 0 |  |  | 26.3 | 1608/1568 | 0.96 | 12.9 | 7640 | 2124 | 9.1 |  | 0.002 | 0.003 | SL260603851 | H26060967 | CS26060907 | 냉연 | 1제강 | 2CC | 2 | 2026-06-16 | IF340_OUT | IF34 | 250 | 1140 | 250 | 1140 | 22.37 | 1.41 | 0.05 | MP-IF | Soft | P1 | 95.6 | 정상 | Bifurcated | 1555.3 |  | 없음 | [5 empty] | OR26067830 | 9 | HC260603851 | SL260603851 | H26060967 | 2026-06-19 | 2열연 | 5.91 | 1100 | 22.04 | IF340_OUT | IF34 | IF34 | OR26067830 | IF34 | 자동차 외판 | 9 | 1200 | 1080 | 910 | 680 | U | 1210.6 | 1071.7 | 935.8 | 683.8 | U | 열연-산세 | T603851 | T | L |  |  |  | 258 | 393 | 35 | N |  |  | C260603871 | HC260603851 | HC260603851 | SL260603851 | H26060967 | 2026-06-24 | 냉연공장 | CGL_GA | 1.2 | 1090 | 10.8 | IF340_OUT | IF34 | IF34 | 자동차 외판 | OR26067830 | 9 | 105.5 | 723.8 | 829.3 | 679.6 | 482.4 | 393.4 | 413.4 | 0.69 | T | L | JIS5 | JIS 5호 | 175~245 | 340~420 | 36↑ | 0.19↑ |  | 190 | 377 | 39.1 | 0.216 | 1.63 | 1.5 | 2.14 | 1.692
H26060972 | CS26060902 | 냉연 | 1제강 | 2026-06-14 20:00 | IF27 | IF270_IN | RH | 1553.3 | 1215870 | 0.0019 | 0.11 | 0 | 0.0123 | 0.0055 | 0.0005 | 0.0404 | 0.0464 | 0 | 0.0581 | 0.0032 | 0.025 | 0.0007 | 0.006 | 0.011 | 0 | 0.0011 | 0.0027 | 1.6 | 0.027 | 1679.9 | 849 | 1 | 1505 | 249 | 4.9 | 0 |  | 0 |  |  | 31.4 | 1615/1588 | 0.59 | 15.8 | 5212 | 1710 | 9.2 |  | 0.0016 | 0.0024 | SL260603870 | H26060972 | CS26060902 | 냉연 | 1제강 | 2CC | 2 | 2026-06-15 | IF270_IN | IF27 | 250 | 1470 | 250 | 1470 | 28.85 | 1.47 | 0.04 | MP-IF | Soft | P5 | 94.3 | 정상 | Bifurcated | 1553.3 |  | 없음 | [5 empty] | OR26069689 | 18 | HC260603870 | SL260603870 | H26060972 | 2026-06-18 | 2열연 | 4.12 | 1430 | 28.42 | IF270_IN | IF27 | IF27 | OR26069689 | IF27 | 자동차 내판 | 18 | 1200 | 1080 | 920 | 700 | U | 1200.5 | 1081.9 | 921.4 | 701.1 | U | 열연-산세 | T603870 | T | L |  |  |  | 188 | 300 | 46.6 | N |  |  | C260603890 | HC260603870 | HC260603870 | SL260603870 | H26060972 | 2026-06-25 | 냉연공장 | CGL_GA | 0.8 | 1420 | 14.49 | IF270_IN | IF27 | IF27 | 자동차 내판 | OR26069689 | 18 | 172.9 | 753.2 | 816.3 | 654.4 | 485.3 | 418.9 | 432.9 | 0.83 | M | L | JIS5 | JIS 5호 | 120~190 | 270~350 | 44↑ | 0.22↑ |  | 153 | 292 | 46.3 | 0.238 | 1.93 | 1.73 | 2.34 | 1.932
H26060973 | CS26060903 | 냉연 | 1제강 | 2026-06-13 23:00 | HS59 | HSLA590C | LF | 1559.3 | 1227628 | 0.0822 | 1.52 | 0.29 | 0.0147 | 0.0029 | 0.0025 | 0.0391 | 0.0447 | 0.0374 | 0 | 0.0038 | 0.021 | 0.0029 | 0.008 | 0.017 | 0 | 0.0005 | 0.0036 | 1.6 | 0.343 | 1673.9 | 418 | 1 | 868 | 169 | 6.6 | 47.1 | 0.0074 | 5543 | 10 | 4.3 | 0 | 1613/1587 |  | 0 | 4864 | 1635 | 5.3 | 8.7 | 0.064 | 0.096 | SL260603875 | H26060973 | CS26060903 | 냉연 | 1제강 | 1CC | 2 | 2026-06-14 | HSLA590C | HS59 | 250 | 1410 | 250 | 1410 | 27.67 | 1.33 | 0.03 | MP-LC | Medium | P4 | 97.2 | 정상 | Bifurcated | 1559.3 |  | 없음 | [5 empty] | OR26067755 | 7 | HC260603875 | SL260603875 | H26060973 | 2026-06-19 | 2열연 | 1.77 | 1370 | 27.26 | HSLA590C | HS59 | HS59 | OR26067755 | HS59 | 자동차 구조용 | 7 | 1230 | 1080 | 880 | 580 | E | 1221.4 | 1063.2 | 870.5 | 593.9 | E | 열연-산세 | T603875 | T | L |  |  |  | 470 | 612 | 24.1 | N |  |  | C260603895 | HC260603875 | HC260603875 | SL260603875 | H26060973 | 2026-06-25 | 냉연공장 | CGL_GA | 0.7 | 1360 | 14.18 | HSLA590C | HS59 | HS59 | 자동차 구조용 | OR26067755 | 7 | 158.3 | 708.5 | 780.4 | 643.4 | 450.6 | 380.9 | 449.7 | 1.1 | M | L | JIS5 | JIS 5호 | 440~600 | 590~710 | 20↑ |  |  | 501 | 650 | 22.3 | 0.15 | 0.91 | 0.76 | 1.07 | 0.875
H26060975 | CS26060905 | 냉연 | 1제강 | 2026-06-17 23:00 | IF34 | IF340_OUT | RH | 1561.8 | 1298634 | 0.0021 | 0.49 | 0.02 | 0.0501 | 0.0039 | 0.0005 | 0.0259 | 0.0313 | 0.0129 | 0.0196 | 0.0019 | 0.015 | 0.003 | 0.017 | 0.02 | 0.0007 | 0.0001 | 0.0021 | 1.7 | 0.09 | 1660.9 | 585 | 1 | 1565 | 429 | 3.3 | 0 |  | 0 |  |  | 36.4 | 1603/1579 | 1.37 | 14.6 | 4734 | 1401 | 9.1 |  | 0.002 | 0.003 | SL260603883 | H26060975 | CS26060905 | 냉연 | 1제강 | 2CC | 1 | 2026-06-18 | IF340_OUT | IF34 | 250 | 1280 | 250 | 1280 | 25.12 | 1.46 | 0.02 | MP-IF | Soft | P1 | 93.8 | 정상 | Bifurcated | 1561.8 |  | 없음 | [5 empty] | OR26067679 | 9 | HC260603883 | SL260603883 | H26060975 | 2026-06-20 | 2열연 | 5.48 | 1240 | 24.74 | IF340_OUT | IF34 | IF34 | OR26067679 | IF34 | 자동차 외판 | 9 | 1200 | 1080 | 910 | 680 | U | 1197.7 | 1098.3 | 905.5 | 670.7 | U | 열연-산세 | T603883 | T | L |  |  |  | 255 | 360 | 39.6 | N |  |  | C260603903 | HC260603883 | HC260603883 | SL260603883 | H26060975 | 2026-06-26 | 냉연공장 | CGL_GA | 1.2 | 1230 | 20.78 | IF340_OUT | IF34 | IF34 | 자동차 외판 | OR26067679 | 9 | 139.3 | 757.9 | 831.6 | 666.5 | 495.5 | 383.4 | 430 | 0.86 | T | L | JIS5 | JIS 5호 | 175~245 | 340~420 | 36↑ | 0.19↑ |  | 228 | 383 | 37.2 | 0.222 | 1.63 | 1.56 | 2.09 | 1.71
H26060978 | CS26060908 | 냉연 | 1제강 | 2026-06-16 23:00 | HS59 | HSLA590C | LF | 1565.2 | 1159640 | 0.0751 | 1.45 | 0.33 | 0.0117 | 0.0035 | 0.0002 | 0.0483 | 0.0512 | 0.0346 | 0 | 0.0007 | 0.025 | 0.0049 | 0.01 | 0.018 | 0 | 0.0006 | 0.0045 | 1.4 | 0.325 | 1687.4 | 532 | 2 | 1317 | 217 | 5 | 40.7 | 0.0068 | 5366 | 11.7 | 5.2 | 0 | 1610/1578 |  | 0 | 6919 | 1432 | 8 | 6.9 | 0.064 | 0.096 | SL260603892 | H26060978 | CS26060908 | 냉연 | 1제강 | 2CC | 2 | 2026-06-17 | HSLA590C | HS59 | 250 | 1450 | 250 | 1450 | 28.46 | 1.46 | 0.06 | MP-LC | Medium | P3 | 93.8 | 정상 | Bifurcated | 1565.2 |  | 없음 | [5 empty] | OR26063772 | 6 | HC260603892 | SL260603892 | H26060978 | 2026-06-19 | 2열연 | 3.1 | 1410 | 28.03 | HSLA590C | HS59 | HS59 | OR26063772 | HS59 | 자동차 구조용 | 6 | 1230 | 1080 | 880 | 580 | E | 1218.2 | 1097.5 | 882.3 | 576.1 | E | 열연-산세 | T603892 | T | L |  |  |  | 467 | 611 | 22.5 | N |  |  | C260603912 | HC260603892 | HC260603892 | SL260603892 | H26060978 | 2026-06-26 | 냉연공장 | CAL | 1.2 | 1400 | 24.95 | HSLA590C | HS59 | HS59 | 자동차 구조용 | OR26063772 | 6 | 244.6 | 757.6 | 801.9 | 678.3 | 485.6 | 418.8 | 408.7 | 0.87 | M | L | JIS5 | JIS 5호 | 440~600 | 590~710 | 20↑ |  |  | 483 | 649 | 24.9 | 0.156 | 1.07 | 0.88 | 1.23 | 1.015
H26060978 | CS26060908 | 냉연 | 1제강 | 2026-06-17 20:00 | IF27 | IF270_IN | RH | 1556.9 | 1281647 | 0.0022 | 0.13 | 0.02 | 0.0091 | 0.0066 | 0.0026 | 0.0363 | 0.0397 | 0 | 0.0631 | 0.0029 | 0.017 | 0.0031 | 0.018 | 0.013 | 0 | 0.0015 | 0.0025 | 2.3 | 0.031 | 1661.5 | 482 | 1 | 1583 | 265 | 4.4 | 0 |  | 0 |  |  | 27.8 | 1592/1576 | 1.35 | 19.6 | 4403 | 623 | 7.7 |  | 0.0016 | 0.0024 | SL260603893 | H26060978 | CS26060908 | 냉연 | 1제강 | 1CC | 2 | 2026-06-18 | IF270_IN | IF27 | 250 | 1790 | 250 | 1790 | 35.13 | 1.19 | 0.02 | MP-IF | Soft | P2 | 94.7 | 정상 | Bifurcated | 1556.9 |  | 없음 | [5 empty] | OR26062197 | 9 | HC260603893 | SL260603893 | H26060978 | 2026-06-23 | 2열연 | 4.46 | 1750 | 34.6 | IF270_IN | IF27 | IF27 | OR26062197 | IF27 | 자동차 내판 | 9 | 1200 | 1080 | 920 | 700 | U | 1190.2 | 1085.3 | 912.9 | 693.9 | U | 열연-산세 | T603893 | T | L |  |  |  | 177 | 280 | 45.5 | N |  |  | C260603913 | HC260603893 | HC260603893 | SL260603893 | H26060978 | 2026-06-26 | 냉연공장 | CGL_GA | 0.8 | 1740 | 18.34 | IF270_IN | IF27 | IF27 | 자동차 내판 | OR26062197 | 9 | 181.8 | 742.5 | 816.1 | 675.2 | 459.5 | 408.1 | 412.1 | 0.81 | M | L | JIS5 | JIS 5호 | 120~190 | 270~350 | 44↑ | 0.22↑ |  | 156 | 297 | 47.2 | 0.239 | 1.83 | 1.8 | 2.49 | 1.98
H26060978 | CS26060908 | 냉연 | 1제강 | 2026-06-17 20:00 | HS59 | HSLA590C | LF | 1557.5 | 1079114 | 0.0859 | 1.46 | 0.28 | 0.0131 | 0.0055 | 0.0001 | 0.0311 | 0.0335 | 0.0344 | 0 | 0.0028 | 0.016 | 0.002 | 0.011 | 0.019 | 0 | 0.0006 | 0.0043 | 1.5 | 0.335 | 1689.4 | 383 | 2 | 1286 | 332 | 6 | 45 | 0.0103 | 4309 | 6.5 | 6.3 | 0 | 1592/1581 |  | 0 | 6364 | 1021 | 5.6 | 8.5 | 0.064 | 0.096 | SL260603894 | H26060978 | CS26060908 | 냉연 | 1제강 | 2CC | 2 | 2026-06-18 | HSLA590C | HS59 | 250 | 1200 | 250 | 1200 | 23.55 | 1.35 | 0.04 | MP-LC | Medium | P3 | 95.4 | 정상 | Bifurcated | 1557.5 |  | 없음 | [5 empty] | OR26066511 | 2 | HC260603894 | SL260603894 | H26060978 | 2026-06-21 | 2열연 | 3.84 | 1160 | 23.2 | HSLA590C | HS59 | HS59 | OR26066511 | HS59 | 자동차 구조용 | 2 | 1230 | 1080 | 880 | 580 | E | 1252.7 | 1068.7 | 878.5 | 576 | E | 열연-산세 | T603894 | T | L |  |  |  | 467 | 615 | 24 | N |  |  | C260603914 | HC260603894 | HC260603894 | SL260603894 | H26060978 | 2026-06-26 | 냉연공장 | CGL_GA | 1.6 | 1150 | 17.86 | HSLA590C | HS59 | HS59 | 자동차 구조용 | OR26066511 | 2 | 116.9 | 726.2 | 788.7 | 659.3 | 471.7 | 388.7 | 426.5 | 1.03 | M | L | JIS5 | JIS 5호 | 440~600 | 590~710 | 20↑ |  |  | 487 | 639 | 24.4 | 0.158 | 0.95 | 0.82 | 1.12 | 0.927
H26060986 | CS26060906 | 냉연 | 1제강 | 2026-06-18 23:00 | IF27 | IF270_IN | RH | 1559.3 | 1288293 | 0.0023 | 0.13 | 0.01 | 0.0133 | 0.0072 | 0.0002 | 0.034 | 0.0373 | 0 | 0.063 | 0.0001 | 0.013 | 0.0013 | 0.006 | 0.013 | 0 | 0.0012 | 0.0026 | 1.8 | 0.028 | 1687 | 513 | 2 | 1254 | 327 | 5.3 | 0 |  | 0 |  |  | 34.7 | 1617/1566 | 0.78 | 18.6 | 8306 | 1628 | 5.3 |  | 0.0016 | 0.0024 | SL260603927 | H26060986 | CS26060906 | 냉연 | 1제강 | 1CC | 1 | 2026-06-19 | IF270_IN | IF27 | 250 | 1690 | 250 | 1690 | 33.17 | 1.43 | 0.04 | MP-IF | Soft | P4 | 92.9 | 정상 | Bifurcated | 1559.3 |  | 없음 | [5 empty] | OR26064284 | 5 | HC260603927 | SL260603927 | H26060986 | 2026-06-23 | 2열연 | 4.35 | 1650 | 32.67 | IF270_IN | IF27 | IF27 | OR26064284 | IF27 | 자동차 내판 | 5 | 1200 | 1080 | 920 | 700 | U | 1199.9 | 1085.6 | 922.5 | 695.9 | U | 열연-산세 | T603927 | T | L |  |  |  | 179 | 296 | 42.6 | N |  |  | C260603947 | HC260603927 | HC260603927 | SL260603927 | H26060986 | 2026-06-27 | 냉연공장 | CGL_GA | 0.8 | 1640 | 18.3 | IF270_IN | IF27 | IF27 | 자동차 내판 | OR26064284 | 5 | 158.7 | 745.9 | 822.5 | 666.7 | 457.3 | 414 | 409.9 | 0.87 | M | L | JIS5 | JIS 5호 | 120~190 | 270~350 | 44↑ | 0.22↑ |  | 168 | 293 | 47.4 | 0.23 | 1.9 | 1.73 | 2.53 | 1.972
H26060987 | CS26060907 | 냉연 | 1제강 | 2026-06-22 23:00 | HS59 | HSLA590C | LF | 1559.2 | 912936 | 0.0674 | 1.43 | 0.3 | 0.01 | 0.0043 | 0.0014 | 0.0387 | 0.0433 | 0.035 | 0 | 0.0037 | 0.011 | 0.0006 | 0.019 | 0.01 | 0 | 0.0003 | 0.0044 | 2.5 | 0.311 | 1643.6 | 311 | 2 | 1487 | 382 | 3.4 | 32.2 | 0.0078 | 4431 | 10.1 | 3.5 | 0 | 1617/1588 |  | 0 | 5770 | 2735 | 5.1 | 5.8 | 0.064 | 0.096 | SL260603928 | H26060987 | CS26060907 | 냉연 | 1제강 | 1CC | 2 | 2026-06-23 | HSLA590C | HS59 | 250 | 1390 | 250 | 1390 | 27.28 | 1.35 | 0.01 | MP-LC | Medium | P2 | 93 | 정상 | Bifurcated | 1559.2 |  | 없음 | [5 empty] | OR26062829 | 17 | HC260603928 | SL260603928 | H26060987 | 2026-06-25 | 2열연 | 2.64 | 1350 | 26.87 | HSLA590C | HS59 | HS59 | OR26062829 | HS59 | 자동차 구조용 | 17 | 1230 | 1080 | 880 | 580 | E | 1230.1 | 1099.9 | 870.1 | 575.4 | E | 열연-산세 | T603928 | T | L |  |  |  | 473 | 617 | 26.1 | N |  |  | C260603948 | HC260603928 | HC260603928 | SL260603928 | H26060987 | 2026-06-28 | 냉연공장 | CAL | 1.2 | 1340 | 21.76 | HSLA590C | HS59 | HS59 | 자동차 구조용 | OR26062829 | 17 | 237.4 | 722.3 | 796.6 | 673.9 | 472 | 412.2 | 449.8 | 0.98 | M | L | JIS5 | JIS 5호 | 440~600 | 590~710 | 20↑ |  |  | 507 | 617 | 23.9 | 0.153 | 0.93 | 0.81 | 1.05 | 0.9
H26060988 | CS26060908 | 냉연 | 1제강 | 2026-06-21 21:00 | IF34 | IF340_OUT | RH | 1567 | 1032793 | 0.0035 | 0.49 | 0.01 | 0.0475 | 0.0047 | 0.0027 | 0.033 | 0.0368 | 0.0126 | 0.0218 | 0.0022 | 0.029 | 0.0034 | 0.014 | 0.017 | 0.0006 | 0.0008 | 0.0027 | 2.4 | 0.094 | 1685.2 | 891 | 2 | 1505 | 447 | 5.6 | 0 |  | 0 |  |  | 37.6 | 1611/1570 | 0.97 | 18.8 | 7355 | 212 | 6.8 |  | 0.002 | 0.003 | SL260603933 | H26060988 | CS26060908 | 냉연 | 1제강 | 1CC | 2 | 2026-06-22 | IF340_OUT | IF34 | 250 | 1070 | 250 | 1070 | 21 | 1.38 | 0.02 | MP-IF | Soft | P1 | 98.7 | 정상 | Bifurcated | 1567 |  | 없음 | [5 empty] | OR26063292 | 18 | HC260603933 | SL260603933 | H26060988 | 2026-06-24 | 2열연 | 3.37 | 1030 | 20.68 | IF340_OUT | IF34 | IF34 | OR26063292 | IF34 | 자동차 외판 | 18 | 1200 | 1080 | 910 | 680 | U | 1195.1 | 1069.2 | 904.7 | 695.7 | U | 열연-산세 | T603933 | T | L |  |  |  | 255 | 381 | 36.7 | N |  |  | C260603953 | HC260603933 | HC260603933 | SL260603933 | H26060988 | 2026-06-28 | 냉연공장 | CGL_GA | 0.8 | 1020 | 10.34 | IF340_OUT | IF34 | IF34 | 자동차 외판 | OR26063292 | 18 | 163.4 | 747.4 | 830.4 | 653.3 | 486.3 | 400.7 | 444.9 | 0.89 | M | L | JIS5 | JIS 5호 | 175~245 | 340~420 | 36↑ | 0.19↑ |  | 210 | 367 | 37.7 | 0.218 | 1.63 | 1.43 | 2.14 | 1.658
H26060988 | CS26060908 | 냉연 | 1제강 | 2026-06-20 22:00 | IF27 | IF270_IN | RH | 1559.1 | 1022600 | 0.0023 | 0.12 | 0.01 | 0.0125 | 0.0057 | 0.0005 | 0.0318 | 0.0364 | 0 | 0.0558 | 0.0009 | 0.016 | 0.0002 | 0.014 | 0.016 | 0 | 0.0001 | 0.0018 | 2.1 | 0.028 | 1654.9 | 769 | 1 | 871 | 337 | 5.7 | 0 |  | 0 |  |  | 28.2 | 1603/1568 | 0.97 | 11.8 | 6600 | 2346 | 7.5 |  | 0.0016 | 0.0024 | SL260603934 | H26060988 | CS26060908 | 냉연 | 1제강 | 2CC | 1 | 2026-06-21 | IF270_IN | IF27 | 250 | 1190 | 250 | 1190 | 23.35 | 1.4 | 0.05 | MP-IF | Soft | P2 | 93.7 | 정상 | Bifurcated | 1559.1 |  | 없음 | [5 empty] | OR26064298 | 5 | HC260603934 | SL260603934 | H26060988 | 2026-06-24 | 2열연 | 4.52 | 1150 | 23 | IF270_IN | IF27 | IF27 | OR26064298 | IF27 | 자동차 내판 | 5 | 1200 | 1080 | 920 | 700 | U | 1204.3 | 1093.6 | 909.3 | 704.3 | U | 열연-산세 | T603934 | T | L |  |  |  | 186 | 296 | 44.8 | N |  |  | C260603954 | HC260603934 | HC260603934 | SL260603934 | H26060988 | 2026-06-28 | 냉연공장 | CAL | 1 | 1140 | 10.81 | IF270_IN | IF27 | IF27 | 자동차 내판 | OR26064298 | 5 | 247.2 | 744.8 | 829.8 | 659.9 | 455.1 | 392.6 | 423.3 | 0.75 | M | L | JIS5 | JIS 5호 | 120~190 | 270~350 | 44↑ | 0.22↑ |  | 154 | 305 | 48 | 0.248 | 1.87 | 1.67 | 2.47 | 1.92
H26060989 | CS26060909 | 냉연 | 1제강 | 2026-06-19 20:00 | IF34 | IF340_OUT | RH | 1556.7 | 968100 | 0.0021 | 0.43 | 0.01 | 0.0428 | 0.007 | 0.0026 | 0.0349 | 0.0401 | 0.0126 | 0.0224 | 0.0012 | 0.022 | 0.0039 | 0.007 | 0.009 | 0.0009 | 0.0001 | 0.0022 | 1.3 | 0.08 | 1649.9 | 580 | 1 | 1288 | 161 | 5.8 | 0 |  | 0 |  |  | 29.5 | 1605/1574 | 0.72 | 11.3 | 6650 | 1179 | 6.1 |  | 0.002 | 0.003 | SL260603939 | H26060989 | CS26060909 | 냉연 | 1제강 | 1CC | 2 | 2026-06-20 | IF340_OUT | IF34 | 250 | 1350 | 250 | 1350 | 26.49 | 1.45 | 0.05 | MP-IF | Soft | P5 | 97.8 | 정상 | Bifurcated | 1556.7 |  | 없음 | [5 empty] | OR26063416 | 8 | HC260603939 | SL260603939 | H26060989 | 2026-06-25 | 2열연 | 3.56 | 1310 | 26.1 | IF340_OUT | IF34 | IF34 | OR26063416 | IF34 | 자동차 외판 | 8 | 1200 | 1080 | 910 | 680 | U | 1185.7 | 1061.8 | 919.5 | 675.4 | U | 열연-산세 | T603939 | T | L |  |  |  | 267 | 339 | 36.7 | N |  |  | C260603959 | HC260603939 | HC260603939 | SL260603939 | H26060989 | 2026-06-28 | 냉연공장 | CGL_GA | 0.8 | 1300 | 24.8 | IF340_OUT | IF34 | IF34 | 자동차 외판 | OR26063416 | 8 | 161.4 | 753.3 | 843.3 | 655.3 | 494.5 | 419 | 421.4 | 0.78 | M | L | JIS5 | JIS 5호 | 175~245 | 340~420 | 36↑ | 0.19↑ |  | 200 | 370 | 38.9 | 0.218 | 1.78 | 1.62 | 2.13 | 1.788
H26060994 | CS26060904 | 냉연 | 1제강 | 2026-06-20 20:00 | HS59 | HSLA590C | LF | 1556.3 | 1155633 | 0.0826 | 1.51 | 0.29 | 0.0121 | 0.0049 | 0.0022 | 0.0365 | 0.0399 | 0.0348 | 0 | 0.0035 | 0.012 | 0.0046 | 0.012 | 0.006 | 0 | 0.0005 | 0.0038 | 1.3 | 0.339 | 1640.2 | 457 | 1 | 1551 | 167 | 4.4 | 27.7 | 0.0093 | 5138 | 5.8 | 5.5 | 0 | 1602/1577 |  | 0 | 6075 | 1842 | 5.4 | 5.5 | 0.064 | 0.096 | SL260603955 | H26060994 | CS26060904 | 냉연 | 1제강 | 2CC | 2 | 2026-06-21 | HSLA590C | HS59 | 250 | 1830 | 250 | 1830 | 35.91 | 1.39 | 0.01 | MP-LC | Medium | P2 | 92.8 | 정상 | Bifurcated | 1556.3 |  | 없음 | [5 empty] | OR26068627 | 6 | HC260603955 | SL260603955 | H26060994 | 2026-06-24 | 2열연 | 1.72 | 1790 | 35.38 | HSLA590C | HS59 | HS59 | OR26068627 | HS59 | 자동차 구조용 | 6 | 1230 | 1080 | 880 | 580 | E | 1228.6 | 1088.6 | 882.2 | 569.9 | E | 열연-산세 | T603955 | T | L |  |  |  | 474 | 611 | 24 | N |  |  | C260603976 | HC260603955 | HC260603955 | SL260603955 | H26060994 | 2026-06-29 | 냉연공장 | CGL_GA | 0.7 | 1780 | 29.72 | HSLA590C | HS59 | HS59 | 자동차 구조용 | OR26068627 | 6 | 148 | 750.8 | 782.9 | 678 | 456.5 | 394 | 438.6 | 1.16 | M | L | JIS5 | JIS 5호 | 440~600 | 590~710 | 20↑ |  |  | 521 | 648 | 23.7 | 0.145 | 0.91 | 0.82 | 1.11 | 0.915
H26060995 | CS26060905 | 냉연 | 1제강 | 2026-06-21 22:00 | IF27 | IF270_IN | RH | 1561.9 | 1025064 | 0.0024 | 0.13 | 0.01 | 0.0062 | 0.0055 | 0.0004 | 0.0295 | 0.033 | 0 | 0.062 | 0.002 | 0.026 | 0.0048 | 0.019 | 0.01 | 0 | 0.0013 | 0.0029 | 1.4 | 0.033 | 1642.5 | 596 | 2 | 1183 | 210 | 4.8 | 0 |  | 0 |  |  | 35.1 | 1617/1578 | 0.88 | 15 | 8451 | 109 | 8.7 |  | 0.0016 | 0.0024 | SL260603962 | H26060995 | CS26060905 | 냉연 | 1제강 | 1CC | 1 | 2026-06-22 | IF270_IN | IF27 | 250 | 1470 | 250 | 1470 | 28.85 | 1.59 | 0.05 | MP-IF | Soft | P1 | 98.7 | 정상 | Bifurcated | 1561.9 |  | 없음 | [5 empty] | OR26064503 | 11 | HC260603962 | SL260603962 | H26060995 | 2026-06-26 | 2열연 | 4.09 | 1430 | 28.42 | IF270_IN | IF27 | IF27 | OR26064503 | IF27 | 자동차 내판 | 11 | 1200 | 1080 | 920 | 700 | U | 1203.8 | 1078.4 | 930.9 | 704.4 | U | 열연-산세 | T603962 | T | L |  |  |  | 188 | 301 | 44 | N |  |  | C260603983 | HC260603962 | HC260603962 | SL260603962 | H26060995 | 2026-06-29 | 냉연공장 | CGL_GA | 0.8 | 1420 | 23.87 | IF270_IN | IF27 | IF27 | 자동차 내판 | OR26064503 | 11 | 149.2 | 713.2 | 819.2 | 650.3 | 452.3 | 380.4 | 426.6 | 0.78 | B | L | JIS5 | JIS 5호 | 120~190 | 270~350 | 44↑ | 0.22↑ |  | 150 | 289 | 46.9 | 0.243 | 2.03 | 1.67 | 2.41 | 1.945
H26060996 | CS26060906 | 냉연 | 1제강 | 2026-06-18 21:00 | IF27 | IF270_IN | RH | 1557.2 | 1011176 | 0.0022 | 0.13 | 0.02 | 0.007 | 0.0053 | 0.0006 | 0.0471 | 0.0504 | 0 | 0.0615 | 0.0008 | 0.029 | 0.0015 | 0.018 | 0.011 | 0 | 0 | 0.0032 | 2.2 | 0.032 | 1678.9 | 864 | 1 | 1072 | 219 | 4.5 | 0 |  | 0 |  |  | 28 | 1603/1583 | 0.68 | 15.1 | 7463 | 1117 | 5.4 |  | 0.0016 | 0.0024 | SL260603964 | H26060996 | CS26060906 | 냉연 | 1제강 | 1CC | 1 | 2026-06-19 | IF270_IN | IF27 | 250 | 1650 | 250 | 1650 | 32.38 | 1.68 | 0.03 | MP-IF | Soft | P3 | 94.5 | 정상 | Bifurcated | 1557.2 |  | 없음 | [5 empty] | OR26063128 | 3 | HC260603964 | SL260603964 | H26060996 | 2026-06-24 | 2열연 | 4.57 | 1610 | 31.9 | IF270_IN | IF27 | IF27 | OR26063128 | IF27 | 자동차 내판 | 3 | 1200 | 1080 | 920 | 700 | U | 1212.6 | 1061.1 | 912.9 | 704.9 | U | 열연-산세 | T603964 | T | L |  |  |  | 189 | 305 | 45 | N |  |  | C260603985 | HC260603964 | HC260603964 | SL260603964 | H26060996 | 2026-06-29 | 냉연공장 | CAL | 1 | 1600 | 14.99 | IF270_IN | IF27 | IF27 | 자동차 내판 | OR26063128 | 3 | 240.2 | 700 | 825.3 | 646.2 | 499.5 | 389.1 | 409.2 | 0.68 | M | L | JIS5 | JIS 5호 | 120~190 | 270~350 | 44↑ | 0.22↑ |  | 154 | 305 | 48.1 | 0.243 | 1.93 | 1.63 | 2.42 | 1.902
H26060996 | CS26060906 | 냉연 | 1제강 | 2026-06-20 21:00 | IF34 | IF340_OUT | RH | 1568.9 | 1115026 | 0.0027 | 0.45 | 0.01 | 0.042 | 0.0078 | 0.0027 | 0.0397 | 0.045 | 0.0097 | 0.0199 | 0.0011 | 0.011 | 0.0033 | 0.005 | 0.015 | 0.0006 | 0.0006 | 0.0029 | 2.2 | 0.082 | 1656.8 | 545 | 2 | 979 | 326 | 4.8 | 0 |  | 0 |  |  | 33.7 | 1602/1586 | 0.74 | 16.2 | 7549 | 1477 | 8.8 |  | 0.002 | 0.003 | SL260603965 | H26060996 | CS26060906 | 냉연 | 1제강 | 1CC | 1 | 2026-06-21 | IF340_OUT | IF34 | 250 | 1620 | 250 | 1620 | 31.79 | 1.35 | 0.01 | MP-IF | Soft | P1 | 92.8 | 정상 | Bifurcated | 1568.9 |  | 없음 | [5 empty] | OR26062740 | 10 | HC260603965 | SL260603965 | H26060996 | 2026-06-26 | 2열연 | 8.21 | 1580 | 31.32 | IF340_OUT | IF34 | IF34 | OR26062740 | IF34 | 자동차 외판 | 10 | 1200 | 1080 | 910 | 680 | U | 1192.4 | 1074.3 | 921.3 | 677.3 | U | 열연-산세 | T603965 | T | L |  |  |  | 235 | 366 | 37.9 | N |  |  | C260603986 | HC260603965 | HC260603965 | SL260603965 | H26060996 | 2026-06-29 | 냉연공장 | CGL_GA | 1.6 | 1570 | 30.07 | IF340_OUT | IF34 | IF34 | 자동차 외판 | OR26062740 | 10 | 140.7 | 726.1 | 835.8 | 648 | 485.5 | 416.9 | 410.7 | 0.81 | T | L | JIS5 | JIS 5호 | 175~245 | 340~420 | 36↑ | 0.19↑ |  | 196 | 373 | 41.9 | 0.226 | 1.74 | 1.59 | 2.18 | 1.775